## Sheet1
Question | Answer
试卷一
已知面心立方合金 $\alpha\cdot$ 黄铜的轧制织构为 $\left\{110\right\}<112>,$ 1.解释这种织构所表达的意义。 2.用立方晶体001标准投影图说明其形成原因。 | 1.为板织构。 $\left\{110\right\}<112>$ 织构表示{110」//轧面， $<112>//$ 轧向。 2. $\alpha\cdot$ -黄铜为FCC 结构，滑移系统为 $\left\{111\right\}<10\overline{{1}}>$ 。沿轧向受到拉力的作用，晶体滑移转动。如图1-1所示，在晶体学坐标系中，设拉力轴 $\pmb{T}_{1}$ 位于001-101-111取向三角形中，则始滑移系为（111）［011]，拉力轴转向［011」方向，使拉力轴与滑移方向的夹角 $\lambda$ 减小。当力轴到达两个取向三角形的公共边，即 $\pmb{T}_{2}$ 时，开始发生双滑移，滑移系（111）［101」也启动，拉力轴既转向［011］方向，又转向［101］方向，结果沿公共边转动。到达［112］方向时，由于[101]、[112]、[011]位于同一个大圆上，两个 $\lambda$ 角同时减小到最小值，故[112]为最终稳定位置，从而使 $<112>$ 方向趋向于轧向；在轧面上受到压力作用，设压力轴 $P_{1}$ 位于001-011-111取向三角形中，则始滑移系为（111）［101］，压力轴转向（111)面，使压力轴与滑移面的夹角 $\phi$ 减小。当力轴到达两个取向三角形的公共边，即 ${\pmb P}_{2}$ 时，开始发生双滑移，滑移系（111）［101］也启动，压力轴既转向 (111)面，又转向 (111)面，结果沿公共边转动。到达（011）面时，由于（111)、(011)、（111）位于同一大圆上，两个 $\phi$ 角同时减小到最小值，故（011）为最终稳定位置，从而使（011）面趋于平行于轧面。其结果，「110}／/轧面， $<112>//$ 轧向。
证明：对立方晶系，有 $\left[h k l\right]\perp\left(h k l\right),$ | 根据晶面指数的确定规则并参照图1-2，（hkl）晶面ABC在 $a,b,c$ 坐标轴上的截距分别是 $\frac{a}{h},\frac{b}{k},\frac{c}{l}$ $\pmb{A}\pmb{B}=-\frac{\pmb{a}}{h}+\frac{\pmb{b}}{k},$ $\pmb{A}\pmb{C}=-\frac{\pmb{a}}{h}+\frac{\pmb{c}}{l}$ ， $B C.=-\frac{b}{h}+\frac{c}{l}$ +；根据晶向指数的确定规则，[hl］晶向 L= ha${}+k b+l c$ 利用立方晶系中 $a=b=c$ $\alpha=\beta=\gamma=90^{\circ}$ 的特点，有 \begin{array}{l}{{\displaystyle{\cal L}\cdot A B=\left(h a+k b+l c\right)\bigg(-\frac{a}{h}+\frac{b}{k}\bigg)=-a^{2}+b^{2}=0}}\ {{\displaystyle}}\ {{\displaystyle{\cal L}\cdot A C=\left(h a+k b+l c\right)\bigg(-\frac{a}{h}+\frac{c}{l}\bigg)=-a^{2}+c^{2}=0}}\end{array} 由于 $\pmb{L}$ 与 $\mathbf{\Delta}A B C$ 面上相交的两条直线垂直，所以 $\pmb{L}$ 垂直于ABC 面，从而在立方晶系中有 $[h k l]\perp(h k l)$ 。
二维点阵共有几种？指出其类型并用图表示。 | 二维点阵有5种，分别是斜方、六角、长方、体心长方、正方，如表1-1所示。 <html><body><table><tr><td>晶系类型</td><td>点阵类型</td><td>晶体学晶胞形状</td><td>点阵常数问的关系和特点</td></tr><tr><td>斜方</td><td>斜方</td><td>a b</td><td>lal≠lbl,α≠ T 2</td></tr><tr><td>六角</td><td>六角</td><td>n b</td><td>2π lal=ibl,α= 3</td></tr></table></body></html> <html><body><table><tr><td>晶系类型</td><td>点阵类型</td><td>晶体学晶胞形状</td><td>点阵常数间的关系和特点</td></tr><tr><td rowspan="2">长方</td><td>长方</td><td>n α b</td><td rowspan="2">lal≠lbl,α= 2</td></tr><tr><td>体心长方</td><td>n α b</td></tr><tr><td>正方</td><td>正方</td><td>D a b</td><td>lal=lbl,α= T 2</td></tr></table></body></html>
以 $\mathbf{BaTiO}_{3}$ 为例，画出钙钛矿的晶体结构，并解释这类结构材料的介电常数较高和可能具有超导性的原因。 | 钙钛矿（ $\mathbf{Ba}\mathbf{TiO}_{3}$ ）的晶体结构如图1-3所示。 这类结构材料介电常数较大的原因是因为位于氧原子八面体间隙中的金属原子半径较小，在交流电场作用下可以来回振动。 可能具有超导性的原因是氧原子和金属原子的层状结构，以 $\mathbf{ABO}_{3}$ 为例，一一层为A和O的原子层，一层为B和O的原子层，交替堆垛，超导载流子易于在层内运动。
面心立方金属单晶体沿[001］拉伸可有几个等效滑移系同时启动？沿［111］拉伸可有几个等效滑移系同时启动？并具体写出各滑移系的指数。 | 根据“映象规则”，利用立方晶体的001标准投影，可知当FCC结构的晶体沿［001］轴拉伸时，其等效滑移系共有8个，分别是：（111）[011］、(111) [101]、(111)[011]、(111)[101]、(111)[101]、[111][011]、(111)[101]、（111)[011]。当FCC结构的晶体沿[111]方向拉伸时，其等效滑移系有6个，分别是:(111)[011]、（111）[110]、（111）[011]、（111)[101]、（111)[101]、(111)[110]。
按下列5条汇总FCC晶体中的主要位错： $\textcircled{1}$ 位错名称； $\textcircled{2}$ 柏式矢量； $\textcircled{3}$ 位错性质（刃型、螺型、混合位错等); $\textcircled{4}$ 位错形成方式； $\textcircled{5}$ 运动状态(滑移、攀移、还是不动等)。 | <html><body><table><tr><td>位错名称</td><td>柏式矢量</td><td>位错性质</td><td>位错形成方式</td><td>运动状态</td></tr><tr><td>全位错(在实 际晶体中比较 少见）</td><td>1 <110> 2</td><td>螺型、刃型、混 合型</td><td>局部滑移或者局 部位移</td><td>可以滑移或攀移</td></tr><tr><td>Shockley分位 错</td><td>1 <112> 6</td><td>螺型、刃型、混 合型</td><td>只能通过晶体的 局部滑移形成</td><td>即使是刃型分位错，也只能滑 移不能攀移。即使是螺型分位 错，也不能交滑移</td></tr><tr><td>扩展位错中 的Shockley分 位错</td><td>1 [112] 6 [121] 6</td><td>合型</td><td>由全位错分解成 螺型、刃型、混的两条平行的 Shockley分位错，之 间是-个层错区</td><td>只能滑移。仅在束集之后可 以攀移或者交滑移</td></tr><tr><td>Frank分位错</td><td>1 <111> 3</td><td>刃型</td><td>相当于在晶体中 的局部区域插人- 层或抽去一层（111} 密排面而形成</td><td>只能攀移，不能滑移</td></tr><tr><td>L-C不动位 错（有多种组 态)</td><td>例如—[110] 6</td><td>螺型、刃型、混 合型</td><td>通过 Shockley分 位错合成(或位错反 应)得到的</td><td>不能运动</td></tr></table></body></html>
何谓合金扩散过程中的克根达耳效应（Kirkendalleffect），克根达耳实验结果给人们哪些启示？指出其在实践中的意义。 | 克根达耳效应：如图1-4所示，在FCC 结构的 $\alpha\cdot$ 黄铜（ $\mathbf{Cu}+30\%\mathbf{Zn})$ 棒上敷上很细的钼丝作为标记，再在黄铜上镀铜，将钼丝包在黄铜与铜之间，在一定温度下进行扩散。其中钼丝仅作为标志物，在整个实验过程中不参加扩散。扩散组元是铜和锌，二者构成置换式固溶体。在置换式固溶体的扩散过程中，放置在原始界面上的标志物朝着低熔点元素的方向移动，移动距离与时间呈抛物线关系。造成这种现象的原因是：低熔点组元扩散快，高熔点组元扩散慢。这种不等量的原子交换造成克根达耳效应。 克根达耳效应的实际意义有： $\textcircled{1}$ 揭示了扩散宏观规律与微观扩散机制的内在联系，具有普遍性； $\textcircled{2}$ 直接否认了置换式固溶体扩散的换位机制，支持了空位机制； $\textcircled{3}$ 扩散系统中每一种组元都有自己的扩散系数； $\textcircled{4}$ 克根达耳现象往往会产生副效应，如收缩不完全会造成克根达耳孔等，这些副效应在实际当中往往产生不利的影响，因而应设法加以控制。
1.解释冷变形金属加热时回复、再结晶及晶粒长大的过程及特点。 2.已知 $\mathbf{Cu}{-30\%}\mathbf{Zn}$ 合金的再结晶激活能为 $250\mathrm{kJ/mol}$ ，此合金在 $400\mathrm{\mathcal{C}}$ 的恒温下完成再结晶需要1小时，试求此合金在 $390\mathrm{\textperthousand}$ 的恒温下完成再结晶需要多少小时。 | 1.冷变形金属加热时，先后发生回复、再结晶、晶粒长大三个过程，各自特点如下： （1）回复过程的特征 $\textcircled{1}$ 回复过程组织不发生变化，仍保持变形状态伸长的晶粒。 $\textcircled{2}$ 回复过程使变形引起的宏观（一类）应力全部消除，微观（二类）应力大部消除。 $\textcircled{3}$ 回复过程中～般力学性能变化不大，硬度、强度仅稍有降低，塑性稍有提高，某些物理性能有较大变化，电阻率显著降低，密度增大。 $\textcircled{4}$ 变形储能在回复阶段部分释放。 (2）再结晶过程的特征 $\textcircled{1}$ 组织发生变化，由冷变形的伸长晶粒变为新的等轴晶粒。$\textcircled{2}$ 力学性能发生急剧变化，强度、硬度急剧降低，塑性提高，恢复至变形前的状态。$\textcircled{3}$ 变形储能在再结晶过程中全部释放，点阵畸变（三类应力）清除，位错密度降低。 （3）晶粒长大过程的特征 $\textcircled{1}$ 晶粒长大。$\textcircled{2}$ 引起一些性能变化，如强度、塑性、韧性下降。‘$\textcircled{3}$ 伴随晶粒长大，还发生其他结构上的变化，如再结晶织构。 2.由公式有 \begin{array}{l}{{\displaystyle\frac{t_{2}}{t_{1}}=\exp\bigg[-\frac{Q}{R}\bigg(\frac{1}{T_{1}}-\frac{1}{T_{2}}\bigg)\bigg]}}\ {{\displaystyle\quad=\exp\bigg[-\frac{250\times10^{3}}{8.314}\times\bigg(\frac{1}{400+273}-\frac{1}{390+273}\bigg)\bigg]}}\ {{\displaystyle\quad=1.962}}\end{array} 所以 t_{2}=t_{1}\times1.962=1.962{\mathrm{h}}
合金由基体 $\pmb{\alpha}$ 和第二相 $\upbeta$ 组成，若 $\upbeta$ 相分布在晶界， $\upbeta$ 和 $\pmb{\upalpha}$ 相不共格，试分析因界面能 $\gamma_{\alpha\beta}$ 的不同， $\upbeta$ 相可能的组织形态。 | 合金由基体 $\pmb{\alpha}$ 和第二相 $\upbeta$ 组成，若 $\upbeta$ 相分布在晶界， $\upbeta$ 和 $\pmb{\upalpha}$ 相不共格，其形貌取决于两个 $\pmb{\alpha}$ 晶粒间的夹角（两面角、接触角），在界面张力间存在图1-5a所示的平衡关系，即： $$ \gamma_{_{a\alpha}}=2\gamma_{_{\alpha\beta}\cos}\frac{\theta}{2} $$ 式中， $\gamma_{\alpha\alpha}$ 为 $\alpha$ 相的界面张力； $\gamma_{\alpha\beta}$ 为两相间的界面张力； $\theta$ 为两面角，决定于界面张力的比值 $\gamma_{\alpha\alpha}/\gamma_{\alpha\beta\circ}$ (1)当 $\gamma_{\alpha\alpha}=\gamma_{\alpha\beta}$ ， $\theta=120^{\circ}$ ，第二相形状如图1-5b 所示。 (2)当 $\gamma_{_{\alpha\beta}}>>\gamma_{_{\alpha\alpha}}$ ， $\theta=180^{\circ}$ ，第二相形状如图1-5c 所示。 (3)当 $\gamma_{_{\alpha\beta}\approx\frac12}\gamma_{_{\alpha\alpha}}$ ， $\theta=0^{\circ}$ ，第二相形状如图1-5d 所示。
画出Cu-Al合金在时效处理过程中硬度随时间的变化曲线，并用位错理论加以解释。 | 由于原子偏聚或形成有序化区域，产生共格变形的晶格畸变。位错线切过析出物，会增加界面能、反相畴界能、再加上位错线与高密度析出物的长程相互作用，使材料强度增加。变化曲线中第一个峰形【GP区（GPI）和过渡相 $\theta^{\prime\prime}$ （GPII)]就是这个原因的结果。 位错线与析出物的长程相互作用，位错线绕过析出物，从而使材料强化。随着析出物粗化，这种强化作用减弱。变化曲线中第二个峰形［过渡相 $\left(\theta^{\prime}\right)$ 厂就是这个原因的结果。
试卷二
写出面心立方（FCC）晶体中全位错分解为扩展位错的反应式，并分析反应的可能性 | 以（111）面为例，其上全位错分解为扩展位错的反应式有以下三种： (1) ${\frac{1}{2}}[110]{-}{\frac{1}{6}}[121]+{\frac{1}{6}}[21\overline{{1}}]$ 几何条件： ${\frac{1}{2}}[110]={\frac{1}{6}}[121]+{\frac{1}{2}}[21\bar{1}]$ 能量条件： $\left({\frac{\sqrt{2}}{2}}\right)^{2}={\frac{1}{2}}>\biggl[\left({\frac{\sqrt{6}}{6}}\right)^{2}+\left({\frac{\sqrt{6}}{6}}\right)^{2}\biggr]={\frac{1}{3}}$ 所以，符合位错反应几何条件和能量条件的要求，该位错反应可以进行。 (2) $\frac{1}{2}[011]{\rightarrow}\frac{1}{6}[121]+\frac{1}{6}[\overline{{{1}}}12]$ 几何条件： ${\frac{1}{2}}[011]={\frac{1}{6}}[121]+{\frac{1}{2}}[\overline{{{1}}}12]$ 能量条件： $\left({\frac{\sqrt{2}}{2}}\right)^{2}={\frac{1}{2}}>\Big[\left({\frac{\sqrt{6}}{6}}\right)^{2}+\left({\frac{\sqrt{6}}{6}}\right)^{2}\Big]={\frac{1}{3}}$ 所以，符合位错反应几何条件和能量条件的要求，该位错反应可以进行。 (3) $\frac{1}{2}[\overline{{1}}01]{\rightarrow}\frac{1}{6}[\overline{{1}}12]+\frac{1}{6}[\overline{{2}}\overline{{1}}1]$ 几何条件： $\frac{1}{2}[\overline{{1}}01]=\frac{1}{6}[\overline{{1}}12]+\frac{1}{6}[\overline{{2}}\overline{{1}}1]$ 能量条件： $\left({\frac{\sqrt{2}}{2}}\right)^{2}={\frac{1}{2}}>\Big[\left({\frac{\sqrt{6}}{6}}\right)^{2}+\left({\frac{\sqrt{6}}{6}}\right)^{2}\Big]={\frac{1}{3}}$ 所以，符合位错反应几何条件和能量条件的要求，该位错反应可以进行。
指出合金强化的四种主要机制，解释强化原因。 | （1）固溶强化 固溶在点阵间隙或结点上的合金元素原子由于其尺寸不同于基体原子，故产生一定的应力场，阻碍位错运动；柯氏气团和铃木气团，前者是间隙原子优先分布于BCC金属刃型位错的拉应力区，对位错产生钉扎作用，后者是合金元素优先分布于FCC金属扩展位错的层错区，降低层错能，扩大层错区，使扩展位错滑移更加困难。 （2）沉淀强化和弥散强化 合金通过相变过程得到的合金元素与基体元素的化合物和机械混掺于基体材料中的硬质颗粒都会引起合金强化，分别称之为沉淀强化和弥散强化。沉淀强化和弥散强化的效果远大于固溶强化。位错在运动过程中遇到第二相时，需要切过(沉淀强化的小尺寸颗粒和弥散强化的颗粒）或者绕过(沉淀强化的大尺寸颗粒)第二相，因而第二相（沉淀相和弥散相）阻碍了位错运动。 (3）晶界强化 按照Hall-Petch公式，屈服点 $\sigma_{\mathfrak{s}}$ 同晶粒直径 $^d$ 之间的关系是 $\sigma_{\mathsf{s}}=\sigma_{0}+K d^{-\frac{1}{2}}$ 其实质是位错越过晶界需要附加的应力。因此低温用钢往往采用细晶粒组织。 （4）有序强化 有序合金中的位错是超位错，要使金属发生塑性变形就需要使超位错的两个分位错同时运动，因而需要更大的外应力。异类元素原子间的结合力大于同类元素原子间的结合力，所以异类原子的有序排列赋予有序合金较高的强度。
解释典型铸锭组织的形成原因。 | 典型的铸锭组织由三区组成：第一区为紧靠模壁表面的细晶区；第二区为垂直模壁表面生长的柱状晶区；第三区为铸锭中部的等轴晶区。 （1）表面细晶区 该区形核核心多、冷却速度快、过冷度大，以树枝状向各个不同方向长大，因而形成细小、等轴晶体。由于细晶区结晶很快，放出的结晶潜热来不及散失，而使液-固界面的温度急剧升高，使细晶区很快便停止了发展，得到一层很薄的细晶区壳层。 (2）柱晶区 细晶区形成后，模壁温度升高，散热减慢，液体冷速降低，过冷度减小，不再生核，细晶区中生长速度快的晶体可沿垂直模壁的散热反方向发展，其侧向生长因相互干扰而受阻，因而形成一级主轴发达的柱状晶。 (3）中心等轴晶区 中心等轴晶区形成于晶核在均匀散热的中心液体中的无方向性生长。其晶核来自于两个途径：一是外来晶核，包括脱落的表面晶粒、熔断的枝晶等；二是内生晶核，包括在中心区域过冷液体中均匀和非均匀形核。
试卷三
写出 FCC、BCC、HCP（ $\ M(a)>\sqrt{8/3}$ ）晶体的密排面、密排面间距、密排方向、密排方向最小单位长度。 | <html><body><table><tr><td>晶体结构</td><td>密排面</td><td>密排面间距</td><td>密排方向</td><td>密排方向最小单位长度</td></tr><tr><td>FCC</td><td>111}</td><td>√3 a 3</td><td><110></td><td>√2 2 a</td></tr><tr><td>BCC</td><td>110}</td><td>√2 D 2</td><td><111></td><td>√3 2 a</td></tr><tr><td>HCP</td><td>{0001}</td><td>1 C 2</td><td><1120></td><td>D</td></tr></table></body></html>
写出镍（Ni）晶体中面间距为 $0.1246\mathrm{nm}$ 的晶面族指数。镍的点阵常数为 $0.3524\mathrm{nm}$ | 镍（Ni）的晶体结构和点阵都是面心立方（FCC)，立方晶体的晶面距公式是： $$ d={\frac{a}{\sqrt{h^{2}+k^{2}+l^{2}}}} $$ 所以有 $$ h^{2}+k^{2}+l^{2}=\frac{a^{2}}{d^{2}}=\frac{0.3524^{2}}{0.1246^{2}}\approx8 $$ 因为 $\smash{\boldsymbol{h}_{3},\boldsymbol{k}_{3},\boldsymbol{l}}$ 都是整数，所以 $\smash{\boldsymbol{h}_{3},\boldsymbol{k}_{3},\boldsymbol{l}}$ 可能取的可能值为：0、2、2，所以 符合题意的晶面族指数为1022}。
由 $600\%$ 降至 $300\mathrm{\textperthousand}$ 时，锗晶体中的空位平衡浓度降低了六个数量级，试计算锗晶体中的空位形成能（波耳兹曼常数 $k=8.617\times10^{-5}\mathrm{eV}/\mathrm{K})$ | Schottky 缺陷的平衡浓度公式为： 有 有 $$ \begin{array}{r l}&{\mathrm{atsing~sefiell}\eta+\mathrm{fight}\mathcal{R}\Sigma\Delta t:}\ &{\qquad\overline{{C}}_{\mathrm{s}}\leq e\Bigg\{-\frac{\Delta C_{s}}{H\Gamma}\Bigg\}=\mathrm{evel}\Bigg(-\frac{\Delta C_{s}}{H\Gamma}\Bigg)=\mathrm{evel}\Bigg(-\frac{\Delta C_{s}}{H\Gamma}\Bigg)}\ &{\mathrm{atsin}}\ &{\frac{\Delta C_{s}}{H\mathcal{N}_{x}\Gamma}=-\mathrm{in}\overline{{C}}_{s},}\ &{\frac{\Delta C_{s}}{\Delta W_{x}}\Bigg(\frac{1}{T_{2}}-\frac{1}{T_{1}}\Bigg)=\mathrm{in}\overline{{C}}_{\mathrm{s}}-\mathrm{in}\overline{{C}}_{\mathrm{s}}}\ &{\Delta G_{s}=\frac{\mathrm{in}\overline{{C}}_{\mathrm{s}}-\mathrm{in}\overline{{C}}_{\mathrm{s}}}{\frac{1}{T_{2}}-\frac{1}{T_{1}}}(k\chi_{x})}\ &{\qquad-\frac{1}{\frac{\mathrm{fim}}{2}-\frac{1}{T_{2}}}\frac{\kappa_{\mathrm{B}}\lambda_{1}\Gamma\kappa_{\mathrm{m}}t^{-1}}{-\frac{1}{\omega_{0}+2/3}}}\ &{\qquad\frac{1}{3(\omega+2/3)}-\frac{1}{6(\omega+2/3)}}\ &{\qquad\nu\neq\ell\geq\frac{1}{\mathrm{in}\mathcal{L}_{x}\Bigg\{1,2,3\}\Gamma\kappa_{\mathrm{m}}\mathcal{R}_{x}\Bigg\}.}\end{array} $$ 有 即锗晶体中$10^{5}\mathrm{J}^{\cdot}\mathrm{mol}^{-1}$ 。
指出并解释马氏体相变的特征。 | （1）无扩散性 相变过程不发生成分变化，参与转变的所有原子运动协同一致，相邻原子的相对位置不变，而且相对位移量小于一个原子间距。 (2）具有表面浮突和切变共格性 马氏体相变产生均匀切变或称为点阵切变，造成结构变化，试样表面出现浮突现象，马氏体和母相之间的界面为共格界面。 (3）存在惯习面及其不应变性 马氏体在母相的一定晶面上形成，此晶面成为惯习面。惯习面是一个无畸变不转动的平面。 （4）新相和母相之间有严格的取向关系 马氏体和母相之间主要有以下位向关系： $\textcircled{1}\mathbf{K}{\cdot}\mathbf{S}$ 关系； $\textcircled{2}\mathbf{G-}\mathbf{T}$ 关系； $\textcircled{3}$ 西山关系。 （5）马氏体具有内部亚结构 除了点阵切变外，马氏体相变还要发生点阵不变切变，依靠滑移或李生完成，在马氏体内部形成位错或李晶亚结构。 (6）马氏体具有逆转变现象 将马氏体以足够快的速度加热，马氏体可以不分解而直接转变为高温相。
请分析脱溶分解和调幅分解（Spinodal分解）两种析出方式的差异。 | 调幅分解是指过饱和固溶体在一定温度下分解成结构相同、成分不同的两个相的过程。调幅分解的主要特征是不需要形核。调幅分解与形核长大型脱溶转变的比较见表3-2。 表3-2第七题解答表 <html><body><table><tr><td>脱溶类型</td><td>调幅分解</td><td>形核长大</td></tr><tr><td>自由能-成分曲线特点</td><td>凸</td><td>凹</td></tr><tr><td>条件</td><td>自发涨落（过冷度和G"<0)</td><td>过冷度和临界形核功</td></tr><tr><td>形核特点</td><td>非形核</td><td>形核</td></tr><tr><td>新相的成分结构特点</td><td>成分变化，结构不变</td><td>成分、结构均变化</td></tr><tr><td>界面特点</td><td>宽泛</td><td>明晰</td></tr><tr><td>扩散方式</td><td>上坡</td><td>下坡</td></tr><tr><td>转变速率</td><td>高</td><td>低</td></tr><tr><td>颗粒大小</td><td>数量多，颗粒小(均匀规则）</td><td>数量少，颗粒大(均匀性差)</td></tr></table></body></html>
按下列5条汇总FCC晶体中的主要位错： $\textcircled{1}$ 位错名称； $\textcircled{2}$ 柏式矢量； $\textcircled{3}$ 位错性质（刃型、螺型、混合位错等）； $\textcircled{4}$ 位错形成方式； $\textcircled{5}$ 运动状态（滑移、攀移、还是不动等)。 | <html><body><table><tr><td>位错名称</td><td>柏式矢量</td><td>位错性质</td><td>位错形成方式</td><td>运动状态</td></tr><tr><td>全位错(在实 际晶体中比较 少见）</td><td>1 <110> 2</td><td>螺型、刃型、混 合型</td><td>局部滑移或者局 部位移</td><td>可以滑移或攀移</td></tr><tr><td>Shockley分位 错</td><td>1 <112> 6</td><td>螺型、刃型、混 合型</td><td>只能通过晶体的 局部滑移形成</td><td>即使是刃型分位错，也只能滑 移不能攀移。即使是螺型分位 错，也不能交滑移</td></tr><tr><td>扩展位错中 的 Shockley 分 位错</td><td>1 [112] 6 [121] 6</td><td>合型</td><td>由全位错分解成 螺型、刃型、混的两条平行的 Shockley分位错，之 间是个层错区</td><td>只能滑移。仪在束集之后可 以攀移或者交滑移</td></tr><tr><td>Frank分位错</td><td>1 <111> 3</td><td>刃型</td><td>相当于在晶体中 的局部区域插人- 层或抽去一层{111 密排面面形成</td><td>只能攀移，不能滑移</td></tr><tr><td>L-C不动位 错（有多种组 态)</td><td>例如—[110] 6</td><td>螺型、刃型、混 合型</td><td>通过Shockley分 位错合成(或位错反 应)得到的</td><td>不能运动</td></tr></table></body></html>
从微观结构说明合金强化的主要机制，并举出实例。 | （1）固溶强化固溶在点阵间隙或结点上的合金元素原子由于其尺寸不同于基体原子，故产生一定的应力场，阻碍位错运动；柯氏气团和铃木气团，前者是间隙原子优先分布于 BCC金属刃型位错的拉应力区，对位错产生钉扎作用，后者是合金元素优先分布于FCC金属扩展位错的层错区，降低层错能，扩大层错区，使扩展位错滑移更加困难。 (2）沉淀强化和弥散强化 合金通过相变过程得到的合金元素与基体元素的化合物和机械混掺于基体材料中的硬质颗粒都会引起合金强化，分别称之为沉淀强化和弥散强化。沉淀强化和弥散强化的效果远大于固溶强化。位错在运动过程中遇到第二相时，需要切过(沉淀强化的小尺寸颗粒和弥散强化的颗粒）或者绕过（沉淀强化的大尺寸颗粒)第二相，因而第二相（沉淀相和弥散相）阻碍了位错运动。 (3）晶界强化 按照Hall-Petch公式，屈服点 $\sigma_{\mathfrak{s}}$ 同晶粒直径 $^d$ 之间的关系是 $\sigma_{\mathrm{s}}=\sigma_{0}+k d^{-\frac{1}{2}}$ 其实质是位错越过晶界需要附加的应力。因此低温用钢往往采用细晶粒组织。 （4）有序强化 有序合金中的位错是超位错，要使金属发生塑性变形就需要使超位错的两个分位错同时运动，因而需要更大的外应力。异类元素原子间的结合力大于同类元素原子间的结合力，所以异类原子的有序排列赋予有序合金较高的强度。 例如高强度的镍基超级合金存在着有序的沉淀相 Ni(Ti，Al)，其强化机制是一般的沉淀强化以及有序强化。
试卷四
沿铝（Al）单晶的［123］方向拉伸，使其发生塑性变形，请确定： 1.画出立方晶系［001］标准投影或取向胞，并由此确定初始滑移系统。 2.转动规律和转轴。 3.双滑移系统。 4.双滑移开始时晶体的取向和切变量。 5.双滑移过程中晶体的转动规律和转轴。 6.晶体的最终取向。 | 1.单晶试棒沿轴向进行拉伸，所以拉力 $F_{1}={\left[12\overline{{3}}\right]}$ 该力 $\pmb{F}_{1}$ 在立方晶系［001]标准投影（如图4-5中 $\pmb{F}_{1}$ ）上的极点处于（001）－（011）－（111）取向三角形中。 因为FCC 晶体的滑移系统为111}$<1\bar{1}0>$ 所以根据映象规则，可知初始滑移系统为：（111)[101] 2.单滑移时试样轴应转向［101],转轴为 $[12\overline{{{3}}}]\times[10\overline{{{1}}}]=[\overline{{{1}}}\overline{{{1}}}\overline{{{1}}}],$ 3.当 $\pmb{F}_{1}$ 点转到 ${\pmb F}_{2}$ 点时，发生双滑移。双滑移系统为： 4.可按下式计算： $$ \overrightarrow{L}=\overrightarrow{l}+\gamma(\overrightarrow{l}\cdot\overrightarrow{n})\overrightarrow{b} $$ 代人上式： [m] =[123] + [[123][][10] √3 1√2 所以 $$ \upsilon=1+\gamma\frac{4}{\sqrt{6}}=2,W=-3-\gamma\frac{4}{\sqrt{6}} $$ 解得 $v=2,w=-4,\gamma=\frac{\sqrt{6}}{4}$ 即 双滑移开始时的取向是[112],切变量是 $\frac{\sqrt{6}}{4}$ 5.双滑移时试样轴一方面转向［101］，其转轴为 $n_{1}=\left[11\overline{{2}}\right]\times\left[10\overline{{1}}\right]=\left[\overline{{1}}\overline{{1}}\overline{{1}}\right]$ 一方面又转向[011],其转轴为 $n_{2}=\left[11\overline{{2}}\right]\times\left[01\overline{{1}}\right]=\left[111\right]$ 。故合成转轴为 $n=n_{1}+$ $n_{2}=[000]$ ，即晶体取向不再改变，只是被拉长。 6.晶体的最终取向就是 $\pmb{F_{2}}$ ,即[112]。
有两条相距为 $\pmb{d}$ 的刃型位错1和2，其柏式矢量分别为 $\textstyle{\vec{b}}_{1}$ 和 $\boldsymbol{{\vec{b}}_{2}}$ 求位错2受位错1的攀移力和滑移力。已知刃位错的应力场为： $$ \sigma_{x}=-\frac{G b}{2\pi(1-\nu)}\frac{y(3x^{2}+y^{2})}{(x^{2}+y^{2})^{2}} $$ $$ \sigma_{y}={\frac{G b}{2\pi(1-\nu)}}{\frac{y(x^{2}-y^{2})}{(x^{2}+y^{2})^{2}}} $$ $$ \sigma_{z}=\nu\big(\sigma_{x}+\sigma_{y}\big) $$ $$ \tau_{x y}={\frac{G b}{2\pi(1-\nu)}}{\frac{x\big(~x^{2}-y^{2}\big)}{\big(~x^{2}+y^{2}\big)^{2}}} $$ | (1)滑移力 $$ f_{x,12}=\mathrm{~-~}\tau_{x y}b_{2}=\mathrm{~-~}\frac{G b_{1}b_{2}}{2\pi(1\mathrm{~-~}\nu)}\frac{x(x^{2}-d^{2})}{(x^{2}+d^{2})^{2}} $$ (2）攀移力 $$ f_{y,12}=\sigma_{x}b_{2}=\sigma_{x}=-\frac{G b_{1}b_{2}}{2\pi(1-\nu)}\frac{d(3x^{2}+d^{2})}{(x^{2}+d^{2})^{2}} $$
有两根单晶 $\mathbf{Zn}$ 棒( $\mathbf{Zn}$ 为HCP结构，其 $c/a=1.86)$ ，轴向分别为［1010]、[0001］，今在室温条件下沿轴向拉伸，请分析各自可能的形变方式，写出相应的滑移系统或者李生系统（如果启动的话)。 | $K_{1}\eta_{1},K_{2}\eta_{2}$ (1012）[1011]，（1012)[1011]$K_{1}$ 、 $K_{2}$ 的夹角 $2\phi$ 为： $\tan\phi=\frac{\sqrt{3}}{\frac{c}{a}}$ 因为 ${\bf Z}{\bf n}$ 的 $c/a=1.86$ 所以 $2\phi$ 为锐角 如果发生孪生时，在 $2\phi$ 区域内该晶向应缩短。 1.当轴向为[0001］的 $\mathbf{Z}\mathbf{n}$ 棒沿轴向拉伸时，轴向伸长，与孪生时长度变化趋势相反，故不可李生。因拉伸时，外力沿着轴向［0001］，与滑移面（0001)垂直，故 Schmid因子为0，不可滑移。所以当轴向为［0001」的 $\mathbf{Zn}$ 棒沿轴向拉伸时， ${\bf Z}{\bf n}$ 棒会脆断。 2.当轴向为[1010」的 $\mathbf{Zn}$ 棒沿轴向拉伸时，一方面［0001］晶向将缩短,与李生时长度变化一致，所以能发生李生，李生系统为（1012）［1011]、（1012)[10i1]；另方面，根据 Schmid定律，可知 $\mathbf{Zn}$ 棒不发生滑移。但孪生的结果可改变位向，从而可产生滑移，故 ${\bf Z}{\bf n}$ 棒会表现出一定塑性。
写出： $\textcircled{1}$ 点缺陷的平衡浓度表达式； $\textcircled{2}$ 扩散系数与温度关系的表达式，并指出每个参量所表达的物理意义。 | $\textcircled{1}$ 点缺陷的平衡浓度表达式 Schotlky 缺陷浓度 Cs= ex(- R)式中， $\overline{{C}}_{\mathrm{s}}$ 为 Schottky 点缺陷平衡浓度； $\Delta G_{\mathrm{s}}$ 为 Schottky点缺陷的摩尔生成 Gibbs自由； $\pmb{T}$ 为体系所处的热力学温度(K)； $R$ 为摩尔气体常数。 Frenkel 缺陷浓度 C=exp(-R)式中， $\overline{{C}}_{\mathrm{F}}$ 为 Frenkel点缺陷平衡浓度； $\Delta G_{\mathrm{F}}$ 为 Frenkel 点缺陷的摩尔生成 Gibbs 自由； $\pmb{T}$ 为体系所处的热力学温度(K)； $R$ 为摩尔气体常数。 $\textcircled{2}$ 扩散系数与温度关系的表达式 $$ D=D_{0}\mathrm{exp}\bigg(-\frac{Q}{R T}\bigg) $$ 式中， $D_{0}$ 为扩散常数或频率因子； $Q$ 为扩散激活能（ $\left(\mathbf{J}/\mathbf{mol}\right)$ ）； $T$ 为体系所处的热力学温度（K)； $\pmb R$ 为摩尔气体常数。
何谓克根达耳效应，克根达耳试验结果给人们哪些启示？ | （1）克根达耳效应 在FCC结构的 $\pmb{\alpha}$ 黄铜( $\mathbf{Cu}+30\%\mathbf{Zn})$ 棒上敷上很细的钼丝作为标记，再在黄铜上镀铜，将钼丝包在黄铜与铜之间，在一定温度下进行扩散。其中钼丝仅作为标志物，在整个实验过程中不参加扩散。扩散组元是铜和锌，二者构成置换式固溶体。在置换式固溶体的扩散过程中，放置在原始界面上的标志物朝着低熔点元素的方向移动，移动距离与时间成抛物线关系。造成这种现象的原因是：低熔点组元扩散快，高熔点组元扩散慢，这种不等量的原子交换造成克根达耳效应。 （2）克根达耳效应的实际意义 $\textcircled{1}$ 揭示了扩散宏观规律与微观扩散机制的内在联系，具有普遍性； $\textcircled{2}$ 直接否认了置换式固溶体扩散的换位机制，支持了空位机制； $\textcircled{3}$ 扩散系统中每一种组元都有自己的扩散系数； $\textcircled{4}$ 克根达耳现象往往会产生副效应，如收缩不完全会造成克根达耳孔等，这些副效应在实际当中往往产生不利的影响，因而应设法加以控制。
试卷五
简述鲍林规则（Pauling） | 鲍林（Pauling）规则： $\textcircled{1}$ 负离子配位多面体规则：在正离子周围形成一负离子配位多面体，正负离子之间的距离取决于离子半径之和，而配位数则取决于正负离子半径之比。$\textcircled{2}$ 电价规则：在形成一个离子键时，正离子给出的价电子数等于负离子得到的价电子数。$\textcircled{3}$ 配位多面体连接规则：配位多面体倾向于共顶连接，其次是共棱、共面连接。正离子的电价越高，配位数越低，则该效应越明显。$\textcircled{4}$ 在含有一种以上的正离子的晶体中，电价大、配位数小的正离子周围的负离子配位多面体力图共顶连接。 $\textcircled{5}$ 晶体中配位多面体的类型少图最少。
典型的金属铸锭组织一般分为三个什么区？要获得成分、性能均匀的铸锭往往要扩大什么区？提出三种实现上述区扩大的技术途径，并简要阐明理论依据。 | 分激冷细晶区、柱状晶区、等轴晶区，要获得成分均匀的铸锭应扩大等轴晶区。 可采用： $\textcircled{1}$ 加人细化剂，促进异质形核； $\textcircled{2}$ 机械振动，减少枝晶，提供新核；$\textcircled{3}$ 超声波处理，或电磁场处理。
A合金时效处理时往往先析出亚稳相，在热力学和动力学理论基础上讨论未析出平衡相的原因。不少沉淀相与母相基体之间存在特定的位向关系，试分析这种位向关系的产生原因。 | 先析出亚稳相是由于平衡相与母相之间的界面能高，而亚稳相与母相间的界面能低，界面能是固态相变形核时的主要能垒，要克服这个平衡相形核能垒往往需要很大的过冷度，系统才能发生明显的形核。以动力学看，在一定过冷度下，如果亚稳相更快形成，而平衡相要慢很多，那么在时效处理时，合金中就会先形成亚稳相。要实现低的界面能，母相与新相之间的主要界面上的原子必须要有很好的匹配关系，这只能在一定的位向关系条件下才能实现，因此沉淀相与母相间存在特定的位向关系。
有两批工业纯铝的试样分别于6月5日和6月9日以相同的变形量进行轧制，然后于9日同时进行再结晶退火。实验发现对于采用相同的时间退火，两批试样需要完成再结晶的温度不同，你认为哪批试样的再结晶温度较高，为什么？ | 6月5日变形的样品在放置的过程中可能发生部分回复，因为形变储能要降低，要发生再结晶则比没有放置的样品需要更高的激活能，因此，6月5日的试样再结晶温度较高。
试卷六
什么是Kirkendall效应？请用扩散理论加以解释。若Cu-Al组成的互扩散偶发生扩散时，界面标志物会向哪个方向移动？ | Kirkendall效应：在置换式固溶体的扩散过程中，放置在原始界面上的标志物朝着低熔点元素的方向移动，移动速率与时间成抛物线关系。 Kirkendall效应否定了置换式固溶体中扩散的换位机制，而证实了空位机制;系统中不同组元具有不同的分扩散系数；相对而言，低熔点组元扩散快，高熔点组元扩散慢，这种不等量的原子交换造成了Kirkendall效应。 当 Cu-Al组成的互扩散偶发生扩散时，界面标志物会向着 Al的方向移动。
已知金刚石晶胞中最近邻的原子间距为 $0.1544\mathrm{nm}$ ，试求出金刚石的点阵常数 $\pmb{a}$ 、配位数C.N.和致密度 $\boldsymbol{\xi}$ | α =0. 1544nm,所以 α =0.3566nm ${\bf C}.{\bf N}.={\bf8}-{\bf N}={4}$ $\xi=\frac{\displaystyle\frac{1}{8}\times8+\frac{1}{2}\times6+4}{a^{3}}\times\frac{4}{3}\pi r^{3}=0.34$
判断在FCC 中下列位错反应能否进行，并确认在无外力作用下的反应方向。 $$ 1.\frac{1}{3}\big[112\big]+\frac{1}{2}\big[111\big]\Leftrightarrow\frac{1}{6}\big[11\overline{{1}}\big] $$ $2.\frac{1}{6}[112]+\frac{1}{6}[110]\Leftrightarrow\frac{1}{3}[111$ $3.\frac{1}{2}[10\overline{{1}}]\Leftrightarrow\frac{1}{6}[2\overline{{1}}\overline{{1}}]+\frac{1}{6}[11\overline{{1}}]$ | 1.反应不能进行。 2.能发生，向左。 3.能发生，向右。
将一根横截面积为 $10\mathrm{cm}^{2}$ 的 FCC 金属单晶体试棒沿轴向进行压缩试验。已知临界分切应力为 $0.1\mathrm{kg}\ell/\mathrm{m}m^{2}$ ，棒轴的初始取向为[215]，请回答： 1.初始滑移系统 (要求写出具体指数)。2.滑移开始时的转动规律和转轴。3.双滑移系统。4.双滑移开始时晶体的取向（即此时棒轴方向)。5.双滑移开始时的轴向压力 $P$ （不考虑物理硬化)。6.晶体最终的稳定取向（假设试棒在达到稳定取向前不断裂)。 | $1.F=\big[21\bar{5}\big]\to[\bar{2}\bar{1}5]\in\big(\big[001\big]-\big[\bar{1}01\big]-\big[\bar{1}\bar{1}1\big]\big)$ 取向三角形,初始滑移系统：(111)[011]。 2.因为是压缩,所以转动规律： $\pmb{F}\rightarrow[\overline{{1}}11]$ ,转轴 $[\overline{{2}}\overline{{1}}\overline{{5}}]\times\left[\overline{{1}}11\right]=\left[\overline{{633}}\right]=\left[\overline{{2}}\overline{{1}}\overline{{1}}\right]$ 3.双滑移系统：（111）［011］ $^+$ (i11) [011]。 4.双滑移开始时晶体的取向： 方法一：用晶带关系求解 $$ [\overline{{2}}\overline{{1}}\bar{5}]\times[\overline{{1}}11]=[\overline{{633}}]=[\overline{{2}}\overline{{1}}\overline{{1}}] $$ $$ [001]\times[\bar{1}01]=[0\bar{1}0] $$ 双滑移开始时晶体的取向为： $[\bar{2}\bar{1}\bar{1}]\times[0\bar{1}0]=\left[\bar{1}02\right],$ 方法二：用压缩面变化公式求解 $$ \pmb{A}=\pmb{a}-\gamma(\pmb{a}\cdot\pmb{b})\pmb{n} $$ 设双滑移开始时晶体的取向为 $[u0w]$ ，则 $$ \left[u0w\right]=\left[\overline{{{2}}}\overline{{{1}}}5\right]-\gamma\bigg(\left[\overline{{{\overline{{{2}}}}}}\overline{{{1}}}5\right]\cdot\frac{\left[0\overline{{{1}}}1\right]}{\sqrt{2}}\bigg)\frac{\left[\overline{{{1}}}11\right]}{\sqrt{3}} $$ $$ \gamma=-\frac{\sqrt{6}}{6},\quad u=-3,\quad w=6 $$ 双滑移开始时晶体的取向为： $[\overline{{3}}06]=\left[\overline{{1}}02\right]$ 。 $$ 5.\tau_{\mathrm{c}}=\sigma\cos\lambda\cos\varphi_{0}={\frac{P}{A_{0}}}\cos\lambda\cos\varphi_{0}\rightarrow P={\frac{\tau_{\mathrm{c}}A_{0}}{\cos\lambda\cos\varphi_{0}}} $$ $$ \cos\lambda=\cos([\overline{{{102}}}],[\widehat{011}])=\frac{\sqrt{10}}{5} $$ $$ \cos\varphi_{0}=\cos([\overline{{{2}}}\overline{{{15}}}],[\overline{{{1}}}11])=\frac{\sqrt{10}}{5} $$ 所以 $P={\frac{0.1\times1000}{\frac{\sqrt{10}}{5}\times\frac{\sqrt{10}}{5}}}\times9.8\mathrm{N}=2450\mathrm{N}$ 6.晶体最终的稳定取向：[101]。
试卷七
名词解释 1.点阵畸变 2.柏氏矢量 3.相图 4.过冷度 5.形变织构 6.二次再结晶 7.滑移系 8.李生 | 1.点阵畸变：在局部范围，原子偏离其正常的点阵平衡位置，造成点阵畸变。 2.柏氏矢量：描述位错特征的-个重要矢量，它集中反映了位错区域内畸变总量的大小和方向；也是位错扫过后晶体相对滑动的量。 3.相图：描述各相平衡存在条件或共存关系的图解；也可称为平衡时热力学参量的几何轨迹。 4.过冷度：相变过程中冷却到相变点以下某个温度后发生转变，平衡相变温度与该实际转变温度之差称过冷度。 5.形变织构：多晶形变过程中出现的晶体学取向择优的现象叫形变织构。 6.二次再结晶：再结晶结束后正常长大被抑制而发生的少数晶粒异常长大的现象。 7.滑移系：晶体中---个滑移面及该面上--个滑移方向的组合称一个滑移系。 8.李生：晶体受力后，以产生李晶的方式进行的切变过程叫李生。
铸锭的一般组织可分为哪几个区域？写出其名称。并简述影响铸锭结晶组织的因素。 | 分为三晶区：激冷区、柱状晶区、中心等轴晶区。 影响铸锭结晶组织的因素： $\textcircled{1}$ 液体过热度，越小越好； $\textcircled{2}$ 凝固温度范围，越大越好，有利于枝晶的破碎； $\textcircled{3}$ 温度梯度，越小越有利于等轴晶； $\textcircled{4}$ 合金熔点低，温度梯度小； $\textcircled{5}$ 搅拌或加孕育剂。
写出菲克第一定律的数学表达式，并说明其意义。简述影响扩散的因素。 | 一维下， $\boldsymbol{J}=-\boldsymbol{D}\frac{\mathrm{d}\boldsymbol{c}}{\mathrm{d}\boldsymbol{x}}$ $J$ ：扩散流量，单位时间通过单位面积扩散的物质量，g/s"m²；D：扩散系数，m㎡²/s；： ：浓度梯度，g/㎡。其意义为物质扩散量与该物质的浓度梯度成正比，方向相反。 影响扩散的因素： $\textcircled{1}$ 温度。满足 $D=D_{0}\mathrm{e}^{-Q/R T}$ 的关系， $T$ 升高， $D$ 增加；$\textcircled{2}$ 界面表面及位错。是扩散的快速通道； $\textcircled{3}$ 第三组元。可对二元扩散有不同影响，如Mo、W降低C在 $\gamma$ -Fe中的扩散系数， $\mathrm{Co},$ Si加速C的扩散，Mn影响不大； $\textcircled{4}$ 晶体结构。低对称性的晶体结构中，存在扩散的各向异性，如六方结构晶体，平行与垂直于基面（0001）的扩散系数不同； $\textcircled{5}$ 熔点。同一合金系中，同一温度下熔点高的合金中扩散慢，熔点低的扩散快。
简述形变金属在退火过程中显微组织、储存能及其力学性能和物理性能的变化。 | 随退火温度的升高或时间延长，出现亚晶合并长大，再结晶形核及长 大，无位错的等轴再结晶晶粒取代长条状高位错密度的形变晶粒，然后是晶粒正 常长大。储存能逐渐被释放；硬度及强度下降，伸长率上升；电阻降低，密度提 高。再结晶时各种性能变化都比回复时强烈得多。
简述固态相变与液态相变的相同点与不同点。 | 相同点：都是相变，由形核、长大组成。临界半径，临界形核功形式相同。转变动力学也相同。 不同之处：形核阻力中多了应变能一项，造成固态相变的临界半径及形核功增大；新相可以亚稳方式出现，存在共格、半共格界面，特定的取向关系，非均匀形核。
分析再结晶过程中形核和长大与凝固过程中的形核和长大有何不同点。 | 凝固时形核的驱动力，是新、旧相化学位差，再结晶驱动力只是形变储存能。 凝固常是均匀形核；再结晶形核在现有的形变不均匀区，如晶界附近、切变带、形变带、第二相粒子周围。凝固长大时与母相不会有取向关系，再结晶长大时可有特定的取向关系。
分析含碳量 $0.12\%$ 的铁碳合金的结晶过程 | 含碳 $0.12\%$ 的钢，由液相冷却时，先形成8铁素体，固液相分别按相图上的固、液相线成分变化，到 $1495\mathrm{{^{\circ}C}}$ 包晶温度，部分进行包晶反应；新相 $\gamma$ 奥氏体在已生成的8铁素体上形核并向铁素体和液相中生长。反应后是两相组织铁素体 $+~\gamma$ 奥氏体。8铁素体相对量为： $(0.17-0.12)/(0.17-0.09)=62.5\%$ 。继续冷却得到单相奥氏体。
简述铸锭的宏观偏析 | 宏观偏析分：正常偏析、反常偏析和比重偏析。 正常偏析：指按合金的分配系数（设 $k_{0}<1.$ ）先析出的含溶质低，后凝固的含溶质多。因铸锭尺寸大，由表面到中心成分不均匀，偏析出现在宏观尺度上，称宏观偏析。 反常偏析：仍遵守分配系数关系，只是形成大量枝晶后，富集溶质的液相会沿枝晶间的通道逆向反流到先凝固的铸锭表面附近，造成由表面到中心成分分布的反常。 比重偏析：是凝固时，固相与液相比重不同，而沉积或漂浮，从而造成铸锭下端与上端成分的不均匀，也是宏观尺度。
简述金属晶体中缺陷的类型 | 按尺寸可分为：点缺陷，如溶质、杂质原子、空位；线缺陷，如位错；面缺陷，如各种晶界、相界、表面等；体缺陷，如孔洞、气泡等。体缺陷对材料性能是绝对有害的。
试卷八
名词解释 1.刃型位错和螺型位错模型 2.晶界与界面能 3.同分凝固与异分凝固 4.形变织构 5.二次再结晶 6.淬透性与淬硬性 | 1.刃型位错和螺型位错模型：将晶体上半部切开，插人半个晶面，再粘合起来；这样，在相当于刃端部位为中心线的附近一定范围，原子发生有规则的错动。其特点是上半部受压，下半部受拉。这与实际晶体中的刃位错造成的情景相同，称刃型位错模型。同样，将晶体的前半部切开，以刃端为界使左右两部分沿上下发生-一个原子间距的相对切变，再粘合起来，这时在已切动和未切动交界线附近，原子错动情况与真实的螺位错相似，称螺型位错模型。 2.晶界与界面能：晶界是成分结构相同的同种晶粒间的界面。界面上的原子处在断键状态，具有超额能量。平均在界面单位面积上的超额能量叫界面能。 3.同分凝固与异分凝固：凝固时不发生成分变化的称同分凝固；反之，凝固时伴随成分变化，称异分凝固。 4.形变织构：多晶形变过程中出现的晶体学取向择优现象。 5.二次再结晶：再结晶结束后正常长大过程被抑制而发生少数晶粒异常长大的现象。 6.淬透性与淬硬性：淬透性指合金淬成马氏体的能力，主要与临界冷速有关，大小用淬透层深度表示。而淬硬性指钢淬火后能达到的最高硬度。主要与钢的含碳量有关。
简述二元系中共晶反应、包晶反应和共析反应的特点，并计算其各相平衡时的自由度。 | 共晶反应是：液相同时凝固出两个不同成分的固相，两固相相互配合生长，一般长成片层状。 共析与共晶相似，只是母相是固相，即一个固相同时生成另两个不同成分的固相。 包晶反应是：液相与一个固相反应生成另一个固相，新生成的固相包住原有的固相，反应需要固相中的扩散，速度较慢。 这三种反应出现时，自由度都是0，即三相成分固定，温度也固定。
什么是点阵参数？正方晶系和立方晶系的空间点阵特征是什么？ | 点阵参数是描述点阵单胞几何形状的基本参数，由六个参数组成，即三个边长 $\pmb{a}$ 、 $^{b}$ 、 $c$ 和它们之间的三个夹角 $\alpha$ 、 $\beta$ 、y。 正方晶系的点阵参数特征是 $a\neq b\neq c$ ， $\alpha=\beta=\gamma=90^{\circ}$ 立方晶系的点阵参数特征是 $\boldsymbol a=\boldsymbol b=\boldsymbol c$ $\alpha=\beta=\gamma=90^{\circ}.$
凝固过程中形核和长大与再结晶过程中形核和长大主要区别是什么？简述再结晶过程中核心的产生方式。 | 凝固时形核和长大的驱动力是新、旧相化学位差，再结晶形核和长大的驱动力只是形变储存能。 凝固时的形核常为均匀形核；再结晶形核常在现有的形变不均匀区中，如晶界附近、切变带、形变带、第二相粒子周围；凝固长大时与母相不会有取向关系，再结晶长大时可能有一定的取向关系。
简述菲克第一定律和菲克第二定律的含义，写出其表达式，并标明其字母的物理含义。 | 菲克第一定律 $\begin{array}{r}{J=-D\frac{\mathrm{d}c}{\mathrm{d}x}}\end{array}$ $J$ ：扩散流量，即单位时间通过单位面积的物质量， ${\bf{g}}/{\bf{m}}^{2}\cdot{\bf{s}}$ ； $D$ ：扩散系数， $\mathbf{m}^{2}/\mathbf{s};\frac{\mathrm{d}c}{\mathrm{d}x}$ ：浓度梯度， $\mathbf{g}/\mathbf{m}^{4}$ 。 菲克第二定律 ${\frac{\mathrm{{d}}c}{\mathrm{{d}}t}}={\frac{\mathrm{{d}}}{\mathrm{{d}}x}}{\left(\left.D{\frac{\mathrm{{d}}c}{\mathrm{{d}}x}}\right)\circ{\frac{\mathrm{{d}}c}{\mathrm{{d}}t}}\right¦}$ :浓度随时间的变化率, ${\mathrm{g}}/{\mathrm{m}}^{3}\cdot{\mathrm{s}};{\frac{\mathrm{d}J}{\mathrm{d}x}}$ :流量的梯度， ${\bf{g}}/{\bf{m}}^{3}\cdot{\bf{s}}_{\circ}$
简述晶界和晶粒大小对多晶体范性变形的作用与影响。 | 多晶中，每个晶粒与周围相邻晶粒取向不同，滑移开始的早晚不同，滑移系数目也不同；晶粒间的协调是靠有足够的独立滑移系的开动来实现的，即某一晶粒在一特定力轴作用下，取向因子大的滑移系先开动，当相邻晶粒相接触的区域受周围晶粒的影响而不能随自已主滑移系开动进行形变时，可开动次生的、新的滑移系，以协调各种复杂的形变方式；FCC/BCC结构都有5个独立滑移系，可实现任一种方式的形变。晶界两侧滑移面不平行，晶界一方面是位错运动的障碍，造成塞积和强化；同时要求晶界附近多系滑移的出现，以协调晶界两侧的形变。晶粒大小对形变的影响是：晶粒细小，整个晶粒可较形变均匀，不同的滑移系组合少；晶粒粗大时，形变过程中晶内不同区域，不能相互协调，要求不同的滑移系组合并开动，常常出现晶粒“碎化”，即一个大晶粒，随形变的进行“碎化”成几部分，不同部分内有不同的滑移系开动。 对性能的影响遵循 Hall-Petch关系 $\sigma_{\mathrm{s}}=\sigma_{0}+K d^{-1/2}$ ，即晶粒越细，晶界越多，晶界对运动位错阻碍越显著，提高强度幅度越大。
什么是一次带状组织和二次带状组织？分析一次带状组织和二次带状组织形成的原因。 | 一次带状组织是凝固时形成枝晶，热轧后成带状而产生的；在 $\mathrm{CuCl}_{2}$ 浸蚀下，黑色条带是枝晶干（含溶质少），白色条带常是富集杂质的枝晶间，也称原始带状。二次带状是固态转变的产物，在硝酸酒精浸蚀下，白色带状是先共析铁素体，黑色带状是珠光体，也称显微带状组织。只有在一次带状的基础上才会产生二次带状。这些带状都与元素的偏析和夹杂物的特殊分布有关。
简述固态相变的一般特点。 | $\textcircled{1}$ 相变阻力中多了应变能一项。 $\textcircled{2}$ 形核方面：非均匀形核，存在特定的取向关系，常为共格或半共格界面。 $\textcircled{3}$ 生长方面：出现惯习现象，即有脱溶贯序；特殊/规则的组织形态，如片状、针状。 $\textcircled{4}$ 有亚稳相出现以减少相变阻力。
简述凝固过程的宏观特征，叙述凝固过程中晶体成长的机理。 | 凝固时宏观特征是：要有一定的过冷度，会放出明显的结晶潜热。 成长机理有三种：连续式成长、二维形核及借助台阶侧向生长、借螺旋位错生长。
什么是固溶体？影响固溶度的原因有哪些？固溶体与其纯溶剂组元相比，其结构、力学性能和物理性能发生了哪些变化？ | 溶质原子以原子态溶人溶剂点阵中组成的单一均匀固体；溶剂的点阵类型被保留。 影响固溶度的因素有： 1．原子尺寸因素。当溶剂、溶质原子直径尺寸相对差小于 $\pm15\%$ 时，有大的代位溶解度。2.负电性因素。溶剂、溶质的负电性差越小溶解度越大，一般小于 $0.4\sim$ 0.5会有较大溶解度。3．电子浓度因素。有两方面的含义：一是原子价效应，即同一溶剂金属，溶质的原子价越高，溶解度越小；二是相对价效应，即高价溶质溶人低价溶剂时的溶解度高于相反的情况。 特点是：固溶体中有点阵畸变（强度、硬度会提高）而造成点阵常数变化；出现原子偏聚或有序化，甚至形成有序固溶体。 固溶体的结构变化：点阵畸变，点阵常数变化，偏聚及短程有序，甚至形成有序固溶体。力学性能变化：硬度、强度提高，塑性下降。物理性能变化：电阻加大，导电率下降。
列举三种增加凝固过程中核心数的方法，简要分析其增加核心数的原因。 | $\textcircled{1}$ 提高冷却速度从而加大了过冷度。相变驱动力加大，提高了形核率。 $\textcircled{2}$ 加孕育剂。提供大量的非均匀形核地点，提高了形核率，降低了形核位 垒。 $\textcircled{3}$ 机械或电磁搅拌。将枝晶振碎增加核数目或加强热激活能量落，提高了形 核率。
简述含碳量为 $0.25\%$ 钢的结晶过程和固态组织转变过程。 | 由液相先凝固出铁素体，在 $1495\mathrm{{}^{\circ}C}$ 进行包晶反应，生成 $\gamma$ 奥氏体；继续冷却，由剩余的液相再次析出 $\gamma$ 奥氏体，然后变成单相奥氏体。冷至约 $800\%$ ，从 $\gamma$ 奥氏体中析出先共析 $\pmb{\upalpha}$ 铁素体，在 $727\%$ 进行共析反应，形成珠光体，最后得到铁素体加珠光体组织。
简述连续脱溶和不连续脱溶的含义。 | 连续脱溶：随新相生成，母相成分连续地由过饱和态转变到饱和态。 不连续脱溶：也称胞状脱溶，此时在母相和新生成的 $\pmb{\alpha}$ 相间存在一个界面，跨过界面母相由过饱和不连续地突变到饱和状态，点阵常数也不连续。
根据缺陷相对于晶体尺寸和其影响范围的大小，缺陷可以分为哪几类？简述这几类缺陷的特征。 | 有四类： 点缺陷：沿三个方向的尺寸很小，溶质原子、间隙原子、空位。 线缺陷：沿两个方向的尺寸很小，第三个方向上的尺寸很大，甚至可贯穿整个晶体，指位错。 面缺陷：沿一个方向上的尺寸很小,另两个方向上的尺寸很大,如晶界,相界。 体缺陷：在三个方向上的尺寸都较大,但不是很大,如第二相粒子,显微空洞。
试卷九
简述题 1.滑移临界分切应力 2.金属键 3.中间相 4.布喇菲（Bravais）点阵 5.再结晶温度 6.滑移系 7.位错 8.二次再结晶 9.偏析 10.马氏体相变 | 1.滑临界分切应力：滑移系升动所需的最小分切应刀；匕是一个定值，与材料本身性质有关，与外力取向无关。 2.金属键：自由电子与原子核之间静电作用产生的键合力。 3：中间相：合金中组元之间形成的、与纯组元结构不同的相。在相图的中 间区域。 4.布喇菲点阵：除考虑晶胞外形外，还考虑阵点位置所构成的点阵（或：除考虑旋转对称性外，还考虑平移对称性，经有心化后构成的全部阵点）。 5.再结晶温度：形变金属在-定时间（一般1h）内刚好完成再结晶的最低温度。 6.滑移系：晶体中一个可滑移面及该面上一个可滑移晶向合称一个滑移系。 7.位错：是晶体内的一种线缺陷，其特点是沿一条线方向原子有规律地发生错排；这种缺陷用一线方向和一个柏氏矢量共同描述。 8.二次再结晶：再结晶结束后，正常长大过程被抑制而发生的少数晶粒异常长大的现象。 9.偏析：合金中化学成分的不均匀性。 10.马氏体相变：其过程遵循无扩散、切变方式的相转变。
单相金属或合金各晶粒间的界面一般称之为晶界，通常晶界又分为小角度晶界和大角度晶界两大类，试问：划分为两类晶界的依据是什么？并讨论构成小角度晶界的结构模型。 | 依据是按界面两侧晶粒间的取向差， $<15^{\circ}$ 的称小角度晶界， $>15^{\circ}$ 的称大角度晶界。小角度晶界的结构模型是位错模型，比如对称倾转晶界用一组平行的刃位错来描述。
讨论晶体结构和空间点阵之间的关系。 | 两者之间的关系可用“空间点阵 $^+$ 基元 $\asymp$ 晶体结构”来描述。 空间点阵只有14种，基元可以是无穷多种，因而构成的具体的晶体结构也是无穷多种。
什么是固溶体？讨论影响固溶体溶解度的主要因素。 | 溶质原子以原子态溶人溶剂点阵中而组成的单一均匀固体；溶剂的点阵类型被保留。 影响固溶度的因素有： $\textcircled{1}$ 原子尺寸因素。当溶剂、溶质原子直径尺寸相对差小于 $\pm15\%$ 时，有利于大的代位固溶体溶解度;当两组元的直径相对差大于 $41\%$ 时，有利于高的间隙固溶体溶解度。 $\textcircled{2}$ 负电性因素。溶剂、溶质的负电性差越小溶解度越大，一般小于0.4～0.5 会有较大溶解度。 $\textcircled{3}$ 电子浓度因素。有两方面的含义：一是原子价效应，即同一溶剂金属中，溶质的原子价越高，溶解度越小；二是相对价效应，即高价溶质溶人低价溶剂时的溶解度高于相反的情况。
分析和讨论冷加工金属或合金塑性变形后回复再结晶过程中组织和性能的变化特征。 | 随退火温度的升高或时间延长，出现亚晶合并长大，再结晶形核及长大，无（或低密度）位错的等轴再结晶晶粒取代长条状高位错密度的形变晶粒,然后是晶粒正常长大。储存能逐渐被释放，特别是再结晶阶段释放的最显著；硬度及强度下降，伸长率上升；电阻降低，密度提高。再结晶时各种性能变化都比回复时强烈得多。
分析和讨论影响金属或合金中原子扩散的主要因素。 | 影响扩散的因素有： 温度：满足 D=Doe-Q/RT的关系，温度升高，扩散加快。 界面、表面及位错：它们是扩散的快速通道。 第三组元：可对二元扩散有不同影响，如 Mo、W降低C在Y-Fe 中的扩散系数；Co、Si加速C的扩散；Mn、Ni 的影响不大。 晶体结构：低对称性的晶体结构中，存在扩散系数的各向异性，如六方结构晶体，平行与垂直于基面(0001)的扩散系数不同。 熔点：同一合金系中，同一温度下熔点高的合金中扩散慢，熔点低的扩散快。
以Al $4.5\%\mathrm{Gu}$ 合金为例，分析过饱和固溶体的脱溶分解过程（脱溶贯序)，并讨论脱溶温度对脱溶贯序的影响。 | Al-4.5%Cu合金固溶处理后，在最佳时效温度～150℃时效，会出现脱溶贯序： 其中 GP区是铜原子富集区；"、θ'是四方结构亚稳相，圆盘状，沿基体的100}面析出，具有共格/半共格界面，与基体存在特定的取向关系；日是四方结构稳定相，不规则形状。 提高时效温度,脱溶加快，但过饱和度减少，相变驱动力减少,可能导致直接析出平衡相6，时效强化能力减弱；时效温度过低则情况相反，达到最佳性能的时间过长。
金属的固态相变与金属的结晶过程基本一样，大多也包括形核和生长两个基本阶段，但在固态相变过程中新、旧两相的比容不同，使系统额外增加了应变能以及由相界面上的原子不匹配而引起的弹性应变能，因此固态相变在许多方面与结晶过程有着显著的差异。试分析固态相变的一般特点。 | $\textcircled{1}$ 相变阻力中多了应变能一项。 ②形核方面：非均匀形核为主;具有特定的取向关系；相界面常为共格或半共格的。③生长方面：具有惯习现象，有特定的组织形态，如片状、针状。$\textcircled{4}$ 有亚稳相。
分析固态相变和回复再结晶过程的驱动力。 | 固态相变的驱动力是新、旧两相间的自由能差，回复再结晶的驱动力是形变储存能。
叙述钢锭中常见的宏观组织缺陷，消除或改善方法。 | 宏观缺陷有：宏观偏析（如正常偏析、反常偏析、比重偏析）和带状组织以及缩孔、疏松、气泡等。严格讲，也包括三晶区的组织不均匀性。 宏观缺陷（化学不均匀性、物理不均匀性和组织不均匀性）往往是相互联系的，一般希望尽可能多而细的中心等轴晶，可采用加孕育剂、加大冷速、加强液体运动（如电磁搅拌、机械搅拌）等方法，细化晶粒，消除柱状晶，这样，与柱状晶/枝状晶区相伴随的宏观偏析和缩孔、气泡也就明显改善了。
叙述常见的金属晶体中的内外界面。 | 它们包括晶界、相界、表面、李晶界、层错。 晶界是同种晶粒之间的交界面；相界是结构、成分不同的相间的交界面；表面是晶体与大气或外界接触的界面；李晶界是发生李生后产生的新界面，是特殊的大角晶界，可是共格的或半共格的；低能层错是单相晶体内因堆垛顺序反常变化后出现的新界面，也是低能界面，与李晶界能量相近。