## Sheet1
Question | Answer
什么是晶面族？111}晶面族包含哪些晶面？ | 晶体中原子或分子排列相同的晶面的组合称为晶面族。因对称关系，这些面往往不止一种。立方系{111}晶面族包括(111)、(111)、(111)、(111)四个。
面心立方结构金属的［100」和［111]晶向间的夹角是多少？（100」面间距是多少？ | 晶面间夹角 $\cos\varphi=1/\sqrt{3};\varphi=54.7^{\circ}$ ，面间距 $d=a/2{\left(\begin{array}{l}{a}\end{array}\right.}$ 为点阵常数)。
面心立方结构和密排六方结构金属中的原子堆垛方式和致密度是否有差异？请加以说明。 | FCC 按 ABCABC 方式堆垛，而 HCP按 ABABAB 堆垛；致密度无差异，都是0.74。
解释间隙固溶体和间隙相的含义，并加以比较。 | 前者为固溶体，保持溶剂的晶体结构，且溶解度很低；后者是中间相(尺寸因素化合物)，且A、B原子数成比例。性能上有很大差异，前者韧、塑性好；后者硬，塑性差。共性是两者中的合金组元都在间隙位置，本身尺寸很小。
为什么固溶体的强度常比纯金属高？ | 因合金中两类原子尺寸不同，引起点阵畸变，阻碍位错运动，造成固溶强化。
晶体内若有较多的线缺陷（位错）或面缺陷（晶界、孪晶界等），其强度会明显升高，这些现象称为什么？强度提高的原因是什么？ | 称形变强化和晶界强化(或细晶强化)。原因是两类缺陷的增多都明显阻碍位错的运动，从而提高强度。
上述的两类缺陷是怎样进人晶体的？举例说明如何提高这些缺陷的数目？ | 位错的增多主要靠形变，通过萌生与增殖在晶粒内不断产生位错；晶粒细化可通过凝固时加非均匀形核剂或高的冷却速度获得，也可通过大形变，或再结晶，或相变的方法。
相同过冷度下比较均匀形核与非均匀形核的临界半径、临界形核功、临界晶核体积，哪个大？ | 临界半径相同；临界形核功是均匀形核时高；临界晶核体积也是均匀形核时大。
合金凝固时的液/固界面前沿通常比纯金属液/固界面前沿更容易出现过冷？为什么？ | 合金界面前沿会出现组成过冷，即界面前溶质的富集提高了局部区域的熔点，所以更易出现过冷。
典型的金属（如铁）和典型的非金属（如硅，石墨）在液相中单独生长时的形貌差异是什么？ | 因两者分别是粗糙型（铁）和光滑型界面（硅等），前者是外形均匀的等轴晶或枝晶，后者为规则多边形、有棱角的形状。
常温下金属塑性变形有哪些主要机制？它们间的主要差异是什么？ | 主要形变机制是滑移和李生；滑移产生的切变量是原子间距的整数倍，李生产生的切变量是原子间距的一个分数；由此产生一系列其他方面的差异。答其他方面差异的也酌情赋分。
什么是上、下屈服点效应（在纯铁或低碳钢中)？原因是什么？ | 有明显加工硬化的是在低温（或高应变速率）下变形；出现硬化、软化抗衡（动态回复）的是在中温（或中等应变速率）下变形；有一明显软化阶段（动态再结晶）的是在高温（或低应变速率）下变形。
给出金属发生再结晶的基本条件 (驱动力)。 | 要有一定的形变储存能，一定的温度。
指出再结晶、结晶、固态相变之间的主要区别。 | 再结晶只是一种组织变化，没有结构变化，驱动力是形变储存能；结晶是从非晶态的液相、气相或固态非晶体中形成晶体的过程；固态相变是固/固相的结构变化。后两者的驱动力都是化学自由能差。
同素异晶转变、马氏体相变、脱溶转变有何主要区别？ | 同素异晶转变主要是纯组元固态下出现的相变，没有成分变化，短程扩散过程控制；马氏体相变是无扩散、切变型相变，在纯金属及合金中都会出现，是界面过程控制的。脱溶出现在合金中，有成分变化，主要是长程扩散控制的。
简述单向压缩条件下，形变量、形变温度对金属组织及性能的影响（包括晶粒形状和位错亚结构的变化)？ | 从侧面观察，随形变量加大，晶粒由等轴状变为长条形，晶粒内部位错增多，形成位错缠结、亚晶界或新的大角晶界；强度、硬度提高，塑性下降。形变温度提高，晶粒变成长条状的速度变慢，因热激活作用增强，亚晶界加速形成，亚晶尺寸趋于稳定，甚至出现动态再结晶组织。强度提高和塑性下降的速度都变慢。
（以面心立方晶胞为例）描述晶体结构（晶胞）特征的常用参数有哪些？ | FCC晶胞中的原子个数4，密排面{111；及密排方向 $<110>$ ，配位数12，原子半径 $\sqrt{2}a/4$ ；间隙位置（八面体间隙在体心及等效位置）及个数4，堆垛顺序ABCABC，致密度0.74。
（以金属为基的）固溶体与中间相的主要差异（如结构、键性、性能）是什么？ | 固溶体保持纯金属的晶体结构，中间相的结构--般与两组元的结构都不同；固溶体原子间以金属键为主，中间相以共价键及离子键为主；固溶体塑、韧性好，中间相的强度高，韧性较差。
纯金属中溶人另一组元后（假设不会产生新相）会带来哪些微观结构上的变化？这些变化如何引起性能上的变化？ | 引起点阵畸变，点阵常数会改变；会产生局部偏聚或有序，甚至出现超结构。因固溶强化使强度提高，塑性降低；电阻一般增大。
点缺陷（如间隙原子或代位原子）和线缺陷（如位错）为何会发生交互作用？这种交互作用如何影响力学性能？ | 点缺陷产生畸变，使局部能量提高，附近有弹性应变场；位错也是如此,但位错周围不同位置应力场状态不同，有的为压应力，有的为拉应力；点缺陷会聚集到位错上使应变能降低，使系统的能量下降，吸附溶质的位错是一种稳定组态；此时位错被钉扎而难以运动，使强度提高，会产生上下屈服点效应。
扩散的微观机制有哪些？一般情况下，哪种机制扩散快一些？一个经凝固而有微观非平衡偏析的合金，采用哪些措施可加速扩散使合金均匀化？描述该过程应用哪种扩散第二定律的解？ | 扩散的微观机制主要有间隙机制和代位机制。按间隙机制扩散时更快,因间隙原子尺寸小，又不需空位的存在。可通过加热退火、形变后再退火、高能粒子辐射提高空位浓度加强扩散（但不经济不实用)。用正弦解可描述扩散时的浓度分布。
写出面心立方金属的一个具体的滑移系；多晶体变形时，在一定的形变量下，为何有的晶粒内是单系滑移而另一些晶粒内是多系滑移？为何有的晶粒内滑移量大而另一些晶粒内滑移量小？ | 如（111）［110]；这是形变的不均匀性；晶粒中某一滑移系相对于力轴的取向因子大时先滑移开动，取向因子小时后滑移开动，所以各晶粒的形变量不同；硬取向力轴引起多系滑移，如 $<111>.<100>.<110>$ 方向，软取向力轴对应单系滑移，如 $<123>$ 方向。
什么是形变织构？有哪几类？如何表示？ | 形变过程导致晶粒发生转动，最后各晶粒内的某些晶向趋于平行，这种因形变而导致取向择优称为形变织构。织构分为板织构和丝织构；板织构表示为$\smash{\left\{H K L\right\}}<U W W>$ ，表示经轧制变形后，晶粒的「HKL」面转向平行于轧面，晶粒的 $<U W W>$ 方向转到平行于轧向。丝织构表示为 $<U W W>$ 。答轧制织构、拔丝织构也得分。
简述回复再结晶退火时材料组织和性能变化的规律；为何实际生产中常需要再结晶退火？ | 随退火温度的升高或退火时间的延长，形变组织中的位错缠结演变为亚晶，亚晶进行合并并长大；在形变不均匀区内发生再结晶形核及长大，等轴晶取代形变长条晶粒；随后是晶粒正常长大；在性能上，强度、硬度下降，电阻下降；塑、韧性提高，密度提高。这些过程在再结晶阶段比回复阶段更显著。材料不断的塑性变形造成强烈的加工硬化，难以继续加工；同时，形变组织不稳定，韧性、塑性差，使用性能不好；再有，强的形变织构的形成也是不希望的。
再结晶形核地点有什么特点或特征？哪些地点可能是优先的形核地点？ | 局部高的位错密度/形变储存能，或有大的位错密度差异；高迁移率大角晶界附近。优先形核地点为：原始晶界、形变时形成的新大角晶界处或通过亚晶长大而逐步形成的大角晶界、第二相粒子附近等。
肖特基缺陷 | 热平衡状态下，离位原子迁移到外表面而形成的空位缺陷
上坡扩散 | 在化学位梯度的推动下，溶质由浓度低的地方向浓度高的地方扩散。
同质异构体 | 化学组成相同由于热力学条件不同而形成的不同晶体结构。
重心法则 | 处于三相平衡的合金，其成分点必位于共轭三角形的重心位置。
惯习面 | 固态相变时，新相往往在母相的一定晶面开始形成，这个晶面称为惯习面。
重合位置点阵 | 设想两个全同而且彼此重合的点阵 $L_{1}$ 和 $L_{2}$ ，令 $L_{2}$ 相对于 $L_{1}$ 作旋转或平移操作后，两点阵处于重合位置的点阵构成新的周期性超点阵。
1.最紧密堆积的晶体结构有两种：一种（1），每个晶胞中有（2）个原子；另一种是（3），每个晶胞中有（4）个原子。 2.金刚石结构中，碳是（5）链连接，配位数为（6）。 3.螺位错线与柏氏矢量的位置关系是（7），刃位错线与柏氏矢量的位置关系是（8），位错线与柏氏矢量斜交的位错为（9）。 4.固态相变的驱动力是（10），而阻力是（11）和（12）。 5.在A-B-C三元系的成分三角形中，成分点位于平行于 $A B$ 边的直线上的所有合金其_（13）组元的含量为定值。 6.在拉伸单晶时，滑移面转向与外力轴成（14）角度时最易滑移。 7.在二元系中，在一定的温度下所发生的转变 ${\bf L}_{1}={\bf L}_{2}+\alpha$ 叫做（15）转变。 8.区域提纯依据的原理是（16）。 9.金属材料常用的强化手段有（17）_、（18）、_（19）和（20）。 | (1) ABC; (2) 4; (3) $A B$ ；(4)2(或6)；(5)共价；(6)4；(7)平行；(8)垂直；(9)混合位错；（10)新旧相自由能差；（11）界面能；（12）应变能；（13)C;(14) $45^{\circ}$ ；（15）偏晶转变；（16）固溶体定向凝固时溶质再分布(选分结晶);(17）固溶强化；（18）细晶强化；（19）第二相强化；（20）加工硬化。
1.两侧晶粒位相差小于 $2^{\circ}$ 的称为大角度晶界。 2.刃位错和螺位错都有攀移和滑移运动。 3.扩散温度愈高，愈有利于扩散进行。 4.热塑性塑料和热固性塑料都可以重复使用。 5.由扩散考虑，与大角度晶界迁移率相比，小角度晶界的迁移率较低。 6.形成临界晶核时体积自由能的减小只能补偿新增表面能的1/3。 7.脆性相以颗粒状弥散分布于另一相基体上是对材料的强韧性较为有利的组织状态。8.如果合金在母相态原子的排列是有序的，则经过马氏体相变后，马氏体中原子的排列变为无序。 | 1.×； 2.×;3. √ ；4.×;5.√; 6.×；7.√; 8. ×
下列位错反应能否进行？并说明理由 (10分) $$ b_{1}=b_{2}+b_{3} $$ 其中： $b_{1}=\frac{a}{2}$ [110] $b_{2}={\frac{a}{6}}[12\bar{1}]b_{3}={\frac{a}{6}}$ [211] | 几何条件：反应后 ${\vec{b}}_{2}+{\vec{b}}_{3}={\frac{a}{6}}{\left[12{\overline{{1}}}\right]}+{\frac{a}{6}}{\left[211\right]}={\frac{a}{6}}{\left[330\right]}={\frac{a}{2}}{\left[110\right]}$ 反应前 $\displaystyle{\hat{b}}_{1}={\frac{a}{2}}$ [11]几何条件满足 能量条件：反应后 $$ \begin{array}{c}{{¦\vec{b}_{2}¦^{2}+¦\vec{b}_{3}¦^{2}=\displaystyle\frac{a^{2}}{6^{2}}\big[1^{2}+2^{2}+(-1)^{2}\big]+\displaystyle\frac{a^{2}}{6^{2}}\big[2^{2}+1^{2}+1^{2}\big]}}\ {{=\displaystyle\frac{a^{2}}{6}+\frac{a^{2}}{6}=\frac{a^{2}}{3}}}\end{array} $$ 反应前 $\vert\vec{b}_{1}\vert^{2}=\frac{a^{2}}{2^{2}}\big(1^{2}+1^{2}\big)=\frac{a^{2}}{2}$ 能量条件满足位错反应可以进行。
含碳 $0.1\%$ 的碳钢在 $930\mathrm{\textperthousand}$ 渗碳，3小时渗层厚度为 $0.4\mathrm{mm}$ ，某人欲获得$0.8\mathrm{mm}$ 的渗层，计划用6小时，该人的计划是否正确？为什么？ | $$ c{\left(\begin{array}{l l}{x,t}\end{array}\right)}=c_{1}+{\left(\begin{array}{l}{c_{8}-c_{1}}\end{array}\right)}{\left(1-\operatorname{erf}{\frac{x}{2{\sqrt{D t}}}}\right)} $$ 据题意 $c(\textit{x}_{1},\textit{t}_{1})=c(\textit{x}_{2},\textit{t}_{2})c_{s}$ ， $c_{1}$ 为定值 所以 $$ \operatorname{erf}{\frac{x_{1}}{2{\sqrt{D t_{1}}}}}=\operatorname{erf}{\frac{x_{2}}{2{\sqrt{D t_{2}}}}} $$ 所以 $$ {\frac{x_{1}}{2{\sqrt{D t_{1}}}}}={\frac{x_{2}}{2{\sqrt{D t_{2}}}}}\quad{\frac{x_{1}}{\sqrt{t_{1}}}}={\frac{x_{2}}{\sqrt{t_{2}}}},\quad{\frac{0.4}{\sqrt{3}}}={\frac{0.8}{\sqrt{t_{2}}}} $$ $$ t_{2}={\left({\frac{0.8}{0.4}}\times{\sqrt{3}}\right)}^{2}\mathbf{h}=12\mathbf{h} $$ 故该人的计划不正确。
什么是调幅分解？说明发生调幅分解的条件。调幅分解的组织有何特点？ | 调幅分解是固溶体的一种特殊形式，通过扩散偏聚机制由一种固溶体分解成结构与母相相同而成分不同的两种固溶体。 发生调幅分解的条件：二元合金相图有固溶度间隙的合金，成分自由能曲线有 $\frac{\partial^{2}G}{{\partial x^{2}}}<0$ 的范围，温度足够高，溶质原子可以进行扩散。（自由能下降足够克服梯度能和应变能。这一点不答不扣分)。 调幅组织呈有周期性的图案状，弥散度大，分布均匀，有较高的连通性。
简要说明晶界迁移的驱动力和影响晶界迁移的主要因素。 | 晶界迁移驱动力为：变形储藏能和晶界曲率造成的晶界两侧的化学势差。影响晶界迁移率的主要因素： $\textcircled{1}$ 溶质原子； $\textcircled{2}$ 第二相颗粒； $\textcircled{3}$ 温度； $\textcircled{4}$ 晶界两侧晶粒位向。
范德华键 | 范德华键：由瞬间偶极矩和诱导偶极矩产生的分子间引力所构成的物理键。
晶界 | 晶界：在两个晶粒接触区间原子错排的区域。
位错攀移 | 位错攀移：刃位错垂直于滑移面的运动。
固溶体 | 固溶体：外来组元进人晶体结构，占据主晶相质点位置一部分或间隙位置一部分，仍保持一-个晶相，这种晶体称为固溶体。
结线 | 结线：两平衡相成分点之间的连线。
共析转变 | 共析转变：由一个固相同时析出成分和晶体结构均不相同的两个新固相的过程称为共析转变。
成分过冷 | 成分过冷：结晶时由于固相和液相成分的再分布而引起的固-液界面前方附近液相中产生过冷区。这一现象称之为成分过冷。
柯肯达尔效应 | 柯肯达尔效应：在置换固溶体中由于两组元的原子以不同速率相对扩散而引起标记面漂移的现象。
惯习面 | 惯习面：固态相变时新相往往在母相的一定晶面上开始形成，这个晶面称为惯习面。
多滑移 | 多滑移：当外力在几个滑移系上的分切应力相等并同时达到了临界分切应力时，产生同时滑移的现象。
1.在离子晶体结构中，正负离子构成（1），正负离子间的距离取决于(2），配位数取决于正负离子的（3）_。 2.高分子链中由于（4）而产生的分子在空间的不同形态称为构象，高分子能够改变构象的性质称为（5）。 3.形成置换固溶体的影响因素有_（6）、（7）_、（8）_和_（9）。 4.扩散系数与扩散激活能和扩散温度的关系表达式是（10）。 5.马氏体相变的两个基本特点是（11）和（12）。 6.常用的强化金属材料的方法有：（13）、（14）、（15）和（16）_。 7.典型铸锭组织通常有（17）、_（18）_和（19）。 8.脱溶粒子粗化的驱动力是（20）。 | (1）配位多面体；（2）正负离子半径和；（3）半径比；（4）单键内旋转；（5）柔顺性；（6）离子尺寸；（7）晶体结构类型；（8）电负性；（9）电子浓度因素；(10) $D=D_{0}\mathbf{exp}\big(-Q/R T\big)$ ；（11）无扩散型相变；（12）共格切变；（13）细晶强化；（14）固溶强化；（15）弥散强化；（16）形变；（17）表面细晶区；（18)柱状晶区；（19）中心等轴晶区；（20）不同质点间的吉布斯自由能差。
1.点缺陷是热力学稳定的缺陷，在一定温度下晶体中存在一定数量的平衡缺陷，又称为本征缺陷。 2.碘化晶体结构中，碘占据立方体角顶位置，占据体心位置，所以其结构类型为体心格子。 3.结构简单、规整度高、对称性好的高分子不容易结晶。 4.奥氏体的溶碳能力之所以比铁素体高是因为奥氏体晶体间隙大。 5.匀晶转变发生在液态完全互溶固态完全不互溶的系统中。 6.三元系相图中，在共晶温度点的自由度为0。此时是三相平衡。 7.非自发形核时仍然需要结构起伏、成分起伏和能量起伏。 8.在扩散过程中溶质原子总是由高浓度处向低浓度处迁移。 9.晶体材料的屈服强度 $\sigma_{\mathbf{s}}$ ，随着拉力轴相对于晶体取向的改变而改变。10．一般来说，在固态相变时，母相中的晶体缺陷可以促进新相的形成。 | 1.(√)； 2.(×); 3．(×); 4.(√);5.（×);6.(×); 7.(√) ； 8.(×); 9. (√) ； 10. (√)
面心立方晶体中全位错 $\pmb{b}_{1}$ 是否可以分解为不全位错 $b_{2},b_{3}?$ 已知 ${\pmb b}_{1}=\frac{a}{2}[\stackrel{-}{1}10],{\pmb b}_{2}=\frac{a}{6}[\stackrel{-}{1}2\stackrel{-}{1}],{\pmb b}_{3}=\frac{a}{6}[\stackrel{-}{2}11],$ 写明理由。 | 几何条件： $\begin{array}{l}{{\vec{b}_{1}=a/2\cdot\left[\stackrel{\rightharpoonup}{1}10\right]}}\ {{}}\ {{\vec{b}_{2}+\stackrel{\rightharpoonup}{b}_{3}=a/6\cdot\left[\stackrel{\rightharpoonup}{3}30\right]=a/2\cdot\left[\stackrel{\rightharpoonup}{1}10\right]}}\end{array}$ 能量条件: $\mid\vec{b}_{1}\mid^{2}=(a/2\sqrt{1+1+0})^{2}=a^{2}/2$ $¦\vec{b}_{2}¦^{2}+¦\vec{b}_{3}¦^{2}=(a/6\sqrt{1+4+1})^{2}+\bigl(a/6\sqrt{4+1+1}^{2}=a^{2}/3<b_{1}^{2}$ 反应符合几何条件和能量条件，可以进行。
已知GaAs 的密度为 ${5.307\mathrm{g/cm}^{3}}$ ，Ga 和 As 的原子量分别为69.72 和74.92，其晶体结构为立方 $\mathbf{Z}\mathbf{n}\mathbf{S}$ 型，求 GaAs 的晶胞参数。 | 组织组成： $w_{\mathrm{F}}={\frac{0.77-0.65}{0.77-0.022}}\times100\%=16.0\%$ $w_{\mathrm{P}}=1-16.0\%=84.0\%$ 相组成： $w_{\alpha}=\frac{6.69-0.65}{6.69-0.22}\times100\%=90.6\%$ WFe,c = 1 - 90.6% = 9.4%七、GaAs晶体结构为立方 $\mathbf{Z}\mathbf{n}\mathbf{S}$ 型，故晶胞中有4个 $\mathrm{Ga}$ 和4个 $\mathbf{As}$ 。晶胞重 $W={\frac{\left(M_{A}+M_{B}\right)\times4}{N}}={\frac{(69.72+74.92)\times4{\mathrm{g/mol}}}{6.022\times10^{23}/{\mathrm{mol}}}}=96.07\times10^{-23}{\mathrm{g}}$ 晶胞体积 $V=a^{3},\rho=\frac{W}{a^{3}}$ 晶胞参数 $a=\sqrt[3]{\frac{W}{\rho}}=\sqrt[3]{\frac{96.07\times10^{-23}}{5.307}}\mathrm{{cm}}=0.5657\times10^{-7}\mathrm{{cm}}=0.5657\mathrm{{nm}}$
欲将一批齿轮进行渗碳，每炉装500件。在 $900\mathrm{\textperthousand}$ 渗10小时可以达到规定的深度。假定在 $900\%$ 渗碳每炉每小时生产成本为1000元，而在$1000\mathrm{\Omega}$ 渗碳为1500元。问在哪一温度渗碳成本较低？已知 $Q=32900\mathrm{cal/mol}$ $\pmb R$ $=1.987\mathbf{cal}$ | $900\boldsymbol{\mathcal{X}}=1173\mathbf{K}$ $1000\boldsymbol{\mathcal{\mathbf{C}}}=1273\mathbf{K}$ $D_{1273}t_{1273}=D_{1173}t_{1173}$ $\begin{array}{r l}&{t_{1273}=D_{1173}t_{1173}/D_{1273}=10\mathrm{exp}\big[-32900/(1.987\times1173)\big]/\mathrm{exp}\big[-32900/(1.987\times1173)\big]/\mathrm{exp}\big[-32900/(1.987\times1173)\big]}\ &{\quad\quad=10\times\mathrm{exp}\big(-14.1156)/\mathrm{exp}\big(13.0068\big)\mathrm{h}}\ &{\quad\quad=10\times\mathrm{exp}\big(-1.5089\big)\mathrm{h}}\ &{\quad\quad=10\times0.3299\mathrm{h}}\ &{\quad\quad=3.299\mathrm{h}}\end{array}$ 1273)]h $900\mathrm{\Omega}$ 渗碳，一炉齿轮需1000元 $\mathbin{\left/{\vphantom{\left¦{\frac{1}{\mathop{\left¦{\frac{1}{\mathop{\left¦{\frac{1}{\mathop{\alpha}}}}}\right¦}}}}}\right.\kern-\nulldelimiterspace}{\left¦{\frac{1}{\mathop{\left¦{\frac{1}{\mathop{\alpha}}}\right¦}}}\right¦}}=10000$ 元； $1000\mathrm{\Omega}$ 渗碳，-炉齿轮需1500元 $/\mathbf{h}\times3.299/\mathbf{h}=4948.5$ 元，在 $1000\mathrm{\Omega}$ 渗碳成本较低。
以位错理论说明纯金属冷变形强化的原因。如何完全消除加工硬化？说明所用的热处理方法、发生的变化及大致工艺参数。 | 强化原因：位错交割产生扭折和割阶，位错反应产生不可动位错，位错增殖使位错密度增加。 消除加工硬化的方法：再结晶退火。 发生的变化：退火过程中位错密度降低，变形的晶粒变为等轴晶粒，残余应力消除，强度硬度降低。 工艺参数：加热温度 $T=0.4{T_{\mathrm{m}}}$ 以上 $100\sim200\mathrm{\Omega}$ ，加热时间根据具体装炉量和工件大小而定。
什么是粗糙界面和光滑界面？它们对晶体生长方式和形态有何影响？ | 粗糙界面：是一种固-液界面，固相界面上的原子排列高高低低、粗糙不平，不显示晶体学的任何晶面特征。 光滑界面：是另一种固-液界面，固相界面上的原子排列成平整的原子平面，即晶体学的某一定晶面。 生长方式：对粗糙界面，连续长大；对光滑界面，侧向长大，包括二维形核长大和螺位错长大等。 生长形态：对粗糙界面，在正温度梯度下，平面生长。在负温度梯度下，枝晶生长；对光滑界面，在正温度梯度下，平面生长。当等温面与最低表面能晶面不平行时，界面分割成一系列小台阶，长大过程为原子添加到台阶处。小台阶面即为最低表面能晶面。在负温度梯度下，晶体生长成具有各自特性的多面体或带有小平面的枝晶。
说明片状马氏体与板条马氏体在金相组织、立体形态、亚结构和力学性能方面的区别。 | <html><body><table><tr><td></td><td>金相组织</td><td>立体形貌</td><td>亚结构</td><td>力学性能</td></tr><tr><td>片状 马氏体</td><td>最先生成的马氏体针贯穿奥氏 体晶粒，后生成者逐渐变小。片 间互不平行。C%>1.4%者有中 脊</td><td>双凸透镜状</td><td>马氏体中部有大量 孪晶，边部有位错。 中脊是精细孪晶</td><td>硬而脆</td></tr><tr><td>板条 马氏体</td><td>原奥氏体晶粒分为若干块，每 块由若干板条束组成，每个板条 束由许多平行板条马氏体组成</td><td>具有椭圆形截面的 长柱状</td><td>马氏体内部有高密 度的位错，形成位错 胞</td><td>强而韧</td></tr></table></body></html>
惯习面 | 固态相变时，新相往往沿母相特定原子面形成，这个与新相主平面平行的母相晶面称惯习面。
索氏体 | 中温段珠光体转变产物，由片状铁素体渗碳体组成，层片间距较小，片层较薄。
伪共析转变 | 伪共析转变：非平衡转变过程中，处在共析成分点附近的亚共析、过共析合金，转变终了组织全部呈共析组织形态。
交滑移 | 沿着相同的滑移方向，滑移过程由一个滑移面过渡到另一个滑移面上进行。
螺位错 | 位错线与柏氏矢量平行的位错。
配位多面体 | 原子或离子周围与它直接相邻结合的原子或离子的中心连线所构成的多面体，称为原子或离子的配位多面体。
高分子的数均相对分子质量（ $\overline{{{\cal M}_{n}}}$ ） | 以数量为统计权重的高分子相对分子质量， $\widetilde{M_{n}}=\sum_{i}{N_{i}M_{i}}/{\sum{N_{i}}}$ ， $N_{i}$ 是分子量为 $M_{i}$ 的摩尔分数。
全位错 | 柏氏矢量等于点阵矢量的位错称为全位错。
共析转变 | 由一个固相同时析出成分和晶体结构均不相同的两个新固相的过程称为共析转变。
弗兰克尔空位 | 离位原子迁移到晶体点阵的间隙中称为弗兰克尔空位。
1.多晶体材料塑性变形至少需要（1）独立滑移系开动。2.固态相变形核时，晶核形态呈圆盘状具有最小的（2）能，最大的（3）。3.发生在固态晶体中的扩散，根据伴随原子扩散是否产生新的相结构，可分为（4）扩散和（5）扩散。4.根据界面上原子排列结构不同，可把固体中的相界面分为（6）、（7）和（8）界面。5.Cr（原子序号24）的基态电子组态为（9）。6.高分子中，由于（10）而产生的分子在空间的不同形态称为构象，高分子能够改变构象的性质称为（11）。7.硅酸盐晶体主要结构类型（亚类）有（12）、（13）、（14）、（15）和架状。8.金属间化合物通常包括受电负性控制的（16），以原子尺寸为主要控制因素的密排相和（17），以及由电子浓度起主要控制作用的（18）。9.线性高分子可反复使用，又称为（19）塑料；交联高分子不能反复使用，称为（20）塑料。 | （1）5个；（2）应变；（3）界面；（4）原子；（5）反应；（6）共格；（7)半共格；（8）非共格；（9) $\mathrm{1s^{2}2s^{2}2p^{6}3s^{2}3p^{6}3d^{5}4s^{1}}$ ；（10）单键内旋转；（11）柔顺性；（12）岛；（13）群（或环)；（14）链；（15）层；（16）正常价化合物；（17)拓扑密堆相；（18）电子化合物；（19）热塑性；（20）热固性。
1.固态晶体扩散过程中，扩散原子迁移方向总是从高浓度处向低浓度处迁移。 2.贝氏体转变中，Fe、C原子均不发生扩散。 3.晶粒越细小，晶体强度、硬度越高，塑性、韧性越好。 4.固态相变时，母相中的晶体缺陷阻碍新相晶核的形成。 5.氯化绝结构中，氯占据角顶位置，占据立方体心位置，所以其结构类 型为体心格子。 6.组元晶体类型不问，仕特定条件「也可形成无限互浴的固浴体。7.结构简单、规整度高、对称性好的高分子容易结晶。8.同一滑移面上位错线平行的异号刃型位错，相互作用结果使位错彼此远离。9.奥氏体的溶碳能力之所以比铁素体高是因为奥氏体晶体间隙大。10.三元系相图中，在共晶温度点的自由度为0。此时是三相平衡。 | (1) √ ；(2) √ ；(3) √ ；(4)√ ；(5)×；(6)×；(7)√；(8)x; (9)√ ；(10)×。
钢中马氏体转变的主要特征是什么？其转变产物主要形态有哪些？晶内亚结构各是什么？ | （1）转变特征: $\textcircled{1}$ 无扩散性，Fe、C原子均不发生扩散。（2分） $\textcircled{2}$ 共格切变，存在惯习面及新相母相位向关系。(2分) $\textcircled{3}$ 非恒温性。 (1分) $\textcircled{4}$ 马氏体转变不完全性。(1分) (2）转变产物形态：板条状马氏体(1分)；针状马氏体。(1分) (3）晶内亚结构：板条状马氏体主要为高密度位错（1分)；针状马氏体为高密度孪晶，边缘存在一定位错。(1分) 2.
什么是时效？时效通常经历哪些过程？试说明其产生时效强化的原因。 | (1）时效：过饱和固溶体的脱溶过程。(3分) (2）时效过程： $\textcircled{1}$ 形成GP区。(1分) $\textcircled{2}$ 形成一系列与母相保持共格、半共格亚稳态中间相。(1分) $\textcircled{3}$ 形成稳定析出相。(1分) $\textcircled{4}$ 析出稳定相聚集长大。 (1分) (3）时效强化原因：亚稳相的弥散析出，与母相保持共格半共格界面，阻碍母相位错运动。 $\textcircled{1}$ 对于可变形第二相粒子，位错切过第二相粒子，破坏第二相粒子与共格半共格关系且增加相界面积，第二相粒子本身具有较高强度。 (4分) $\textcircled{2}$ 对于不可变形第二相粒子，位错绕过第二相粒子，遗留绕第二相粒子位错环，增加位错线长度，加大第二相粒子对后续位错运动阻力。(4分) 3.
说明存在于面心立方晶格金属中（111）面的位错 $b_{1}=a/2\big[10\Bar{1}\big]$ 及（111）面的位错 $b_{2}=a/2[011]$ 能发生位错反应的原因；生成位错的柏氏矢量及位错属性是什么？该位错反应发生对于金属的塑性变形将产生何种影响？ | (1）发生位错反应 $a/2{\left[10{\stackrel{\leftarrow}{1}}\right]}+a/2{\left[011\right]}\rightarrow a/2{\left[110\right]}$ 能发生反应原因： $\textcircled{1}$ 满足结构条件 $\vec{b}_{1}+\vec{b}_{2}=\vec{b}_{3}$ 。 $\textcircled{2}$ 满足能量条件： $a^{2}/2+a^{2}/2>a^{2}/2_{\circ}$ (5分) (2）生成位错柏氏矢量 $\widehat{b}_{3}$ 为 $a/2~[110]$ ，为纯刃型位错，可滑移面（001)面不是面心立方结构滑移面，所以为固定位错。(5分) (3）位错反应生成固定位错 $\pmb{a}/2$ [110]将阻碍（111)，（111）面上位错运动，宏观产生显著形变强化。(5分)
何为成分过冷？说明其产生原因。其主要影响因素有哪些？在单晶生长中如何克服？ | （1）由于第二成分的加人，在固液界面处，熔体凝固点下降，远离界面的熔体仍然保持高熔点，由于杂质存在，固液界面处存在分配系数 ko= $k_{0}=\frac{C_{\mathrm{s}}}{C_{\mathrm{L}}}$ ，杂质浓度高于平均浓度 $C_{0}$ ，随距离变化为： $C_{\mathrm{L}}=C_{0}\bigg(1+\frac{1-k_{0}}{k_{0}}\mathrm{e}^{-\frac{R X}{D}}\bigg)$ ，式中 $D$ 为扩散系数，造成 $T_{\mathrm{L}}=~T_{\mathrm{m}}-~m_{\mathrm{L}}C_{0}{\biggl(}1+{\frac{1-k_{0}}{k_{0}}}\mathrm{e}^{-{\frac{R X}{D}}}{\biggr)}$ ，当熔体冷却速度较大时，液态温度低于凝固温度，造成液滴被晶体所包围，形成散射颗粒，这种现象称为成分过冷。 (6分) (2）克服成分过冷可加大温度梯度，减小生长速率 $R$ 。（4分） 8.
氧化镁和氧化铝（溶质）形成置换固溶体，写出缺陷方程。说明能否形成连续固溶体。 | （1）缺陷方程： $\mathrm{Al_{2}O_{3}}\xrightarrow{M_{\mathrm{g0}}}2\mathrm{Al_{Mg}^{.}+V_{M g}^{\prime\prime}+3O_{O c}}$ (5分）(2）不可以形成连续固溶体，因晶型不同。(5分)
位错滑移 | 位错滑移：在一一定应力作用下，位错线沿滑移面移动的位错运动。
高分子链的构型 | 高分子链的构型：高分子中由化学键所固定的原子在空间的几何排列。
平衡分凝系数 | 平衡分凝系数：平衡凝固时，固相内溶质浓度与液相内的溶质浓度之比。
均匀形核 | 均匀形核：在均一相中靠自身结构起伏和能量起伏等条件形成晶核。
活性氧 | 活性氧：硅酸盐结构中部分电价未饱和的氧。
上坡扩散 | 上坡扩散：在化学位差为驱动力的条件下，原子由低浓度位置向高浓度位置进行的扩散。
储存能 | 储存能：冷变形所消耗能量的一小部分以弹性应变能和结构缺陷能的形式存在于变形晶体内部，称为储存能。
再结晶 | 再结晶：经受形变的材料在加热时发生的以无畸变晶粒取代变形晶粒的过程。
伪共析 | 伪共析：非平衡转变过程中，处在共析成分点附近的亚共析或过共析合金，转变终了组织全部成共析组织形态。
惯习面 | 惯习面：固态相变时新相往往沿母相特定晶面形成，此晶面称为惯习面。
试分析在面心立方金属中，位错的柏氏矢量为b= [101],${\pmb b}_{2}=\frac{a}{6}$ ${b}_{3}=\frac{a}{3}$ [1]。位错反应 ${\pmb b}_{1}+{\pmb b}_{2}={\pmb b}_{3}$ 能香进行，并指出其中3个位错分别是什么类型的位错，反应后生成的位错能否在滑移面上运动。 | 几何条件： $\vec{b}_{1}+\vec{b}_{2}=\frac{a}{2}\left[10\overline{{{1}}}\right]+\frac{a}{6}\left[\overline{{{1}}}\overline{{{2}}}1\right]=\frac{a}{3}\left[1\overline{{{1}}}\overline{{{1}}}\right],\vec{b}_{3}=\frac{a}{3}\left[1\overline{{{1}}}\overline{{{1}}}\right],$ 满足几何条件； 能量条件：反应后 $\mid\vec{b}_{3}\mid^{2}=\frac{a^{2}}{9}\times(\sqrt{1+1+1})^{2}=\frac{a^{2}}{3}$ 反应前 $~\sum_{i}~\mid\vec{b}_{i}~\mid^{2}~=~\frac{a^{2}}{4}\times(\sqrt{1+0+1})^{2}+\frac{a^{2}}{36}\times(\sqrt{1+4+1})^{2}~=$ ${\frac{2a^{2}}{3}}>$ 反应后 $\mid\vec{b}_{3}\mid^{2}$ ；满足能量条件，反应 $\vec{b}_{1}+\vec{b}_{2}{\rightarrow}\vec{b}_{3}$ 可以进行。(10分)$\scriptstyle{\vec{b}}_{1}$ ：单位位错； $\scriptstyle{{\vec{b}}_{2}}$ ：肖克莱不全位错； $\vec{b}_{3}$ ：弗兰克不全位错。(3分)面心立方金属滑移面为111}， $\vec{b}_{3}$ 垂直该晶面，故不能滑移。(2分)
影响晶态固体中原子扩散的因素有哪些？并加以简单说明。 | 1.温度。温度越高，扩散系数越大，扩散速率越快。(2分) 2.晶体结构及固溶体类型。致密度较小的晶体结构中扩散激活能较小，扩散易于进行；对称性较低的晶体结构，扩散系数的各向异性显著；间隙固溶体中的扩散激活能远小于置换固溶体，扩散容易进行。 (4分) 3.第三组元。根据加人的第三组元的性质不同，有的促进扩散，有的阻碍扩散。(2分) 4.晶体缺陷。沿晶界的扩散系数远大于体扩散系数；沿位错管道扩散时扩散激活能较小，因而位错加速扩散。 (2分)
金属发生塑性变形后，显微组织、结构发生什么变化？性能发生哪些变化？ | 金属发生塑性变形后，显微组织形态上，原等轴晶粒沿变形方向被拉长，在大形变量时晶界甚至呈纤维状，如存在硬脆的第二相颗粒或夹杂，常沿变形方向呈带状分布。 (3分) 显微结构上，缺陷（空位和位错）密度明显增大。由于变形过程中位错的增殖及运动过程中位错的交割和交互作用，形成位错缠结，异号位错相消后构成胞状结构。随形变量增加，位错胞数量增多，尺寸减小，晶体内部的储存能增大。（4分） 性能上，冷变形金属将发生加工硬化，表现为强度显著提高、塑性明显下降。(3分)
什么是时效？试说明其产生时效强化的原因。 | 时效是指过饱和固溶体在室温或较高温度保留一段时间，有第二相从基体中析出的过程。 (3分) 时效析出过程受溶质扩散控制，在沉淀过程中可能形成一系列介稳相（过渡相)。时效强化的原因：一是当析出盘状介稳相且与母相有一定取向关系时，会在基体内产生较大弹性应变，可使合金明显强化；（2分）二是，在合金承受变形时，由于弥散颗粒与位错的交互作用，使合金得到强化。如果沉淀相颗粒可以变形，位错切过时，增加颗粒的表面积需要做功，增大了位错运动的阻力而使合金得到强化。如果沉淀相颗粒强度高且与基体非共格，位错线难以切过颗粒，在外加应力的作用下将绕过颗粒，留下位错环。合金要继续变形，需要克服颗粒对位错线绕过时施加的应力，因此需要进一步增大外加应力，即合金获得了时效强化。（5分）
试说明多晶结构材料晶粒越细小晶体强度越高的原因。 | 多晶体材料塑性变形时，粗大晶粒的晶界处塞积的位错数目多，形成较大的应力场能够使相邻晶粒内的位错源启动，使变形继续；相反，细小晶粒的晶界处塞积的位错数目少，要使变形继续，必须施加更大的外加作用力以激活相邻晶粒内位错源，因此，细晶材料要发生塑性变形需要更大外部作用力，即晶粒越细小晶体强度越高。（5分）
已知：当退火后纯铁的晶粒大小为16个 $\mathbf{\chi}_{\mathbf{m}\mathbf{m}^{2}}$ 时，屈服强度 $\sigma_{\mathsf{s}}=100\mathrm{N/\Omega}$ $\mathbf{m}\mathbf{m}^{2}$ ；当晶粒大小为4096个 $\prime_{\mathbf{m}\mathbf{m}^{2}}$ 时， $\sigma_{\mathrm{s}}=250\mathrm{N}/\mathrm{mm}^{2}$ ，试求晶粒大小为256个/$\mathbf{m}\mathbf{m}^{2}$ 时，屈服强度 $\pmb{\sigma_{\S}}$ 的值。 | 根据 Hall-Petch 公式： $\sigma_{\mathrm{s}}=\sigma_{0}+K_{\mathrm{y}}d^{-1/2}$ ，由平均晶粒尺寸 $^d$ 计算材料的屈服强度 $\sigma_{\mathbf{s}}$ 。 由等面积圆半径表示晶粒尺寸，即： $$ d_{1}=(4A_{1}/\pi)^{1/2}d_{2}=(4A_{2}/\pi)^{1/2} $$ $A_{1}$ 和 $A_{2}$ 为晶粒面积。于是 $$ \sigma_{\mathrm{s1}}=\sigma_{0}+K_{\mathrm{y}}d_{1}^{-1/2}\sigma_{\mathrm{s2}}=\sigma_{0}+K_{\mathrm{y}}d_{2}^{-1/2} $$ 由已知， $A_{1}=1/16\mathrm{mm}^{2}$ ， $A_{2}=1/4096\mathrm{mm}^{2}$ ， $\sigma_{\mathrm{s}1}=100\mathrm{N/mm}^{2}$ ， $\sigma_{\mathrm{s}2}=250\mathrm{N}/\mathrm{mm}^{2}$ ，代人上式中，求出 $K_{\mathrm{y}}=25{\sqrt{2}}\pi^{-1/4}\mathrm{N}/\mathrm{mm}^{3/2}$ ， $\pmb{\sigma_{0}}=50\mathbf{N}/\mathbf{m}\mathbf{m}^{2}$ 。再由 $A_{3}=1/256\mathrm{mm}^{2}$ ，求出$\sigma_{\mathbf{s}3}=150\mathbf{N}/\mathbf{m}\mathbf{m}^{2}$ 。(10分)
1．高岭石属于层状硅酸盐结构，一层是（1），一层是（2）。2.晶体内部构造的对称要素是除 $\smash{c,P_{\lambda}}$ 、 $L^{n}$ 和 $L_{i}^{n}$ 外的_（3）、（4)和（5)_。3.三元相图中，共晶点是（6）相平衡，自由度为（7）。4.链段是用来描述高分子的（8）性。5.Ca0掺杂到 $\mathbf{Z}\mathbf{\kappa}\mathbf{O}_{2}$ 中，其中 $\mathbb{C}a^{2+}$ 离子置换了 $\mathbf{Z}\mathbf{r}^{4+}$ 离子，由于电中性要求，以上置换同时产生一个（9）缺陷，可用（10）缺陷反应方程表示。6.固态相变形核的驱动力是（11），阻力主要是（12）和（13）。7.小角度晶界由位错构成，其中对称倾转晶界由（14）位错构成，扭转晶界由（15）位错构成。8.强化金属材料的方法有（16）强化、（17）强化、_（18）强化、（19）强化。9.线性高分子可反复使用，又称为（20）；交联高分子不能反复使用，称为热固性塑料。 | （1）硅氧四面体层；（2）铝氧八面体层；（3）平移轴；（4）滑移面；（5）螺旋轴：（6）四；（7）0；(8）柔顺；（(9）室位；（10) $\mathrm{Ca}0\xrightarrow{\mathrm{Zr0}}\mathrm{Ca}_{\mathrm{Zr}}^{\prime\prime}+\mathrm{V}_{0}^{..}+$ $\mathbf{0}_{0}$ ；（11）新相和母相的自由能之差；（12）界面能；（13）应变能；（14）刃;(15）螺；（16）固溶；（17）位错；（18）细晶；（19）弥散（或沉淀相颗粒);（20）热塑性塑料。
同质异晶体 | 同质异晶体：相同成分的化学物质在不同热力学条件下形成的各种不同 结构的晶体。
间同立构 | 间同立构：取代基交替地处于高分子主链平面两侧键接成的高分子。
包晶转变 | 包晶转变：在一定温度下，由一定成分的液相与—一定成分的固相互相作 用，生成另一个一定成分的新固相的过程。
非均匀形核 | 非均匀形核：熔融液体冷却过程中，依附于母相中某种界面上的形核过 程。
珠光体 | 珠光体：铁碳合金共析转变的产物，是共析铁素体和共析渗碳体的层片 状混合物。
李生 | 李生：切应力作用下晶体的一部分相对另一部分沿着特定的晶面、晶体学方向产生的均匀切变过程。
形变织构 | 形变织构：随塑性变形量增加，变形多晶体某一晶体学取向趋于一致的现象。
再结晶 | 再结晶：塑性变形金属后续加热过程通过形核与长大无畸变等轴晶逐渐取代变形晶粒的过程。
调幅分解 | 调幅分解：固溶体通过上坡扩散分解成结构均与母相相同，成分不同两种固溶体的转变。
时效 | 时效：过饱和固溶体后续在室温或高于室温的溶质原子脱溶过程。
1.晶体按对称性可分为_（1）晶族，_(2）晶系，总共有（3）种点群和（4)种空间群。2.面心立方堆积中，晶胞的原子数为（5），它有（6）_个四面体空隙,（7）_个八面体空隙。3.铸锭三晶区指（8)、（9）和（10）。4.固态相变形核的驱动力是（11），阻力主要是（12）和（13）。5.再结晶完成后，晶粒长大可分为（14）晶粒长大和（15）晶粒长大。6.强化金属材料的方法有（16）强化、（17）强化、（18）强化和（19）强化。7.马氏体相变时，新相往往在母相的一-定晶面上开始形成，这个晶面称为(20) 。 | （1）3；（2）7；（3）32；（4）230；（5）4；（6）8；（7）4；（8）表层细晶区；（9）柱状晶区；（10）中心等轴粗晶区；（11）新相和母相的自由能之差;(12）界面能；（13）应变能；（14）正常；（15）异常；（16）固溶；（17）位错;（18）细晶；（19）弥散（或沉淀相颗粒)；（20）惯习面。
1.影响晶态固体中原子扩散的因素有哪些？并加以简单说明。(10分) | 影响晶态固体中原子扩散的因素有： (1）温度。温度越高，扩散系数越大，扩散速率越快。(2分) （2）晶体结构及固溶体类型。致密度较小的晶体结构中扩散激活能较小，扩散易于进行；对称性较低的晶体结构，扩散系数的各向异性显著；间隙固溶体中的扩散激活能远小于置换固溶体，扩散容易进行。（4分) （3）第三组元。根据加入的第三组元的性质不同，有的促进扩散，有的阻碍扩散。(2分) （4）晶体缺陷。沿晶界的扩散系数远大于体扩散系数；沿位错管道扩散时扩散激活能较小，因而位错加速扩散。（2分）
2.分析回复与再结晶阶段变形金属中空位与位错的变化及其对性能的影响。（10分） | 回复阶段：空位浓度下降接近平衡浓度，造成电阻率下降，晶体密度增加。同一滑移面异号位错相互抵消造成位错密度略有下降，高温回复阶段刃型位错通过滑移、攀移运动发生多边化过程，造成加工硬化现象保留，强度、硬度略有下降，残余应力基本消失。（6分) 再结晶阶段：伴随再结晶过程原子的重新排列，位错密度大大下降，变形过程所产生的复杂位错交互作用消失，加工硬化现象消失，变形各种金属性能恢复至未变形前。（4分）
3.简要说明加工硬化现象带来的利与。如何消除加工硬化现象？（10分) | 加工硬化现象带来的利：变形过程位错密度增加，位错间发生交互作用(如位错交截、位错缠结等)，发生位错塞积，从而起到强化金属材料的作用。还可使金属材料变形均匀。(4分) 加工硬化现象带来的弊：造成塑性变形困难。 (3分) 采用后续再结晶处理消除加工硬化现象。（3分）
已知碳在 $\upgamma.$ Fe中的扩散常数 $D_{0}=2.0\times10^{-5}\mathrm{m}^{2}/\mathrm{s}$ ，扩散激活能 $Q$ $=140\times10^{3}J/\mathrm{mol}_{\odot}$ （1）计算在 $870\mathrm{\textperthousand}$ 和 $927\mathrm{\textperthousand}$ 两种温度下碳在 $\gamma_{-}\mathrm{\bfFe}$ 中的扩散系数。 (2）要想得到在 $927\%$ 渗碳10小时相同厚度，在 $870\mathrm{{c}}$ 渗碳需要多长时间？（忽略不同温度下碳在 $\pmb{\gamma}.$ -Fe中溶解度的不同） | (1) $870\mathrm{\textperthousand}$ 碳在 $\gamma.$ -Fe中的扩散系数： $7.94\times10^{-12}\mathrm{m}^{2}/\mathrm{s}$ (4分）$927\mathrm{{}}^{\circ}\mathrm{{C}}$ 碳在 $\gamma.$ -Fe中的扩散系数： $15.99\times10^{-12}\mathrm{m}^{2}/\mathrm{s}$ (4分) (2）需要20.12小时。（7分)
$\mathrm{Yb}\mathrm{F}_{3}$ 和 $\mathbf{NaF}$ 掺人 $\mathbf{CaF}_{2}$ 晶体中，若镱离子和钠离子都是置换了阳离子的位置，请写出缺陷反应方程式。 | $\mathrm{YbF}_{3}+\mathrm{NaF}\xrightarrow{\mathrm{CaF}_{2}}\mathrm{Yb}_{\mathrm{Ca}}^{*}+\mathrm{Na}_{\mathrm{Ca}}^{\prime}+4\mathrm{F}_{\mathrm{Fc}}$
在面心立方晶体中，柏氏矢量b= [101]的位错与b2= [121] 的位错相遇，能否发生位错反应生成 $\pmb{b}_{3}$ ，写出方程式，解释理由，并指出 $b_{1},b_{2}$ 和 $\pmb{b}_{3}$ 分别属于哪种位错。 | 几何条件：b=b+b2= $b_{3}=b_{1}+b_{2}=\frac{a}{2}[\overline{{{1}}}01]+\frac{a}{6}[12\overline{{{1}}}]=\frac{a}{6}[\overline{{{2}}}22]=\frac{a}{3}[\overline{{{1}}}11],$ 能量条件： $b_{1}^{2}+b_{2}^{2}=\frac{a^{2}}{4}\left(1+0+1\right)+\frac{a^{2}}{36}\left(1+4+1\right)=\frac{a^{2}}{2}+\frac{a^{2}}{6}=\frac{2a^{2}}{3}$ $b_{3}^{2}={\frac{a^{2}}{9}}\left(1+1+1\right)={\frac{a^{2}}{3}},b_{3}^{2}<b_{1}^{2}+b_{2}^{2}$ ，符合能量条件，反应可以进行。$\pmb{b}_{1}$ 为全位错， $\pmb{b}_{2}$ 为肖克莱不全位错， ${\pmb{b}}_{3}$ 为弗兰克不全位错。
举出凝固理论在金属材料结晶中的几个应用，加以简单说明 | 铸锭组织控制、单晶体制备、非晶体制备等。
试总结位错在金属材料中的作用。 | 位错在金属材料中可以起到强化作用，通过位错运动完成塑性变形，合金中位错与溶质原子发生作用形成气团造成屈服现象和应变时效，位错是第二相形核的择优场所，位错影响扩散速度。
分析原子扩散在金属材料中的作用。 | 液态金属的凝固、成分的均匀化、扩散型固态相变、表面化学热处理、氧化与脱碳、粉末烧结、高温蠕变等。
分析多晶体金属的变形过程及影响多晶体金属变形的因素。 | 多晶体金属的变形过程中每个晶粒的变形主要是滑移，还可能出现孪生和扭折，需要开动多个滑移系，出现交滑移，由于晶界的影响还有位向差效应和晶界的阻滞效应。 影响因素主要有晶粒大小、变形温度、变形速度。
分析层错能对金属热塑性变形的影响。 | 高层错能金属热塑性变形主要通过回复软化；低层错能金属热塑性变形主要通过再结晶软化，其应力-应变曲线有不同特点。
提高金属材料强度的途径有哪些? | 细晶强化、固溶强化、加工硬化、沉淀强化、弥散强化等。
解释下列名词：成分过冷；离异共晶；反应扩散；面角位错；晶界偏聚。 | 成分过冷：由于在结晶过程中固溶体合金的溶质原子再分配造成固溶体合金在正温度梯度下，其凝固界面前沿的液相中在合适的温度梯度下也有过冷现象出现，称为成分过冷。 离异共晶：有共晶反应的合金中，如果成分离共晶点较远，由于初晶数量多，共晶数量很少，共晶中与初晶相同的相依附初晶长大，共晶中另外一个相呈现单独分布，使得共晶组织失去其特有组织特征的现象。 反应扩散：伴随有化学反应而形成新相的扩散称为反应扩散，如从金属表面向内部渗人金属时，渗人元素浓度超过溶解度出现新相。 面角位错：在位错反应中，FCC晶体中不同滑移面上的全位错分解为不全位错后，领先不全位错反应生成新的不可动位错，导致出现的三个不全位错之间夹杂两个层错的不可动位错组态。 晶界偏聚：由于晶内与晶界上的畸变能差别或由于空位的存在使得溶质原子或杂质原子在晶界上的富集现象。
1.FCC结构的密排方向是（1），密排面是（2)_，密排面的堆垛顺序是（3），致密度为（4），配位数是（5），晶胞中原子数为（6）_，把原子视为半径为 $r$ 的刚性球时，原子的半径和点阵常数 $\pmb{a}$ 的关系为_(7）。 2.形成有序固溶体的必要条件是：（8）_、_(9）_、_（10）。 3.无序固溶体转变为有序固溶体时，合金性能变化的一般规律是：强度和硬度_（11），塑性（12），导电性（13）。 4.Fe- $\mathrm{Fe}_{3}\mathrm{C}$ 相图中含碳量小于（14）为钢，大于（15）为铸铁；铁碳合金室温平衡组织均由（16）和_（17）两个基本相组成；奥氏体其晶体结构是（18）_,合金平衡结晶时，奥氏体的最大含碳量是（19）；珠光体的含碳量是（20）；莱氏体的含碳量为_（21）_；在常温下，亚共析钢的平衡组织是（22），过共析钢的平衡组织是（23）_； $\mathbf{Fe}_{3}\mathbf{C}_{\mathrm{I}}$ 是从（24）中析出的， $\mathrm{Fe}_{3}\mathrm{C}_{\mathbb{I}}$ 是从（25）中析出的，$\mathbf{Fe}_{3}\mathbf{C}_{\mathbb{I}}$ 是从_（26）_中析出的，它们的含碳量为（27）。 | (1) $<110>$ ；(2){111};(3)ABCABC·…;(4)0.74;(5）12；(6） 4;（7)r=α；（8）异类原子之间相互吸引力大于同类原子之间吸引力；（9）一定的化学成分；（10）较慢的冷却速度；（11）升高；（12）降低；（13）降低；（14)$2.11\%\mathrm{C}$ ；(15) $2.11\%\mathrm{C}$ ；（16）铁素体（ $(\alpha)$ ；（17）渗碳体（ $\mathbf{Fe}_{3}\mathbf{C})$ ；(18） FCC;(19) $2.11\%$ ；(20) $0.77\%$ ；(21) $4.3\%$ ；（22）铁素体和珠光体；（23）珠光体和 $\mathbf{Fe}_{3}\mathbf{C}_{\mathbb{I}}$ ；（24）液相；（25）奥氏体；（26）铁素体；（27） $6.69\%$ ；(28）(101);(29）[111];(30) $20\%\mathbf{A}{\cdot}40\%\mathbf{B}{\cdot}40\%\mathbf{C}_{\diamond}$
晶带和晶带轴 | 晶带和晶带轴：许多平行于同一晶向的不同的晶面组的总称为晶带，而与这些晶面组平行的晶向称为晶带轴。
柱状晶和等轴晶 | 柱状晶和等轴晶：金属晶体结晶过程中沿着散热方向优先生长形成的长条形晶粒称为柱状晶，而如果晶粒长大时没有择优方向，向各个方向长大速度基本相等所得到的晶粒称为等轴晶。
包析反应和共析反应 | 包析反应和共析反应：由两个固相反应得到一个固相的过程为包析反应，而由--个固相分解得到其他两个固相的反应为共析反应。
割阶和扭折 | 割阶和扭折：位错运动过程中与其他位错交截后形成一定的位错交截折线，若交截后的位错折线在原来位错的滑移面上，此位错折线称为扭折，若交截后的位错折线垂直于原来位错的滑移面，此位错折线称为割阶。
冷加工与热加工 | 冷加工与热加工：通常根据金属材料的再结晶温度来加以区分，在再结晶温度以上的加工称为热加工，低于再结晶温度又是室温下的加工称为冷加工。
根据凝聚理论，分析常铸锭组织的特点 | 通常铸锭组织的特点为外层的细等轴晶，铸锭表面向里有柱状晶，心部为粗大等轴晶。
根据冷却速度对金属组织的影响，现要获得非晶，亚稳相，请指出其凝固时如何控制。 | 要获得非晶可以以极快速度将金属液体冷却，要获得亚稳相也必须使冷却速度远远超过平衡冷却速度。
试说明在正温度梯度下为什么固溶体合金凝固时可以呈树枝状方式成长，而纯金属则得不到树枝状晶。 | 由于溶质原子再分配造成成分过冷，使固溶体合金正温度梯度下凝固时也可以呈树枝状方式成长；而纯金属则需要在负温度梯度下才能得到树枝状晶。
户外用的架空铜导线（要求一定的强度）和户内电灯用花线，在加工之后可否采用相同的最终热处理工艺？为什么？ | 不能采用相同的最终热处理工艺，户外用的架空铜导线要求较高的强度，一般用回复退火消除应力同时保留一定强度，户内电灯用花线需要易于变形和高的导电性能，可以采用再结晶退火使之软化，获得高的导电性能。
如何提高固溶体合金的强度？ | 固溶强化，加工硬化，细晶强化，沉淀强化。
试说明晶界对材料性能及变形的影响。 | 晶界影响到材料的各个方面，具有晶界能，影响到多晶材料中的第二相的形状，晶界可以运动，有晶界偏聚，晶界电荷变化，承担载荷传递作用，晶界熔点低，易过烧，晶界是易扩散通道，晶界处易形核，晶界易受腐蚀；晶界对金属材料在常温下强化，高温下弱化。
简单说明原子扩散对材料的影响；举两个实例说明金属中的上坡扩散现象。 | 原子扩散对材料的影响如铸造中晶粒形核和长大、晶界运动、氧化等许多过程均涉及到原子扩散；金属中的上坡扩散实例如柯垂耳气团的形成，调幅分解过程等。