## Sheet1
Question | Answer
拉伸试验时，试样缩颈区有一个小圆柱的体积。假定塑性变形时体积不变,取缩颈区的直径作为小圆柱体的直径 $^{d}$ ，则可证明试样缩颈处的真实应变为$$ xxxxxxxxxx \varepsilon=2\ln{\frac{d_{0}}{d}} $$ | 证明：假设塑性变形时小圆柱的体积不变,变形前的直径为 $d_{0}$ ，变形后的直径为 $^{d,}$ 则 所以$$ xxxxxxxxxx \begin{array}{c}{{l_{0}=\displaystyle\frac{\Delta V}{\frac{1}{4}\pi d_{0}^{2}},~l=\displaystyle\frac{\Delta V}{\frac{1}{4}\pi d^{2}}}}\ {{\varepsilon=\displaystyle\int_{l_{0}}^{l}\displaystyle\frac{\mathrm{d}l}{l}=\ln\displaystyle\frac{l}{l_{0}}=\ln\displaystyle\frac{d_{0}^{2}}{d^{2}}=2\ln\displaystyle\frac{d_{0}}{d}}}\end{array} $$
对于预先经过退火的金属多晶体,其真应力-应变曲线中均匀塑性变形阶段 $,\sigma_{\mathrm{T}}$ 与 $\varepsilon_{\mathrm{T}}$ 的关系为 $$ xxxxxxxxxx \sigma_{\mathrm{{T}}}=K\varepsilon_{\mathrm{{T}}}^{n} $$式中， $K$ 为强度系数， $n$ 为应变硬化指数。若有 A,B 两种金属,其 $K$ 值大致相等,而 $n_{\mathrm{A}}=0.5$ $n_{\mathrm{B}}=0,2$ ，则 （1）哪种金属的硬化能力较高，为什么？ （2）同样的塑性应变时，A和B哪个位错密度高？ （3）试导出应变硬化指数 $n$ 和应变硬化率 $\theta=\frac{\mathrm{d}\sigma_{\mathrm{{T}}}}{\mathrm{d}\varepsilon_{\mathrm{{T}}}}$ 之间的数学关系式。 | 因为$$ xxxxxxxxxx \sigma_{\mathrm{{T}}}=K\varepsilon_{\mathrm{~T~}}^{n} $$所以$$ xxxxxxxxxx \mathrm{d}\sigma_{\mathrm{T}}=n K\varepsilon_{\mathrm{~T~}}^{n-1}\mathrm{d}\varepsilon_{\mathrm{{T}}} $$ $$ xxxxxxxxxx \frac{\mathrm{d}\sigma_{\mathrm{T}}}{\mathrm{d}\varepsilon_{\mathrm{T}}}=n K\varepsilon_{\mathrm{T}}^{n-1} $$由上式可知，当er<1时，若 0<n<1,则n较大者, 亦大,所以 A 金属的应变硬化能力高。 (2）由式(1）可知,当 $\varepsilon_{\mathrm{T}}<1,0<n<1$ 时，在相同的 $\varepsilon_{\mathrm{T}}$ 下,若 $K$ 值大致相等，则 $n$ 越大，$\sigma_{\mathrm{~T~}}$ 越小，而 $\sigma_{\mathrm{T}}\propto\sqrt{\rho}$ 。所以， $_n$ 越大， $\cdot\rho$ 越低。由于 $n_{\mathrm{A}}>n_{\mathrm{B}}$ ,故在同样的塑性应变时,B金属的位错密度高。 （3）应变硬化率 $\theta$ 的定义式为$$ xxxxxxxxxx \theta=\frac{\mathrm{d}\sigma_{\mathrm{{T}}}}{\mathrm{d}\varepsilon_{\mathrm{{T}}}} $$由式（2）得把式（1）代人上式，得 $$ xxxxxxxxxx \theta=n K\varepsilon_{\mathrm{~T~}}^{n-1} $$ $$ xxxxxxxxxx \theta=n\frac{\sigma_{\textrm{T}}}{\varepsilon_{\textrm{T}}^{n}}\varepsilon_{\textrm{T}}^{n-1}=n\frac{\sigma_{\textrm{T}}}{\varepsilon_{\textrm{T}}} $$讨论在拉伸过程中，试样的尺寸不断变化，试样所受的真实应力应是瞬时载荷与瞬时截面积之比 $\sigma_{\mathrm{T}}$ ，而真应变 $\varepsilon_{\mathrm{T}}$ 应是瞬时伸长量除以瞬时长度。所以，真应力-真应变 $(\sigma_{\mathrm{{T}}}-\varepsilon_{\mathrm{{T}}})$ 曲线与工程应力-应变 $(\sigma-\varepsilon)$ ）曲线不同。描述材料的硬化形为时应采用 $\sigma_{\mathrm{T}}~^{-}\varepsilon_{\mathrm{T}}$ 曲线而不能用$\sigma-\varepsilon$ 曲线。
将一根长 $20\textrm{m}$ ，直径为 $14.0\mathrm{mm}$ 的铝棒通过孔径为 $12.7~\mathrm{mm}$ 的模具拉拔，试求： （1）这根铝棒拉拔后的尺寸； （2）这根铝棒要承受的冷加工率。 | （1）铝棒在拉拔过程中发生塑性变形,但总的体积不变。设拉拔后的长度为 $L$ ，则 $$ xxxxxxxxxx \pi\times\left({\frac{14.0}{2}}\right)^{2}\times20\times10^{3}=\pi\times\left({\frac{12.7}{2}}\right)^{2}\times L\times10^{3} $$ $$ xxxxxxxxxx L=24,3\mathrm{~m~} $$ （2）冷加工率（CW）可表示为由塑性变形引起的横截面积减小的百分数，即 $$ xxxxxxxxxx C W=\left[\frac{\pi\left(\frac{14.0}{2}\right)^{2}-\pi\times\left(\frac{12.7}{2}\right)^{2}}{\pi\times\left(\frac{14.0}{2}\right)^{2}}\right]=18\% $$
若单晶体铜的表面恰好为 $\left\{100\right\}$ 晶面，假设晶体可以在各个滑移系上进行滑移。试讨论表面上可能见到的滑移线形貌（滑移线的方位和它们之间的夹角）。若单晶体表面为{111}晶面呢？ | 铜晶体为面心立方点阵，其滑移系为 $\{111\}<110>$ 。若铜单晶体的表面为 $\left\{100\right\}$ 晶面，当塑性变形时，晶体表面出现的滑移线应是{111}与{100}的交线 $<110>$ 。即在晶体表面上见到的滑移线是相互平行的，或者互相成 $90^{\circ}$ 夹角。 当铜单晶体的外表面为{111}晶面族时，表面出现的滑移线为 $<110>$ ，它们要么相互平行，要么相互交角为 $60^{\circ}$ 讨论当金属试样进行塑性变形时，在抛光的试样表面会出现滑移变形的痕迹，称为滑移带。若用电子显微镜观察，会发现滑移带是由滑移线组成。滑移线实际上是晶体表面产生的一个个滑移台阶造成的。所以，在讨论晶体表面滑移线形貌时，只要考虑晶体的滑移面与表面的交线形貌就可以了。
铝单晶体在室温时的临界分切应力为 $7.9\times10^{5}~\mathrm{Pa}$ 。若室温下对铝单晶体试样做拉伸试验时，拉力轴为[123]方向，可能开动的滑移系为（111)[101]，求引起试样屈服所需要加的应力。 解铝晶体为面心立方点阵，其滑移系为 $\{111\}<110>$ 。对铝的单晶体做拉伸试验时 | $$ xxxxxxxxxx \sigma_{s}=\frac{\tau_{\mathrm{c}}}{\cos\varphi\cos\lambda} $$已知 $\tau_{\mathrm{c}}=7.9\times10^{5}~\mathrm{Pa}$ ,当外力轴方向为[123]时，可能开动的滑移系为（111)[101]，故 $\varphi$ 为[123]与（111）晶面的法线[111]之间的夹角； $\lambda$ 为[123]与[101]之间的夹角。$$ xxxxxxxxxx \mathrm{cos}\varphi={\frac{{\overline{{1}}}+2+3}{\sqrt{14}\times\sqrt{3}}}={\frac{4}{\sqrt{42}}} $$ $$ xxxxxxxxxx \cos\lambda={\frac{1+0+3}{\sqrt{14}\times{\sqrt{2}}}}={\frac{2}{\sqrt{7}}} $$ 所以 $$ xxxxxxxxxx \sigma_{\mathrm{s}}=\frac{7.9\times10^{5}}{\frac{4}{\sqrt{42}}\times\frac{2}{\sqrt{7}}}=1.69\times10^{6}~\mathrm{Pa} $$
某面心立方晶体的可动滑移系为（111)[110]。 （1）指出引起滑移的单位位错的柏氏矢量；（2）如果滑移是由纯刃型位错引起的，试指出位错线的方向；（3）如果滑移是由纯螺型位错引起的，试指出位错线的方向；（4）指出在上述（2）、（3）两种情况下滑移时位错线的移动方向；（5）假定在该滑移系上作用一大小为 $0.7\mathrm{MPa}$ 的切应力，试计算单位刃型位错和单位螺型位错线受力的大小和方向（取点阵常数 $a=0.2\mathrm{nm}$ 。 | （1）引起滑移的单位位错的柏氏矢量 $b=\frac{a}{2}[\bar{1}10]$ ,即沿滑移方向上相邻两个原子间的连线所表示的矢量。 （2）位错线位于滑移面（111）上,设位错线的方向为[uow］,则有 $u+v-w=0$ ；位错线与$^{b}$ 垂直,即与[110］垂直,则有 $-u+v=0$ 。由以上两式得 $u:v:w=1:1:2$ ，所以位错线的方向为[112]。 （3）位错线位于滑移面上，且平行于 $^b$ ，所以位错线的方向为[110]。 （4）在（2）时，位错线运动方向平行于 $^b$ ；在（3）时，位错线的运动方向垂直于 $^b$ （5）在外加切应力 $\tau$ 的作用下，位错线单位长度上所受的力的大小为 $F=\tau b$ ，方向与位错线垂直。而 $$ xxxxxxxxxx \mid b\mid=\sqrt{\left({\frac{a}{2}}\right)^{2}+\left({\frac{a}{2}}\right)^{2}}={\frac{\sqrt{2}}{2}}a $$ 所以$$ xxxxxxxxxx F=\tau b=0.7\times\frac{\sqrt{2}}{2}a=0.7\times\frac{\sqrt{2}\times0.2\times10^{-9}}{2}=9.899\times10^{-11}\mathrm{MN/m} $$$F_{\mathcal{I}}$ 的方向垂直于位错线； $F_{5\ast}$ 的方向也垂直于位错线。
沿密排六方单晶体的[0001]方向分别加拉伸力和压缩力。说明在这两种情况下，形变的可能性及形变所采取的主要方式。 | 密排六方金属的滑移面为（0001），而[0001]方向的力在滑移面上的分切应力为零，故单晶体不能滑移。拉伸时，单晶体可能产生的形变是弹性形变或随后的脆断；压缩时，在弹性形变后，可能有李生。
退火纯铁在晶粒大小为 $N_{\mathrm{A}}=16$ 个/ $'\mathrm{m}\mathrm{m}^{2}$ 时，其屈服强度 $\sigma_{\textrm{s}}=100$ MPa;当$N_{\mathrm{A}}=4~096$ 个 $\mathrm{'mm^{2}}$ 时 $,\sigma_{\mathrm{s}}=250\mathrm{MPa}$ 。试计算 $N_{\mathrm{A}}=250$ 个/ $\mathrm{m}\mathrm{m}^{2}$ 时的 $\sigma_{s}$ 。 | 设晶粒的平均直径为 $^{d}$ ,每平方毫米内的晶粒个数为 $N_{\mathrm{A}}$ ，则可以证明 $$ xxxxxxxxxx d=\sqrt{\frac{8}{3\pi N_{\mathrm{A}}}} $$所以$$ xxxxxxxxxx d_{1}=\sqrt{\frac{8}{3\pi\times16}}=0.053\mathrm{~mm} $$ $$ xxxxxxxxxx d_{2}=\sqrt{\frac{8}{3\pi\times4~096}}=2.072\times10^{-4}~\mathrm{mm} $$ $$ xxxxxxxxxx d_{3}=\sqrt{\frac{8}{3\pi\times250}}=3.395\times10^{-3}\mathrm{mm} $$ 代人Hall-Petch公式，即 $$ xxxxxxxxxx \begin{array}{l}{\left\{100=\sigma_{0}+K(0.053)^{-1/2}\right.}\ {\left.250=\sigma_{0}+K(2.072\times10^{-4})^{-1/2}\right.}\end{array} $$解得 $$ xxxxxxxxxx \sigma_{0}=90\mathrm{MPa} $$ 所以 当 $N_{\mathrm{A}}=250$ 个 $/\mathrm{m}\mathrm{m}^{2},d=3.395\times10^{-3}\mathrm{m}\mathrm{m}$ 时，$$ xxxxxxxxxx \sigma_{\mathrm{s}}=90+2.303\times(3.395\times10^{-3})^{-1/2}=129.5~\mathrm{MPa} $$
假设 40钢中的渗碳体全部呈半径为 $10\mu\mathrm{m}$ 的球形粒子均匀地分布在 $\upalpha-\mathrm{Fe}$ 基体上,试计算这种钢的切变强度。已知铁的切变模量 $G_{\mathrm{Fe}}{=}7.9{\times}10^{10}\mathrm{Pa},\alpha\mathrm{-Fe}$ 的点阵常数 $a=$ $0.28~\mathrm{nm}$ （计算时可忽略Fe与 $\mathrm{Fe}_{3}\mathrm{C}$ 密度的差异）。 | 第二相硬粒子引起的弥散强化效果决定于第二相的分散度，即 $\tau={\frac{G b}{\lambda}}$ 对于40钢，其含碳质量分数 ${\mathrm{z}}{\omega}_{\mathrm{C}}=0.004$ ,若忽略基体相 $\upalpha-\mathrm{Fe}$ 中的碳含量，则 $\mathrm{Fe}_{3}\mathrm{C}$ 相所占的体积分数为$$ xxxxxxxxxx \varphi_{\mathtt{F e}_{3}\mathtt{C}}={\frac{0.004}{0.069}}=0.06 $$设单位体积内 $\mathrm{Fe}_{3}\mathrm{C}$ 的颗粒数为 $N_{V}$ ，则$$ xxxxxxxxxx \varphi_{\mathrm{\tiny~Fe}_{3}{\mathrm C}}=\frac{4}{3}\pi r^{3}N_{V} $$ $$ xxxxxxxxxx N_{V}=\frac{\varphi_{\mathsf{F e}_{3}\mathsf{C}}}{\frac{4}{3}\pi r^{3}}=\frac{0.06}{\frac{4}{3}\pi\times(10\times10^{-6})^{3}}\approx1.43\times10^{13}\mathrm{\uparrow}, $$ $$ xxxxxxxxxx \lambda=\sqrt[3]{\frac{1}{N_{V}}}=(1.43\times10^{13})^{-1/3}=0.24\times10^{-5}\mathrm{m}{=}2.4\mu\mathrm{m} $$因为 $\upalpha-\mathrm{Fe}$ 为体心立方点阵， $a=0.28\mathrm{nm}$ ，则有 $$ xxxxxxxxxx b=\frac{\sqrt{3}}{2}a=\frac{\sqrt{3}}{2}\times0.28=0.25\mathrm{~n}\mathrm{m} $$所以 $$ xxxxxxxxxx \tau=\frac{G b}{\lambda}=\frac{7.9\times10^{10}\times2.5\times10^{-10}}{2.4\times10^{-5}}=8.23\times10^{5}\mathrm{Pa} $$
拉伸铜单晶体时，若拉力轴的方向为[001]， $\sigma=10^{6}$ Pa。求（111）面上柏氏矢量 $b=$ $\frac{a}{2}$ [101]的螺型位错线上所受的力 $(a_{\mathrm{Cu}}=0.36\mathrm{nm})$ 。 | 设外加拉应力在（111）滑移面上沿[101]晶向的分切应力为 $\tau$ ，则 $$ x \tau=\sigma{\cos}\varphi{\cos}\lambda $$ 式中， $\varphi$ 为[001]与（111）晶面的法线[111]间的夹角， $\lambda$ 为[001]与[101]晶向间的夹角。 所以 $$ xxxxxxxxxx \tau=10^{6}\times{\frac{1}{{\sqrt{1}}\times{\sqrt{3}}}}\times{\frac{1}{\sqrt{2}}}=4.0825\times10^{5}{\mathrm{~Pa}} $$ 若螺型位错线上受的力为 $F_{\mathrm{d}}$ ，则 $$ xxxxxxxxxx F_{\mathrm{d}}=\tau b=4.0825\times10^{5}\times{\frac{\sqrt{2}}{2}}\times0.36\times10^{-9}=1.039\times10^{-4}~{\mathrm{N/m}} $$
给出位错运动的点阵阻力与晶体结构的关系式。说明为什么晶体滑移通常发生在原子 最密排的晶面和晶向 | $\mathrm{~\boldmath~\mu~},\tau_{\mathrm{p}}\approx\frac{2G}{1-\nu}\mathrm{exp}\biggl[-\frac{2\pi a}{(1-\nu)b}\biggr]\approx\frac{2G}{1-\nu}\mathrm{exp}(-2\pi w/b)$ 式中 $\boldsymbol{\varpi}$ 位错宽度 $(w=a/(1-\nu))$ $^a$ 滑移面的晶面间距；$^{b}$ 滑移方向上的原子间距；泊松比。 由上式可见， $a$ 值越大， $\tau_{\mathrm{p}}$ 越小，故滑移面应该是晶面间距最大，即原子最密排的晶面； $^{b}$ 值越小，则 $\tau_{\mathrm{p}}$ 越小，故滑移方向应该是原子最密排的晶向。
对于面心立方晶体来说，一般要有5个独立的滑移系才能进行滑移。这种结论是否正 确？请说明原因及此结论适用的条件。 | 这个结论是正确的。因为一般表示一个形变需要9个应变分量，即$$ xxxxxxxxxx \mathfrak{\varepsilon}_{i j}=\left¦\begin{array}{l l l}{\varepsilon_{x x}}&{\mathfrak{\varepsilon}_{x y}}&{\mathfrak{\varepsilon}_{x z}}\ {\mathfrak{\varepsilon}_{y y}}&{\mathfrak{\varepsilon}_{y x}}&{\mathfrak{\varepsilon}_{y z}}\ {\mathfrak{\varepsilon}_{z z}}&{\mathfrak{\varepsilon}_{z x}}&{\mathfrak{\varepsilon}_{z y}}\end{array}\right¦ $$ 但 $\varepsilon_{x y}=\varepsilon_{y x},\varepsilon_{y z}=\varepsilon_{z y},\varepsilon_{z x}=\varepsilon_{x z}$ ;这样只有6个分量了。 由于要求变形是均匀的、连续的，因此形变前后体积不变，即 $\Delta V{=}_{\epsilon_{x x}}+\epsilon_{y y}+\epsilon_{z z}{=}0$ 。有了这个约束，就只有5个独立应变分量了。而每个独立的应变分量是由一个独立的滑移系产生的，因此，需要5个独立的滑移系产生5个独立的应变分量。 应用这个结论时，要注意晶体的体积大小。体积不能太小，一定要大于滑移带间距，这样，才可认为塑性变形是均匀的；但体积也不能太大，一定要在线性塑性变形范围才行，如不能超过一个晶粒的范围等。
什么是单滑移、多滑移、交滑移？三者滑移线的形貌各有何特征？ | 单滑移是指只有一个滑移系进行滑移。滑移线呈一系列彼此平行的直线。这是因为单滑移仅有一组滑移系进行滑移，该滑移系中所有的滑移面都互相平行，且滑移方向都相同所致。 多滑移是指有两组或两组以上的不同滑移系同时或交替地进行滑移。它们的滑移线或者平行，或者相交成一定角度。这是因为一定的晶体结构中具有一定的滑移系，而这些滑移系的滑移面之间及滑移方向之间都有一定的角度。 交滑移是指两个或两个以上的滑移面沿共同的滑移方向同时或交替地滑移。它们的滑移 我通常为折线或波纹状。这是螺型位错在不同的滑移面上反复进行“扩展”的结果。
已知纯铜的{111}[110］滑移系的临界切应力 $\tau_{\mathrm{~c~}}$ 为 $1~\mathrm{MPa}$ ，问：（1）要使（111）面上产生[101]方向的滑移，则在[001]方向上应施加多大的应力？（2）要使（111）面上产生[110]方向的滑移呢？ | （1）对立方晶系，两晶向 $[u_{1}v_{1}w_{1}]$ 和 $[u_{2}v_{2}w_{2}]$ 间的夹角为$$ xxxxxxxxxx \mathrm{cos}\varphi=\frac{u_{1}u_{2}+v_{1}v_{2}+w_{1}w_{2}}{\sqrt{u_{1}^{2}+v_{1}^{2}+w_{1}^{2}}\sqrt{u_{2}^{2}+v_{2}^{2}+w_{2}^{2}}} $$故滑移面（111）的法线方向[111]和拉力轴[001]的夹角为$$ xxxxxxxxxx \mathrm{cos}\varphi={\frac{1\times0+1\times0+1\times1}{{\sqrt{1^{2}+1^{2}+1^{2}}}{\sqrt{0^{2}+0^{2}+1^{2}}}}}={\frac{1}{\sqrt{3}}}=0.577 $$滑移方向[101]和拉力轴[001]的夹角为$$ xxxxxxxxxx \cos\lambda={\frac{1\times0+0\times0+1\times1}{{\sqrt{1^{2}+0^{2}+1^{2}}}{\sqrt{0^{2}+{\dot{0}}^{2}+1^{2}}}}}={\frac{1}{\sqrt{2}}}=0.707 $$ 施加应力 $$ xxxxxxxxxx \sigma={\frac{\tau_{\mathrm{c}}}{\cos\varphi\cos\lambda}}={\frac{1}{0.577\times0.707}}=2.45\mathrm{MPa} $$2）由于滑移方向[110］和[001]方向点积为零，故知两晶向垂直， $\cos\lambda=0,\sigma=\infty$ 。即施加应力方向为[001]时，在[110］方向不会产生滑移。
试用位错理论解释低碳钢的屈服。举例说明吕德斯带对工业生产的影响及防止办法。 | 低碳钢的屈服现象可用位错理论说明。由于低碳钢是以铁素体为基的合金，铁素体中的碳（氮）原子与位错交互作用，总是趋于聚集在位错线受拉应力的部位以降低体系的畸变能，形成柯氏气团对位错起“钉扎”作用，致使 $\sigma_{\mathrm{s}}$ 升高。而位错一旦挣脱气团的钉扎，便可在较小的应力下继续运动，这时拉伸曲线上又会出现下屈服点。已经屈服的试样，卸载后立即重新加载拉伸时，由于位错已脱出气团的钉扎，故不出现屈服点。但若卸载后，放置较长时间或稍经加热后，再进行拉伸时，由于熔质原子已通过热扩散又重新聚集到位错线周围形成气团，故屈服现象又会重新出现。 吕德斯带会使低碳薄钢板在冲压成型时使工件表面粗糙不平。其解决办法，可根据应变时效原理，将钢板在冲压之前先进行一道微量冷轧（如 $1\%\sim2\%$ 的压下量）工序，使屈服点消除，随后进行冲压成型；也可向钢中加人少量Ti，AI及C，N等形成化合物，以消除屈服点。
纤维组织及织构是怎样形成的？它们有何不同？对金属的性能有什么影响？ | 材料经冷加工后，除使紊乱取向的多晶材料变成有择优取向的材料外，还使材料中的不熔杂质、第二相和各种缺陷发生变形。由于晶粒、杂质、第二相、缺陷等都沿着金属的主变形方向被拉长成纤维状，故称为纤维组织。一般来说，纤维组织使金属纵向（纤维方向）强度高于横向强度。这是因为在横断面上杂质、第二相、缺陷等脆性、低强度“组元”的截面面积小，而在纵断面上截面面积大。当零件承受较大载荷或承受冲击和交变载荷时，这种各向异性就可能引起很大的危险。 金属在冷加工以后，各晶粒的位向就有一定的关系。如某些晶面或晶向彼此平行，且都平行于零件的某一外部参考方向，这样一种位向分布就称为择优取向或简称为织构。 形成织构的原因并不限于冷加工，而这里主要是指形变织构。无论从位向还是从性能看，有织构的多晶材料都介于单晶体和完全乱取向的多晶体之间。由于织构引起金属各向异性，在很多情况下给金属加工带来不便，如冷轧镁板会产生 $(0001)<11\overline{{2}}0>$ 织构，若进一步加工很容易开裂；深冲金属杯的制耳；金属的热循环生长等。但有些情况下也有其有利的一面。
简要分析加工硬化、细晶强化、固熔强化及弥散强化在本质上有何异同。 | 加工硬化是由于位错塞积、缠结及其相互作用,阻止了位错的进一步运动，流变应力$\sigma_{\mathrm{{d}}}=\alpha G b{\sqrt{\rho}}$ 细晶强化是由于晶界上的原子排列不规则，且杂质和缺陷多，能量较高，阻碍位错的通过，${\sigma_{\mathrm{s}}=\sigma_{0}+K d^{-1/2}}$ ；且晶粒细小时，变形均匀，应力集中小，裂纹不易萌生和传播。 固熔强化是由于位错与熔质原子交互作用，即柯氏气团阻碍位错运动。 弥散强化是由于位错绕过、切过第二相粒子，需要增加额外的能量（如表面能或错排能）；同时，粒子周围的弹性应力场与位错产生交互作用，阻碍位错运动。
钨丝中气泡密度（单位面积内的气泡个数）由100个/ $\mathrm{^{\prime}c m^{2}}$ 增至400个/ $\mathrm{^{\prime}c m^{2}}$ 时，拉伸强 度可以提高1倍左右，这是因为气泡可以阻碍位错运动。试分析气泡阻碍位错运动的机制和 确定切应力的增值 $\Delta\tau$ 。 | 气泡阻碍位错运动的机制是由于位错通过气泡时，切割气泡，增加了气泡-金属间界面的面积，因此需要增加外切应力做功，即提高了金属钨的强度。 设位错的柏氏矢量为b，气泡半径为 $r$ ,则位错切割气泡后增加的气泡-金属间界面面积为$A=2r b$ 设气泡-金属的比界面能为 $\sigma$ ，则界面能增值为 $2r b\sigma$ 。 若位错切割一个气泡的切应力增值为 $\Delta\tau^{'}$ ，则应力所做功为 $\Delta\tau^{'}b$ 所以 $$ xxxxxxxxxx \begin{array}{c}{2r b\sigma=\Delta\tau^{'}b}\ {\Delta\tau^{'}=2r\sigma}\end{array} $$ 当气泡密度为 $_n$ 时，则切应力总增值$$ xxxxxxxxxx \Delta\tau=n\Delta\tau^{\prime}=2n r\sigma $$ 可见，切应力增值与气泡密度成正比。
为什么陶瓷实际的抗拉强度低于理论的屈服强度，而陶瓷的压缩强度总是高于抗拉 强度？ | 这是由于陶瓷粉末烧结时存在难以避免的显微空隙。在冷却或热循环时由热应力产生了显微裂纹，由于腐蚀所造成的表面裂纹，使得陶瓷晶体与金属不同，具有先天性微裂纹。在裂纹尖端，会产生严重的应力集中，按照弹性力学估算，裂纹尖端的最大应力已达到理论断裂强度或理论屈服强度（因为陶瓷晶体中可动位错很少，而位错运动又很困难，故一旦达到屈服强度就断裂了）。反过来，也可以计算当裂纹尖端的最大应力等于理论屈服强度时，晶体断裂的名义应力，它和实际得出的抗拉强度极为接近。 陶瓷的压缩强度一般为抗拉强度的15倍左右。这是因为在拉伸时当裂纹一达到临界尺寸就失稳扩展而断裂；而压缩时裂纹或者闭合或者呈稳态地缓慢扩展，并转向平行于压缩轴。即在拉伸时，陶瓷的抗拉强度是由晶体中的最大裂纹尺寸决定的，而压缩强度是由裂纹的平均尺寸决定的
已知烧结氧化铝的孔隙度为 $5\%$ 时，其弹性模量为 $370\mathrm{GPa}$ ,若另一烧结氧化铝的弹性 模量为 $270~\mathrm{GPa}$ ,试求其孔隙度。 | 陶瓷材料的弹性模量 $E$ 与其孔隙体积分数 $\varphi$ 之间的关系可表示为$$ xxxxxxxxxx E=E_{\circ}(1-1.9\varphi+0.9\varphi^{2}) $$ 式中， $E_{0}$ 为无孔隙材料的弹性模量。 已知 $\varphi=0,05$ 时 $,E=370~\mathrm{GPa}$ 故$$ xxxxxxxxxx E_{\circ}={\frac{E}{1-1.9{\varphi}+0.9{\varphi}^{2}}}={\frac{370}{1-1.9\times0.05+0.9\times(0.05)^{2}}}=407.8{\mathrm{~GPa}} $$当 $E=270$ GPa时，$$ xxxxxxxxxx 270=407.8(1-1.9\varphi+0.9\varphi^{2}) $$ 即 $$ xxxxxxxxxx 0.9\varphi^{2}-1.9\varphi+0.338=0 $$ 所以$$ xxxxxxxxxx \varphi=0.196=19.6\% $$
银纹与裂纹有什么区别？ | 银纹不同于裂纹。裂纹的两个张开面之间完全是空的，而银纹面之间由高度取向的纤维束和空穴组成，仍具有一定的强度。银纹的形成是由于材料在张应力作用下局部屈服和冷拉造成。
由几个刃型位错组成亚晶界，亚晶界取向差为 $0,057^{\circ}$ 。设在多边化前位错间无交互作用，试问形成亚晶后，畸变能是原来的多少倍？由此说明，回复对再结晶有何影响？ | 单位长度位错线的能量为 $$ xxxxxxxxxx W_{\mathcal{I}}=\frac{G b^{2}}{4\pi(1-\nu)}\ln\frac{R}{r_{0}} $$式中 $r_{0}$ 位错中心区的半径； $R$ 一位错应力场最大作用范围的半径。若取 $r_{0}\approx b=10^{-8}~\mathrm{cm},R\approx10^{-4}~\mathrm{cm}$ 在多边化前，则有 $$ xxxxxxxxxx W_{\mathscr{D}}=\frac{G b^{2}}{4\pi(1-\nu)}\mathrm{ln}10^{4} $$在多边化后，则有 $$ xxxxxxxxxx R=D=\frac{b}{\theta}=\frac{10^{-8}}{10^{-3}}=10^{-5} $$ $$ xxxxxxxxxx W_{\it31}^{*}=\frac{G b^{2}}{4\pi(1-\nu)}\mathrm{ln}10^{3} $$那么$$ xxxxxxxxxx \frac{W_{\mathcal{I}}^{*}}{W_{\mathcal{I}\mathrm{1}}}=\frac{\ln{10^{3}}}{\ln{10^{4}}}=0.75 $$由此说明，多边化后，位错能量降低，减少了储存能，使以后的再结晶驱动力减小。
已知锌单晶体的回复激活能为 $20000\mathrm{J/mol},$ 在一 $50^{\circ}\mathrm{C}$ 温度去除 $2\%$ 的加工硬化需要 $13\textup{d}$ ；若要求在 $5\textrm{m i n}$ 内去除同样的加工硬化需要将温度提高多少? | 冷塑性变形金属发生回复时，若回复量 $R$ （题中为加工硬化的去除部分）一定，回复所需时间 $t$ 与回复温度 $T$ 间的关系可表示为$$ xxxxxxxxxx \ln t=a+{\frac{Q}{R}}{\frac{1}{T}} $$式中 $a$ 常数； $\boldsymbol{Q}$ 回复激活能。 据此，有$$ xxxxxxxxxx \frac{t_{1}}{t_{2}}=\exp\biggl[-\frac{Q}{R}\Bigl(\frac{1}{T_{2}}-\frac{1}{T_{1}}\Bigr)\biggr] $$由题意知 $$ xxxxxxxxxx T_{2}=-50^{\circ}C=223\mathrm{~K~} $$ $$ xxxxxxxxxx t_{2}=13~\mathrm{d}=18~500~\mathrm{min},\quad Q=20~000~\mathrm{J/mol} $$当要求 $t_{1}=5\mathrm{min}$ 时，则有$$ xxxxxxxxxx {\frac{5}{18500}}{=}\exp\Bigl[-{\frac{20000}{2}}\Bigl({\frac{1}{223}}-{\frac{1}{T_{1}}}\Bigr)\Bigr] $$ $$ xxxxxxxxxx {\frac{1}{T_{1}}}={\frac{1}{223}}-{\frac{\ln3700}{10000}} $$所以，回复温度$$ xxxxxxxxxx T_{1}=273\mathrm{~K~} $$
已知含 ${w_{\mathrm{Zn}}}=0.30$ 的黄铜在 $400^{\circ}\mathrm{C}$ 的恒温下完成再结晶需要 $^{1\textrm{h}}$ ，而在 $390^{\circ}\mathrm{C}$ 完成再结晶需要 $2\textrm{h}$ ,试计算在 $420^{\circ}\mathrm{C}$ 恒温下完成再结晶需要多少时间？ | 再结晶进行的速率为 $Q$ 为再结晶激活能) 设 $t$ 为完成再结晶所需要的时间，则$$ $$ xxxxxxxxxx \begin{array}{r}{\frac{1}{T_{1}}-\frac{1}{T_{2}}=\ln\frac{t_{2}}{t_{1}}}\ {\frac{1}{T_{1}}-\frac{1}{T_{3}}=\ln\frac{t_{3}}{t_{1}}}\end{array} $$以 $T_{1}=673~\mathrm{K},t_{1}=1~\mathrm{h};T_{2}=663~\mathrm{K},t_{2}=2~\mathrm{h};T_{3}=693~\mathrm{K}$ 代入上式，解得$$ xxxxxxxxxx t_{3}\approx0.26~\mathrm{h} $$即 $420^{\circ}\mathrm{C}$ 恒温下完成再结晶约需 $0,26\mathrm{~h~}$ xxxxxxxxxx \begin{array}{c}{{V_{\parallel\parallel}t=1}}\ {{A\mathrm{e}^{\frac{-Q}{R T_{1}}}t_{1}=A\mathrm{e}^{\frac{-Q}{R T_{2}}}t_{2}=A\mathrm{e}^{\frac{-Q}{R T_{3}}}t_{3}}}\ {{-\frac{Q}{R}\Big(\frac{1}{T_{1}}-\frac{1}{T_{2}}\Big)=\ln\frac{t_{2}}{t_{1}}}}\ {{-\frac{Q}{R}\Big(\frac{1}{T_{1}}-\frac{1}{T_{3}}\Big)=\ln\frac{t_{3}}{t_{1}}}}\end{array} $$
OFHC铜（无氧高导电率铜）冷拉变形后强度可以提高2倍以上。若许用应力的安全因数取2，试计算OFHC铜零件在 $130^{\circ}\mathrm{C}$ 下工作的使用寿命。（已知 $A=10^{12}1/\operatorname*{min},\frac{Q}{R}=$ $1.5\times10^{4}~\mathrm{K},t_{0.5}$ 为完成 $50\%$ 再结晶所需要的时间） | 由于OFCH铜是在 $130^{\circ}C$ 温度下工.作，其强度设计安全因数取2时，对于冷加工强化的材料只允许发生 $50\%$ 的再结晶，即$$ xxxxxxxxxx \begin{array}{r}{\frac{1}{t_{0.5}}=A\mathrm{exp}\left(-\frac{Q}{R T}\right)}\ {\mathrm{lg}(A t_{0.5})=\frac{Q}{R T}\mathrm{lg}\mathrm{~e~}}\end{array} $$$A=10^{12}~1/\operatorname*{min}{},\frac{Q}{R}=1.5\times10^{4}~\mathrm{K}{},T=130^{\circ}\mathrm{C}=403~\mathrm{K}$ 。所以$$ $$ xxxxxxxxxx t_{0.5}=14497\mathrm{min}=242\mathrm{h} $$即OFHC铜在该工作条件下的使用寿命为 $242\mathrm{~h~}$ xxxxxxxxxx \lg(10^{12}t_{0.5})={\frac{1.5\times10^{4}}{403}}\times0.4342 $$
纯锆在 $553^{\circ}\mathrm{C}$ 和 $627^{\circ}\mathrm{C}$ 等温退火至完成再结晶分别需要 $40\mathrm{~h~}$ 和 $^{1\textrm{h}}$ ，试求此材料的再结晶激活能。 | 由7.3中式(7-6)可知：$$所以$$ xxxxxxxxxx Q=R\ln\frac{t_{1}}{t_{2}}\bigg/\Big(\frac{1}{T_{1}}-\frac{1}{T_{2}}\Big) $$以已知值代人，得$$ xxxxxxxxxx Q={\frac{8.31\ln{\frac{40}{1}}}{{\frac{1}{553+273}}-{\frac{1}{627+273}}}}=3.08\times10^{5}~\mathrm{J/mol} $$ xxxxxxxxxx \ln{\frac{t_{1}}{t_{2}}}=\frac{Q}{R}\Big(\frac{1}{T_{1}}-\frac{1}{T_{2}}\Big) $$
有人将工业纯铝在室温下进行大变形量轧制使其成为薄片试样，所测得的室温强度表明试样呈冷加工状态；然后将试样加热到 $373\mathrm{~K~}$ ，保温12d，再冷却后测得的室温强度明显降低。试验者查得工业纯铝的 $T_{\perp\equiv}=423\mathrm{~K~}$ ，所以他排除了发生再结晶的可能性。请解释上述现象，并说明如何证明你的设想。 | 将大变形量轧制后的工业纯铝加热到 $373\mathrm{~K~}$ 、保温12d后其室温强度明显下降的可能原因是由于工业纯铝已发生了再结晶过程。试验者查得的 $T_{\mathbb{H}}=423\mathrm{~K~}$ ，是指在 $^\textrm{\scriptsize1h}$ 内完成再结晶的温度。而金属在大量冷变形后，即使在较低于 $T_{\mathbb{H}}$ 的退火温度，只要保温足够的时间，同样可以发生再结晶。所以，工业纯铝变形后在 $373\mathrm{~K~}$ 加热、保温12d完全有可能已完成再结晶过程。 有两种方法可以证明上述设想。 （1）观察薄片试样的金相组织，可确认是否已完成再结晶。 （2）利用退火温度 $(T_{1},T_{2})$ ）与完成同样体积百分数的再结晶所需的时间 $(t_{1},t_{2})$ 之间的关系：$$ xxxxxxxxxx \frac{t_{1}}{t_{2}}=\exp\biggl[-\frac{Q}{R}\Bigl(\frac{1}{T_{2}}-\frac{1}{T_{1}}\Bigr)\biggr] $$只要查得工业纯铝的再结晶激活能 $\boldsymbol{Q},$ 将 $t_{1}=1\mathrm{h},t_{2}=12\times24\mathrm{h},T_{1}=423\mathrm{K}$ 代人上式，便可求得 $T_{2}$ 。将 $T_{2}$ 与 $373\mathrm{~K~}$ 比较，即知道是否发生了再结晶。
已知铁的熔点为 $1~538^{\circ}\mathrm{C}$ ，铜的熔点为 $1~083^{\circ}\mathrm{C}$ ，试估算铁和铜的最低再结晶温度，并选定其再结晶退火温度。 | 铁的最低再结晶温度为$$ xxxxxxxxxx T_{\mathrm{r}}=0.4\times(1~538+273)=723~\mathrm{K} $$铜的最低再结晶温度为$$ xxxxxxxxxx T_{\mathrm{r}}=0.4\times(1083+273)=542~\mathrm{K} $$再结晶退火温度的选定原则为 $T_{\mathrm{r}}+(100\sim200~\mathrm{K})$ ,故铁的再结晶退火温度 $T_{\perp}=823\sim$ $923\mathrm{~K~}$ ;铜的再结晶退火温度 $T_{\mathbb{H}}=643\sim743\mathrm{~K~}$
假定以再结晶完成 $95\%(x=0.95)$ ）作为再结晶完成的标准，则根据约翰逊-梅尔（Johnson-Mehl）方程导出再结晶后晶粒直径 $^{d}$ 与 $\dot{N},G$ 的关系为$$ 式中k为常数（当晶粒为球形， $k=1,3$ ，晶粒为立方形， $k=1,15$ $\dot{N}$ 为形核率 $_{;G}$ 为长大速率。 xxxxxxxxxx d=k\left({\frac{G}{\dot{N}}}\right)^{1/4} $$ | 证明 根据J-M方程（再结晶分数 $X_{\mathrm{v}}$ 随时间 $t$ 的变化），则有 由题意可知$$所以 设再结晶完成后单位体积内的晶粒数为 $N_{V}$ ，则有$$ xxxxxxxxxx {\cal N}_{v}=\int_{0}^{t_{0}}{(1-x)\dot{N}\mathrm{d}t} $$式中 $_x$ 为再结晶体积分数，取值由 $0\sim1,0$ ,若简化运算可取平均值 $x=0,5$ ，则$$ xxxxxxxxxx N_{\mathrm{v}}=\left(1-{\frac{1}{2}}\right){\dot{N}}\int_{0}^{t_{0}}\mathrm{d}t={\frac{1}{2}}{\dot{N}}t_{0}=\left({\frac{9}{16\pi}}\right)^{1/4}\left({\frac{\dot{N}}{G}}\right)^{3/4} $$对于再结晶后一个晶粒所占体积为 $\frac{1}{N_{\mathrm{v}}}$ ,而晶粒的平均直径 $d\propto\left(\frac{1}{N_{\mathrm{v}}}\right)^{1/3}$ ，若以 $k^{\prime}$ 代表晶粒体积的形状系数，则$$ xxxxxxxxxx n_{\mathrm{V}}k^{\prime}d^{3}=1 $$所以$$ xxxxxxxxxx d=k^{\prime}\Bigl[\Bigl(\frac{9}{16\pi}\Bigr)^{1/4}\Bigl(\frac{\dot{N}}{G}\Bigr)^{3/4}\Bigr]^{-1/3}=k\Bigl(\frac{G}{\dot{N}}\Bigr)^{1/4} $$ xxxxxxxxxx \begin{array}{c}{{X_{\mathrm{v}}=1-\exp\Big(-\frac\pi3\dot{N}G^{3}t^{4}\Big)}}\ {{{}}}\ {{0.95=1-\exp\Big(-\frac\pi3\dot{N}G^{3}t^{4})\Big)}}\ {{{}}}\ {{\mathrm{lno.~}05=-\frac\pi3\dot{N}G^{3}t^{4}}}\ {{{}}}\ {{t_{0}=\Big({\frac{9}{\pi\dot{N}G^{3}}}\Big)^{1/4}}}\end{array} $$
用一冷拉钢丝绳吊装一大型工件人炉，并随工件一起加热到 $1~000^{\circ}\mathrm{C}$ ，加热完毕，当吊出工件时钢丝绳发生断裂。试分析其原因。 | 冷拉钢丝绳的加工过程是冷加工过程。由于加工硬化，使钢丝的强度、硬度升高，故承载能力提高；当其被加热时，若温度超过了它的再结晶温度，会使钢丝绳产生再结晶，造成强度和硬度降低，一旦外载超过其承载能力，就会发生断裂。
今有纯Ti，A1，Pb3种铸锭，试判断它们在室温（ $20^{\circ}\mathrm{C}$ ）轧制的难易顺序，是否可以连续轧制？如果不能，应采取什么措施才能使之轧制成薄板。（已知Ti的熔点 $1672^{\circ}\mathrm{C}$ ，在$883^{\circ}\mathrm{C}$ 以下为密排六方结构，在 $883^{\circ}\mathrm{C}$ 以上为面心立方；A1的熔点为 $660^{\circ}\mathrm{C}$ ，面心立方；Pb的熔点为 $328^{\circ}\mathrm{C}$ ，面心立方。） | 室温下铅轧制最易，其次是铝，钛最难。 只有铅可以连续轧制（因为它在 $20^{\circ}\mathrm{C}$ 轧制已属热变形）；对于A1及 $\mathrm{Ti},$ 应采用中间退火（即再结晶退火）。
设计一种实验方法，确定在一定温度（ $T)$ 下再结晶形核率 $\dot{N}$ 和长大线速度G(若 $\dot{N}$ 和 $G$ 都随时间而变)。 | 可用金相法求再结晶形核率 $\dot{N}$ 和长大线速度 $G$ 。具体操作： (1）测定 $\dot{N}$ ：把一批经大变形量变形后的试样加热到一定温度( $T)$ 后保温，每隔一定时间$t$ ，取出一个试样淬火，把做成的金相样品在显微镜下观察，数得再结晶核心的个数 $N$ ，得到一组数据（数个）后作 $N-t$ 图，在 $N-t$ 曲线上每点的斜率便为此材料在温度 $T$ 下保温不同时间时的再结晶形核率 $\dot{N}$ 。 (2）测定 $G$ :将(1）中淬火后的一组试样进行金相观察，量每个试样(代表不同保温时间)中最大晶核的线尺寸 $D$ ，作 $D-t$ 图，在 $D-t$ 曲线上每点的斜率便为 $T$ 温度下保温不同时间时的长大线速度 $G$ 。
金属铸件能否通过再结晶退火来细化晶粒？ | 再结晶退火必须用于经冷塑性变形加工的材料，其目的是改善冷变形后材料的组织和性能。再结晶退火的温度较低，一般都在临界点以下。若对铸件采用再结晶退火，其组织不会发生相变，也没有形成新晶核的驱动力（如冷变形储存能等），所以不会形成新晶粒，也就不能细化晶粒。
固态下无相变的金属及合金，如不重熔，能否改变其晶粒大小？用什么方法可以改变？ | 能。可经过冷变形而后进行再结晶退火的方法。
假定再结晶温度被定义为在 $^\textrm{\scriptsize1h}$ 内完成 $95\%$ 再结晶的温度，按阿累尼乌斯（Arrhenius) 方程 $\dot{N}=N_{0}\exp\left(-\frac{Q_{\mathrm{n}}}{R T}\right),G=G_{0}\exp\left(-\frac{Q_{\mathrm{g}}}{R T}\right)$ 可以知道,再结晶温度将是 $G$ 和 $\dot{N}$ 的函数。 （1）确定再结晶温度与 $G_{0},N_{0},Q_{\mathrm{g}},Q_{\mathrm{n}}$ 的函数关系； （2）说明 $N_{0}\mathrm{~,~}G_{0}\mathrm{~,~}Q_{\mathrm{g}}\mathrm{~,~}Q_{\mathrm{n}}$ 的意义及其影响因素。 | 根据J-M方程，若定义在 $^\textrm{\scriptsize1h}$ 内完成 $95\%$ 再结晶的温度为 $T_{\mathbb{F}}$ ，则有 $$ xxxxxxxxxx \left.0,95=1-\exp\Bigl(-\frac{\pi}{3}\dot{N}G^{3}t_{0}^{4}\Bigr)\right. $$所以 $$ xxxxxxxxxx t_{0}=\Big(\frac{2.86}{\dot{N}G^{3}}\Big)^{1/4} $$ 或 代人Arrhenius方程可得 变换可得 $$ xxxxxxxxxx N_{0}G_{0}^{3}\exp\Bigl(-\frac{Q_{n}+3Q_{q}}{R T_{\overline{{\P}}}}\Bigr)=k $$ $$ xxxxxxxxxx T_{\mathbb{H}}=\frac{Q_{\mathrm{n}}+3Q_{\tt g}}{{R\ln\frac{N_{\mathrm{0}}G_{\mathrm{0}}^{3}}{k}}}=k^{\prime}(Q_{\mathrm{n}}+3Q_{\mathrm{q}}) $$此式即为 $T_{\#}$ 与 $N_{0},G_{0},Q_{\mathrm{n}},Q_{\mathrm{g}}$ 的函数式。 (2) $N_{0}$ 和 $G_{0}$ 为Arrhenius方程中的常数； $Q_{\mathrm{n}}$ 为再结晶形核激活能； $Q_{\mathrm{g}}$ 为再结晶晶粒生长激活能。 $Q_{\mathrm{n}}$ 和 $Q_{\mathrm{g}}$ 主要受变形量、金属成分、金属的纯度和原始晶粒大小的影响。当变形量大于$5\%$ 以后， $Q_{\mathrm{n}}$ 与 $Q_{\mathrm{g}}$ 大约相等。对于高纯度金属， $Q_{\mathrm{g}}$ 的数值大致与晶界自扩散激活能相当。
为细化某纯铝件晶粒，将其冷变形 $5\%$ 后于 $650^{\circ}\mathrm{C}$ 退火 $^{\textrm{\scriptsize1h,}}$ 组织反而粗化；增大冷变形量至 $80\%$ ，再于 $650^{\circ}\mathrm{C}$ 退火 $1\textrm{h}$ ，仍然得到粗大晶粒。试分析其原因，指出上述工艺不合理处，并制定一种合理的晶粒细化工艺。 | 前种工艺，由于铝件变形处于临界变形度下，故退火时可形成个别再结晶核心，最终晶粒极为粗大；而后种工艺，是由于进行再结晶退火时的温度选择不合理（温度过高），若按$T_{\overline{{\mathbb{P}}}}\approx0.4T_{\mathbb{M}}$ 估算，则 $T_{\mathbb{H}}=100^{\circ}\mathrm{C}$ ，故再结晶温度不超过 $200^{\circ}\mathrm{C}$ 为宜。由于采用 $630^{\circ}\mathrm{C}$ 退火$^\textrm{\scriptsize1h}$ ，故晶粒仍然粗大。 综上分析，在 $80\%$ 变形量条件下，采用 $150^{\circ}\mathrm{C}$ 退火 $^{1\mathrm{~h~}}$ ，则可使其晶粒细化。
冷拉铜导线在用作架空导线时（要求一定的强度）和电灯花导线（要求韧性好）时，应分别采用什么样的最终热处理工艺才合适？ | 前者采用去应力退火（低温退火）；后者采用再结晶退火（高温退火）。
试比较去应力退火过程与动态回复过程位错运动有何不同。从显微组织上如何区分动、静态回复和动、静态再结晶？ | 去应力退火过程中，位错通过攀移和滑移重新排列，从高能态转变为低能态；动态回复过程中，则是通过螺位错的交滑移和刃位错的攀移，使异号位错相互抵消，保持位错增殖率与位错消失率之间的动态平衡。 从显微组织上观察，静态回复时可见到清晰的亚晶界，静态再结晶时形成等轴晶粒；而动态回复时形成胞状亚结构，动态再结晶时等轴晶中又形成位错缠结胞，比静态再结晶晶粒要细。
某低碳钢零件要求各向同性，但在热加工后形成比较明显的带状组织。请提出几种具体方法来减轻或消除在热加工中形成带状组织的因素。 | 一是不在两相区变形；二是减少夹杂元素含量；三是采用高温扩散退火，消除元素偏析。对已出现带状组织的材料，在单相区加热、正火处理，则可予以消除或改善。
为何金属材料经热加工后机械性能较铸造状态为佳？ | 金属材料在热加工过程中经历了动态变形和动态回复及再结晶过程，柱状晶区和粗等轴晶区消失了，代之以较细小的等轴晶粒；原铸锭中许多分散缩孔、微裂纹等由于机械焊合作用而消失，显微偏析也由于压缩和扩散得到一定程度的减弱，故使材料的致密性和力学性能（特别是塑性、韧性）提高。
灯泡中的钨丝在非常高的温度下工作，故会发生显著的晶粒长大。当形成横跨灯丝的大晶粒时，灯丝在某些情况下就变得很脆，并会在因加热与冷却时的热膨胀所造成的应力下发生破断。试找出一种能延长钨丝寿命的方法。 | 可以在钨丝中形成弥散、颗粒状的第二相（如 $\mathrm{ThO}_{2}$ ）以限制晶粒长大。因为若 $\mathrm{ThO}_{2}$ 的体积分数为 $\varphi$ ，半径为 $r$ 时，晶粒的极限尺寸 $R{=}\frac{4r}{3\varphi(1+\cos\alpha)}(\alpha$ 为接触角);若选择合适的 $\varphi$ 和 $r$ 使 $R$ 尽可能小，即晶粒不再长大。由于晶粒细化将使灯丝脆性大大下降而不易破断，从而有效地延长其寿命。
Fe-Si钢 $(\mathrm{{\tau}}\mathrm{{{w}}}_{\mathrm{{Si}}}$ 为0.03）中，测量得到 $\mathrm{MnS}$ 粒子的直径为 $0.4\mu\mathrm{m}$ ，每 $1~\mathrm{m}\mathrm{m}^{2}$ 内的粒子数为 $2\times10^{5}$ 个。计算 $\mathrm{Mn}S$ 对这种钢正常热处理时奥氏体晶粒长大的影响（即计算奥氏体晶粒尺寸）。 | 设单位体积内 $\mathrm{MnS}$ 粒子个数为 $N_{\mathrm{V}}(1/\mathrm{m}\mathrm{m}^{3})$ ），已知单位面积内MnS粒子个数 $N_{\mathrm{A}}=$ $2\times10^{5}~1/\mathrm{m}\mathrm{m}^{2}$ ，粒子直径 $d=0.4~\mu\mathrm{m}$ 。根据定量金相学原理可知 $$ xxxxxxxxxx N_{\mathrm{A}}=d N_{\mathrm{v}} $$MnS的体积分数为$$ xxxxxxxxxx \varphi={\frac{1}{6}}\pi d^{3}N_{\mathrm{v}}={\frac{1}{6}}\pi d^{2}N_{\mathrm{A}}= $$ $$ xxxxxxxxxx \frac{1}{6}\pi\times(0.4\times10^{-3})^{2}\times2\times10^{5}=0.0167 $$ 故这种钢加热时，由于 $\mathrm{MnS}$ 粒子的作用，奥氏体晶粒长大的极限尺寸 $$ xxxxxxxxxx \overline{{\cal D}}_{\mathrm{lim}}=\frac{4r}{3\varphi}=\frac{4\times0.2}{3\times0.016~7}=16~\mu\mathrm{m} $$
判断下列看法是否正确。 （1）采用适当的再结晶退火，可以细化金属铸件的晶粒。（2）动态再结晶仅发生在热变形状态，因此，室温下变形的金属不会发生动态再结晶。（3）多边化使分散分布的位错集中在一起形成位错墙，因位错应力场的叠加，使点阵畸变 增大。（4）凡是经过冷变形后再结晶退火的金属，晶粒都可得到细化。（5）某铝合金的再结晶温度为 $320^{\circ}\mathrm{C}$ ，说明此合金在 $320^{\circ}\mathrm{C}$ 以下只能发生回复，而在 $320^{\circ}\mathrm{C}$ 以上一定发生再结晶。(6) $20^{\sharp}$ 钢的熔点比纯铁的低，故其再结晶温度也比纯铁的低。（7）回复、再结晶及晶粒长大三个过程均是形核及核长大过程，其驱动力均为储存能。（8）金属的变形量越大，越容易出现晶界弓出形核机制的再结晶方式。（9）晶粒正常长大是大晶粒吞食小晶粒，反常长大是小晶粒吞食大晶粒。（10）合金中的第二相粒子一般可阻碍再结晶，但促进晶粒长大。（11）再结晶织构是再结晶过程中被保留下来的变形织构。（12）当变形量较大、变形较均匀时，再结晶后晶粒易发生正常长大，反之易发生反 常长大。（13）再结晶是形核-长大过程，所以也是一个相变过程。 | （1）不对。对于冷变形（较大变形量）后的金属，才能通过适当的再结晶退火细化晶粒。 （2）不对。有些金属的再结晶温度低于室温，因此在室温下的变形也是热变形，也会发生动态再结晶。 （3）不对。多边化过程中，空位浓度下降、位错重新组合，致使异号位错互相抵消，位错密度下降，使点阵畸变减轻。 （4）不对。如果在临界变形度下变形的金属，再结晶退火后，晶粒反而粗化。 （5）不对。再结晶不是相变。因此，它可以在一个较宽的温度范围内变化。 （6）不对。微量熔质原子的存在( $20^{\sharp}$ 钢中 $w_{\mathrm{{C}}}=0.002$ )，会阻碍金属的再结晶，从而提高其再结晶温度。 （7）不对。只有再结晶过程才是形核及核长大过程，其驱动力是储存能。 （8）不对。金属的冷变形度较小时，相邻晶粒中才易于出现变形不均匀的情况，即位错密度不同，越容易出现晶界弓出形核机制。 （9）不对。晶粒正常长大，是在界面曲率作用下发生的均匀长大；反常长大才是大晶粒吞 食小晶粒的不均匀长大。 （10）不对。合金中的第二相粒子一般可阻碍再结晶，也会阻止晶粒长大。（11）不对。再结晶织构是冷变形金属在再结晶（一次，二次）过程中形成的织构。它是在形变织构的基础上形成的，有两种情况，一是保持原有形变织构，二是原有形变织构消失，而代之以新的再结晶织构。（12）不对。正常晶粒长大是在再结晶完成后继续加热或保温过程中，晶粒发生均匀长大的过程；而反常晶粒长大是在一定条件下（即再结晶后的晶粒稳定、存在少数有利长大的晶粒和高温加热），继晶粒正常长大后发生的晶粒不均匀长大过程。 （13）不对。再结晶虽然是形核-长大过程，但晶体点阵类型并未改变，故不是相变过程。
试用经典形核理论计算在固态相变中，由 $n$ 个原子构成立方体晶核时，新相的形状系数η | 按经典形核理论，固态相变时，系统的自由能变化为$$ xxxxxxxxxx \Delta G=n\Delta G_{V}+S\gamma+n E_{s} $$ 式中 $\Delta G_{V}$ 新旧两相每个原子的自由能差； S 晶核表面面积； $\gamma$ 平均表面能； $E_{s}$ 晶核中每个原子的应变能； $n$ 晶核中的原子数。 假设新相的密度为 $\rho$ ,相对原子质量为 $M,$ 则每克原子新相物质所占容积为 $M/\rho;$ 每个新相原子所占的容积为 $M/(\rho N_{0});n$ 个原子的晶核体积为 $n M/(\rho N_{0})$ 。 若构成立方体晶核，其边长为 $(n M/(\rho N_{\circ}))^{1/3}$ ，晶核表面积为 $6(n M/(\rho N_{\circ}))^{2/3}$ 所以 $$即形状系数$$ xxxxxxxxxx \eta=(M/(\rho N_{\circ}))^{2/3} $$ xxxxxxxxxx \Delta G=n\Delta G_{V}+6(M/(\rho N_{\L_{0}}))^{2/3}n^{2/3}\gamma+n E_{s} $$
在规则熔体 $\upalpha$ 中析出 $\up$$ xxxxxxxxxx \Delta G=R T\left[x_{\mathrm{o}}\ln{\frac{x_{\mathrm{o}}}{x_{\mathrm{e}}}}+(1-x_{\mathrm{o}})\ln{\frac{(1-x_{\mathrm{o}})}{(1-x_{\mathrm{e}})}}\right]-2\varOmega(x_{\mathrm{o}}-x_{\mathrm{e}})^{2} $$beta$ 的总驱动力 $\Delta G$ 可近似表达为式中 $x_{\mathrm{~o~}}$ 析出前 $\upalpha$ 相中熔质的摩尔分数；$\boldsymbol{\mathscr{x}}_{\mathrm{~e~}}$ 析出后 $\upalpha$ 相中熔质的摩尔分数。 (1）设 $T=600\mathrm{K},x_{\circ}=0.1,x_{\mathrm{e}}=0.02,\Omega=0,$ 使用这一表达式估计 $\alpha\rightarrow\alpha^{\prime}+\beta$ 时的总驱动力；（2）假如合金经过热处理后具有间距为 $50~\mathrm{nm}$ 的β相析出，计算每立方米中 $\alpha/\beta$ 总界面的面积（设析出物为立方体）；(3）假如 $\sigma_{\mathfrak{a}/\mathfrak{b}}=200\times10^{-3}\mathrm{J}/\mathrm{m}^{2}$ ,则每立方米合金总界面能为多少？每摩尔合金总界面能为多少 $\left(V_{\mathrm{m}}=10^{-5}~\mathrm{m}^{3}/\mathrm{mol}\right)?$ （4）若界面能同（3），则合金还剩多少相变驱动力？ | （1)已知 $T=600~\mathrm{K},x_{\circ}=0.1,x_{\circ}=0.02,R=8.31~\mathrm{J/(mol}\bullet\mathrm{K)}$ 。$$ xxxxxxxxxx \Delta G=R T\left[x_{\circ}\ln{\frac{x_{\circ}}{x_{\mathrm{e}}}}+(1-x_{\circ})\ln{\frac{(1-x_{\circ})}{(1-x_{\mathrm{e}})}}\right]= $$ $$ xxxxxxxxxx 8.31\times600\times\bigg[0.1\ln\frac{0.1}{0.02}+(1-0.1)\ln\frac{(1-0.1)}{(1-0.02)}\bigg]=420.8~\mathrm{J/mol} $$(2）析出相 $\upbeta$ 的数目为 $$ xxxxxxxxxx n_{\upbeta}=\frac{1}{(50\times10^{-9})^{3}}=8\times10^{21} $$每个β的表面积为 $$ xxxxxxxxxx S_{\L{\beta}}=6\times(50\times10^{-9})^{2}=1.5\times10^{-14}~\mathrm{m}^{2} $$ $1~\mathrm{m}^{3}$ 中的总界面面积为$$ xxxxxxxxxx S_{\mathbb{A}}=8\times10^{21}\times1.5\times10^{-14}=1.2\times10^{8}~\mathrm{m}^{2} $$ $$ xxxxxxxxxx 1.2\times10^{8}\times200\times10^{-3}=240\times10^{-5}\mathrm{J/m^{3}} $$每摩尔合金的界面能为$$ xxxxxxxxxx \gamma=1.2\times10^{8}\times200\times10^{-3}\times10^{-5}=240\mathrm{J/mol} $$ $$ xxxxxxxxxx 420.8-240=180.8~\mathrm{J/mol} $$即相变时克服界面能后，尚剩 $180.8~\mathrm{J/mol}$ 相变驱动力。
固态相变时，假设新相晶胚为球形，且单个原子的体积自由能变化 $\Delta G_{\mathrm{v}}=$ $200~\Delta T/T_{\mathrm{c}}(\mathrm{J}/\mathrm{cm}^{3})$ ，临界转变温度 ${T_{\mathrm{c}}=1000\mathrm{K}}$ ，应变能 $E_{\mathrm{s}}=4~\mathrm{J}/\mathrm{cm}^{3}$ ，共格界面能 $\gamma_{4\ast\ast}=$ $40\times10^{-7}~\mathrm{J/cm^{2}}$ ，非共格界面能 $\gamma_{\sharp\sharp\sharp}=400\times10^{-7}~\mathrm{J/cm}^{2}$ ，计算： (1) $\Delta T=50\mathrm{~K~}$ 时临界形核功 $\Delta G_{\Dot{\jmath}\Dot{\jmath}}^{*}/\Delta G_{\Dot{\jmath}\Dot{\jmath}}^{*}$ 之比； (2)若 $\Delta G_{3\xi+\xi}^{*}=\Delta G_{\parallel\xi+\xi}^{*}*\$ 时的 $\Delta T$ 。 | （1）固态相变时,若新相晶核为球形,则其形核功为$$ xxxxxxxxxx \Delta G^{*}=\frac{16\pi\gamma_{\alpha/\upbeta}^{3}}{3(\Delta G_{V}-E_{\mathrm{s}})^{2}} $$由于相界面新相与母相原子排列的差异引起的弹性应变能，以共格界面最大，半共格界面次之，非共格界面为零（但其表面能最大）。故 $$ xxxxxxxxxx \Delta G_{\mathrm{jtsts}}^{*}=\frac{16\pi\gamma_{\mathrm{jtsts}}^{3}}{3(\Delta G_{V}-E_{\mathrm{s}})^{2}} $$ $$ xxxxxxxxxx \Delta G_{\parallel\xi\neq\nleq M}^{*}=\frac{16\pi\gamma_{\parallel\bar{\xi}\neq\nleq N}^{3}}{3\Delta G_{V}^{2}} $$所以 $$ xxxxxxxxxx \frac{\Delta G_{\ddagger\nmid\nmid}^{*}}{\Delta G_{\ddagger\ddagger*\mathrm{~\#~}}^{*}}=\frac{\Delta G_{V}^{2}\gamma_{\ddagger\#\mathrm{~\#~}}^{3}}{(\Delta G_{V}-E_{s})^{2}\gamma_{\ddagger\#\mathrm{~\#~}}^{3}}=\frac{\left(\frac{200\times50}{1000}\right)^{2}\times(40\times10^{-7})^{3}}{\left(200\times\frac{50}{1000}-4\right)^{2}\times(400\times10^{-7})^{3}}= $$ $$ xxxxxxxxxx \Delta G_{\#\#}^{*}=\Delta G_{\#\#}^{*} $$ $$ xxxxxxxxxx \frac{(40\times10^{-7})^{3}}{\left(200\times\frac{\Delta T}{1000}-4\right)^{2}}=\frac{(400\times10^{-7})^{3}}{\left(200\times\frac{\Delta T}{1000}\right)^{2}} $$解得$$ xxxxxxxxxx \Delta T\approx21\mathrm{~K~} $$
熔质原子偏聚在位错线附近时，将使材料在拉伸时出现屈服现象。熔质原子在位错线周围偏聚的浓度分布可用 $c=c_{0}\exp(-\frac{E}{k T})$ )表示。式中，E为熔质原子和位错线的交互作用能， $c_{0}$ 为基体中熔质平均浓度。试计算下列条件下发生熔质偏聚的临界温度。（1）铁中的碳， $c_{0}=w_{\mathrm{C}}=0.0001,E=-0.5~\mathrm{eV}$ （2）铜中的锌， $c_{0}={\tt w}_{\tt z n}=0.0001$ ， $E=-0.12\mathrm{eV}$ 。 | $$ xxxxxxxxxx c=c_{0}\exp(-\frac{E}{k T}) $$ 当熔质发生完全偏聚时 $\mathrm{~},c=w_{\mathrm{x}}=1,T=T_{\parallel\mathrm{s}},1=c_{0}\exp\left(-\frac{E}{k T}\right)$ 则 $$ xxxxxxxxxx T_{\parallel\perp}=\frac{-E}{k\ln(1/c_{0})} $$代人得 $$ xxxxxxxxxx c_{0}=w_{\mathrm{C}}=0.0001,\quad E=-0.5~\mathrm{eV}=-1.602\times10^{-19}\times0.5~\mathrm{J} $$ $$ xxxxxxxxxx T_{\parallel\parallel}=\frac{1.602\times10^{-19}\times0.5}{1.381\times10^{-23}\mathrm{ln}\Bigl(\frac{1}{0.0001}\Bigr)}=629\mathrm{K} $$ $$ xxxxxxxxxx c_{0}=w_{\mathrm{Zn}}=0.0001,E=-0.12~\mathrm{eV}=-1.602\times10^{-19}\times0.12~\mathrm{l} $$代人得$$ xxxxxxxxxx T_{\not\in}=\frac{1.602\times10^{-19}\times0.12}{1.381\times10^{-23}\ln\left(\frac{1}{0.0001}\right)}=151\mathrm{~K} $$
在固态相变过程中，假设新相形核率 $\dot{N}$ 和长大速率 $G$ 为常数，则经过 $t$ 时间后所形成的新相的体积分数可用Johnson-Mehl方程得到，即$$ xxxxxxxxxx \begin{array}{r}{\varphi=1-\exp\left(-\frac{\pi}{3}\dot{N}G^{3}t^{4}\right)}\end{array} $$已知形核率 $\dot{N}=1~000/(\mathrm{cm}^{3}\bullet\mathrm{s}),G=3\times10^{5}~\mathrm{cm/s},$ 试计算 （1）发生相变速率最快的时间； （2）相变过程中的最大相变速度； （3）获得 $50\%$ 转变量所需要的时间。 | (1)$$ xxxxxxxxxx \varphi=1-\exp\Bigl(-\textstyle{\frac{\pi}{3}}\dot{N}G^{3}t^{4}\Bigr) $$ $$ xxxxxxxxxx \frac{\mathrm{d}\varphi}{\mathrm{d}t}=\left(\frac{4}{3}\pi\dot{N}G^{3}t^{3}\right)\exp\left(-\frac{\pi}{3}\dot{N}G^{3}t^{4}\right) $$ $$ xxxxxxxxxx \frac{\mathrm{d}^{2}\varphi}{\mathrm{d}t^{2}}=-\left(\frac{4}{3}\pi\dot{N}G^{3}t^{3}\right)^{2}\exp\left(-\frac{\pi}{3}\dot{N}G^{3}t^{4}\right)+\left(\frac{12}{3}\pi\dot{N}G^{3}t^{2}\right)\exp\left(-\frac{\pi}{3}\dot{N}G^{3}t^{4}\right) $$ ${\frac{\mathrm{d}^{2}\varphi}{\mathrm{d}t^{2}}}=0$ ，即$$ xxxxxxxxxx -\left({\frac{4}{3}}\pi{\dot{N}}G^{3}t^{3}\right)^{2}+\left({\frac{12}{3}}\pi{\dot{N}}G^{3}t^{2}\right)=0 $$ $$ xxxxxxxxxx t_{\mathrm{max}}=\left(\frac{9}{4\pi\dot{N}G^{3}}\right)^{1/4}=\left[\frac{9}{4\times3.14\times1000\times(3\times10^{-5})^{3}}\right]^{\frac{1}{4}}=403 $$ $$ xxxxxxxxxx \varphi=1-\exp\Bigl(-\textstyle{\frac{\pi}{3}}\dot{N}G^{3}t^{4}\Bigr) $$ $$ xxxxxxxxxx 50\%=1-\exp\Bigl(-\frac{\pi}{3}\dot{N}G^{3}t^{4}\Bigr) $$ $$ xxxxxxxxxx 0.6931={\frac{\pi}{3}}\times1000\times(3\times10^{-5})^{3}t^{4} $$ $$ xxxxxxxxxx t^{4}=2.45\times10^{10} $$ $$ xxxxxxxxxx \cdot\qquadt=395\mathrm{~s~} $$
试分析脱熔析出球形第二相时，粒子粗化的驱动力。 | 解设在 $\upalpha$ 母相中析出半径为 $r$ 的球形 $\upbeta$ 粒子,其体积为 $V,\beta/\alpha$ 的相界面积为 S,则其自由能为$$式中 $G_{V},E_{\mathrm{{s}}}$ 一—分别是单位体积新相的化学自由能、弹性应变能；比界面能。 其中某一组元，如熔质组元的化学位可表示为 xxxxxxxxxx G=V(G_{V}+E_{s})+S\gamma $$式中 $\Omega$ 摩尔体积，即每摩尔熔质原子对应的新相的体积。由以上两式可得$$ xxxxxxxxxx \mu=\Omega(G_{V}+E_{s})+\Omega\left(\frac{\partial S}{\partial V}\right)\gamma $$式中 $\frac{\partial S}{\partial V}$ 为每增加单位体积引起的表面积的增加,对于球形粒子,则有 所以$$ xxxxxxxxxx \begin{array}{l}{\displaystyle\frac{\partial S}{\partial V}=\frac{\mathrm{d}(4\pi r^{2})}{\mathrm{d}\left(\frac{4}{3}\pi r^{3}\right)}=\frac{2}{r}}\ {~}\ {\displaystyle\mu=\Omega(G_{V}+E_{s})+\frac{2\Omega\gamma}{r}}\end{array} $$显然，熔质原子在球形粒子中的化学位与粒子半径 $r$ 有关， $r$ 越小 $\cdot\mu$ 越高，这样的粒子越不稳定。 设在母相中析出半径为 $r_{1}$ 和 $r_{2}(r_{1}>r_{2}$ ）的两个球形 $\upbeta$ 粒子,彼此相邻，则二者化学位的差为 $$ xxxxxxxxxx \Delta\mu=\mu_{2}-\mu_{1}=2\Omega\gamma\left(\frac{1}{r_{2}}-\frac{1}{r_{1}}\right) $$这就是熔质原子从小颗粒向大颗粒扩散，进而造成颗粒粗化的驱动力。
脱熔分解与调幅（spinodal）分解在形成析出相时最主要的区别是什么？ | 两者在形成析出相时最主要的区别在于形核驱动力和新相的成分变化。脱熔转变时，形成新相要有较大的浓度起伏，新相与母相的成分比较有突变，因而产生界面能，这也就需要较大的形核驱动力以克服界面能，亦即需要较大的过冷度。而对 spinodal分解，没有形核过程，没有成分的突变，任意小的浓度起伏都能形成新相而长大。
分析固态相变的阻力。 | 固态相变时形核的阻力，来自新相晶核与基体间形成界面所增加的界面能 $E_{\gamma}$ ，以及体积应变能（即弹性能） $E_{\mathrm{e}}$ 。其中，界面能 $E_{\gamma}$ 包括两部分：一部分是在母相中形成新相界面时，由同类键、异类键的强度和数量变化引起的化学能，称为界面能中的化学项；另一部分是由界面原子不匹配（失配），原子间距发生应变引起的界面应变能，称为界面能中的几何项。应变能$E_{\mathrm{e}}$ 产生的原因是，在母相中产生新相时，由于两者的比体积不同，会引起体积应变，这种体积应变通常是通过新相与母相的弹性应变来调节，结果产生体积应变能。 从总体上说，随着新相晶核尺寸的增加及新相的生长， $(E_{\gamma}+E_{e})$ 会增加。当然 $,E_{\gamma},E_{\mathrm{e}}$ 也会通过新相的析出位置、颗粒形状、界面状态等,相互调整，以使 $(E_{\gamma}+E_{e})$ 为最小。 母相为液态时,不存在体积应变能问题;而且固相界面能比液-固的界面能要大得多。相比之下，固态相变的阻力大。
分析位错促进形核的主要原因。 | 如同在液相中一样，固相中的形核几乎总是非均匀的，这是由于固相中的非平衡缺陷（诸如非平衡空位、位错、晶界、层错、夹杂物等）提高了材料的自由能。如果晶核的产生结果使缺陷消失，就会释放出一定的自由能，因此减少了激活能势垒。 新相在位错处形核有三种情况：一是新相在位错线上形核，新相形成处，位错消失，释放的弹性应变能量使形核功降低而促进形核；二是位错不消失，而且依附在新相界面上，成为半共格界面中的位错部分，补偿了失配，因而降低了能量，使生成晶核时所消耗的能量减少而促进形核；三是当新相与母相成分不同时，由于溶质原子在位错线上偏聚（形成柯氏气团）有利于新相沉淀析出，也对形核起促进作用。
下式表示含 $n$ 个原子的晶胚形成时所引起系统自由能的变化。 $$ xxxxxxxxxx \Delta G=-\:b n\left(\Delta G_{V}-E_{\mathrm{s}}\right)+a n^{2/3}\gamma_{\upalpha/\upbeta} $$式中 $\Delta G_{V}$ 形成单位体积晶胚时的自由能变化；$\gamma_{\mathfrak{a}/\mathfrak{g}}$ 界面能；$E_{\mathrm{s}}$ 应变能；$a,b$ 系数，其数值由晶胚的形状决定。 试求晶胚为球形时， $a$ 和 $^{b}$ 的值。若 $\Delta G_{V},\gamma_{\scriptscriptstyle\alpha/\beta},E_{s}$ 均为常数，试导出球状晶核的形核功 $\Delta G^{*}$ 。 | 如果脱熔是在母相中各处同时发生，且随新相的形成母相成分发生连续变化，但其晶粒外形及位向均不改变，称之为连续脱熔。 与连续脱熔相反，当脱熔一旦发生，其周围一定范围内的固熔体立即由过饱和状态变成饱和状态，并与母相原始成分形成明显界面。在晶界形核后，以层片相间分布并向晶内生长。通过界面不但发生成分突变，且取向也发生了改变，这就是不连续脱熔。其主要差别在于扩散途径的长度。前者扩散场延伸到一个相当长的距离，而后者扩散距离只是片层间距的数量级（一般小于 $1~\mu\mathrm{m}$ 不连续脱熔有以下特征： （1）在析出物与基体界面上，成分是不连续的；析出物与基体间的界面都为大角度的非共格界面，说明晶体位向也是不连续的。（2）胞状析出物通常在基体 $({\alpha^{\prime}})$ 晶界上形核，而且总是向 $\alpha^{'}$ 相的相邻晶粒之一中长大。（3）胞状析出物长大时，熔质原子的分配是通过其在析出相与母相之间的界面扩散来实现的，扩散距离通常小于 $1~\mu\mathrm{m}$
连续脱熔和不连续脱熔有何区别？试述不连续脱熔的主要特征？ | 如果脱熔是在母相中各处同时发生，且随新相的形成母相成分发生连续变化，但其晶粒外形及位向均不改变，称之为连续脱熔。 与连续脱熔相反，当脱熔一旦发生，其周围一定范围内的固熔体立即由过饱和状态变成饱和状态，并与母相原始成分形成明显界面。在晶界形核后，以层片相间分布并向晶内生长。通过界面不但发生成分突变，且取向也发生了改变，这就是不连续脱熔。其主要差别在于扩散途径的长度。前者扩散场延伸到一个相当长的距离，而后者扩散距离只是片层间距的数量级（一般小于 $1~\mu\mathrm{m}$ 不连续脱熔有以下特征： （1）在析出物与基体界面上，成分是不连续的；析出物与基体间的界面都为大角度的非共格界面，说明晶体位向也是不连续的。（2）胞状析出物通常在基体 $({\alpha^{\prime}})$ 晶界上形核，而且总是向 $\alpha^{'}$ 相的相邻晶粒之一中长大。（3）胞状析出物长大时，熔质原子的分配是通过其在析出相与母相之间的界面扩散来实现的，扩散距离通常小于 $1~\mu\mathrm{m}$
试述Al-Cu合金的脱熔系列及可能出现的脱熔相的基本特征。为什么脱熔过程会出现过渡相？时效的实质是什么？ | Al-Cu合金的脱溶系列有： GP区 $\mathbf{\mu}\rightarrow\boldsymbol{\theta}^{\prime\prime}$ 过渡相 $\mathbf{\Sigma}\to{\{\theta^{\prime}$ 过渡相 $\rightarrow\theta$ 相(平衡相) 脱熔相的基本特征： $G P$ 区为圆盘状,其厚度为 $0.3\sim0.6\mathrm{nm}$ 直径约为 $8\mathrm{nm}$ ,在母相的 $\left\{100\right\}$ 面上形成。点阵与基体 $\upalpha$ 相同(fcc),并与 $\alpha$ 相完全共格。 $\theta^{\prime\prime}$ 过渡相呈圆片状,其厚度为 $2\textrm{n m}$ ,直径为 $30\sim40~\mathrm{nm}$ ，在母相的 $\left\{100\right\}$ 面上形成。具有正方点阵，点阵常数为 $a=b=0.404\mathrm{~n~m~},c\approx0.78\mathrm{~n~m~}$ ，与基体完全共格，但在 $\mathcal{Z}$ 轴方向因点阵常数不同而产生约 $4\%$ 的错配，故在 $\theta^{\prime\prime}$ 附近形成一个弹性共格应变场。 $\theta^{\prime}$ 过渡相也在基体的 $\left\{100\right\}$ 面上形成，具有正方结构，点阵常数 $a=b=0.404\mathrm{~n~m~},c=$ $0.58\mathrm{nm}$ ，其名义成分为 $\mathrm{CuAl}_{2}$ 。由于在 $\mathcal{Z}$ 轴方向错配量太大，所以只能与基体保持局部 共格。 0相具有正方结构，点阵常数 $a=b=0.607\mathrm{~n~m~},c=0.487\mathrm{~n~m~}$ ，这种平衡沉淀相与基体完全失去共格。 时效的实质，就是从过饱和固熔体分离出一个新相的过程，通常这个过程是由温度变化引起的。时效以后的组织中含有基体和沉淀物，基体与母相的晶体结构相同，但成分及点阵常数不同；而沉淀物则可以具有与母相不同的晶体结构和成分。由于沉淀物的性质、大小、形状及在显微组织中的分布不同，合金的性能可以有很大的变化。
若固态相变中新相以球状颗粒从母相中析出，设单位体积自由能的变化为$10^{8}\mathrm{~J~}\cdot\mathrm{~m~}^{-3}$ ，比表面能为 $1~\mathrm{J}\cdot\mathrm{m}^{-2}$ ,应变能忽略不计，试求表面能为体积自由能的 $1\%$ 时的新相颗粒直径。 | 直径 $2r=6\times10^{-6}\mathrm{~m~}$ 。
试述无扩散型相变有何特点。 | 无扩散型相变具有如下特点： （1）存在由于均匀切变引起的形状改变，使晶体发生外形变化。 （2）由于相变过程无扩散，新相与母相的化学成分相同。 （3）母相与新相之间有一定的晶体学位向关系。 （4）相界面移动速度极快，可接近声速。
含碳质量分数 ${w_{\mathrm{{c}}}}=0.003$ 及 ${w_{\mathrm{{C}}}}\mathrm{{=}}0.012$ 的 $\varphi5\mathrm{mm}$ 碳钢试样,都经过 $860^{\circ}\mathrm{C}$ 加热淬火，试说明淬火后所得到的组织形态、精细结构及成分。若将两种钢在 $860^{\circ}\mathrm{C}$ 加热淬火后，将试样进行回火，则回火过程中组织结构会如何变化？ | 13. $860^{\circ}\mathrm{C}$ 加热，两种钢均在单相区（见 $\mathrm{Fe}\mathrm{~-~}\mathrm{Fe}_{3}\mathrm{C}$ 相图），淬火后均为M体。 ${w_{\mathrm{C}}=0.012}$ 的碳钢中有一定量的残余奥氏体。 ${w_{\mathrm{{C}}}}=0.003$ 的碳钢，其马氏体成分为 ${w_{\mathrm{{C}}}}=0.003$ ，形态为板条状，精细结构为位错。${w_{\mathrm{{C}}}}=0.012$ 的碳钢，其马氏体成分为 ${w_{\mathrm{{c}}}}=0.012$ ，形态为针状，精细结构为李晶。 ${w_{\mathrm{C}}=0.003}$ 的碳钢，在 $200^{\circ}\mathrm{C}$ 以下回火时，组织形态变化较小，硬度变化也不大。但碳原子向位错线附近偏聚倾向增大。当回火温度高于 $250^{\circ}\mathrm{C}$ 时，渗碳体在板条间或沿位错线析出，使强度、塑性降低；当回火温度达 $300\sim400^{\circ}C$ 时，析出片状或条状渗碳体，硬度、强度显著降低，塑性开始增高，当 $400\sim700^{\circ}C$ 回火时，发生碳化物的聚集、长大和球化及 $\upalpha$ 相的回复、再结晶。此时，硬度、强度逐渐降低，塑性逐渐增高。 ${w_{\mathrm{{c}}}}\mathrm{{=}}0.012$ 的碳钢，低于 $100^{\circ}\mathrm{C}$ 回火时，碳原子形成富碳区； $100\sim200^{\circ}\mathrm{C}$ 回火时，析出大量细小碳化物，因此，硬度稍有提高； $200\sim300^{\circ}\mathrm{C}$ 回火时，残留奥氏体转变为回火马氏体（或贝氏体）使硬度升高，但同时，马氏体的硬度降低，因此，总体上硬度变化不大；高于 $300^{\circ}\mathrm{C}$ 回火时，碳化物继续析出，随后便是碳化物长大及球化，而 $\upalpha$ 相发生回复、再结晶，使硬度降低，韧性增高。
请推导玻璃纤维复合材料（它们是沿纵向排列的玻璃纤维和作为黏结纤维的聚脂树脂所构成）钓鱼杆纵向的弹性模量之混合法则。 | 推导假定此两种组分的材料具有相同的泊松比，而横向应变忽略不计。在纵向载荷中，这两种组分的应变必定相等，即$$ xxxxxxxxxx {\varepsilon}_{\mathfrak{g}1}={\varepsilon}_{\mathfrak{m}}={\varepsilon}_{\mathfrak{p}\mathfrak{r}} $$ $$ xxxxxxxxxx {\frac{F/f_{\mathrm{^{gl}}}}{E_{\mathrm{gl}}}}={\frac{F/A}{E_{\mathrm{m}}}}={\frac{F/f_{\mathrm{pr}}}{E_{\mathrm{pr}}}} $$其中 $E_{\mathrm{m}}$ 为混合物的弹性模量； $_{\mathrm{g1}}$ 为玻璃纤维;pr为树脂纤维 $;A$ 为总截面积(可看做1)， $f$ 为不同材料截面积（或体积）分数。则有 $$ xxxxxxxxxx \begin{array}{c}{F_{\mathrm{g1}}=\frac{f_{\mathrm{g1}}E_{\mathrm{g1}}F}{E_{\mathrm{m}}}}\ {F_{\mathrm{pr}}=\frac{f_{\mathrm{pr}}E_{\mathrm{pr}}F}{E_{\mathrm{m}}}}\end{array} $$因为 $F=F_{\mathrm{gl}}+F_{\mathrm{pr}}$ ，所以 $$ xxxxxxxxxx F=\frac{(f_{\mathrm{gl}}E_{\mathrm{gl}}+f_{\mathrm{pr}}+E_{\mathrm{pr}})F}{E_{\mathrm{m}}} $$ $$ xxxxxxxxxx E_{\mathrm{m}}=f_{\mathrm{g1}}E_{\mathrm{g1}}+f_{\mathrm{pr}}E_{\mathrm{pr}} $$
一直径为 $0.89\mathrm{mm}$ 的钢丝,其 $\sigma_{\mathrm{ss}}=980~\mathrm{MPa},\sigma_{\mathrm{sb}}=1~130~\mathrm{MPa}$ 另有一铝合金，其$\sigma_{\mathrm{as}}=255~\mathrm{MPa}$ ， $\sigma_{\mathrm{ab}}=400~\mathrm{MPa}$ 。已知它们的密度分别为 $\rho_{s}=7.85~\mathrm{g}/\mathrm{cm}^{3}$ ， $\rho_{\mathrm{a}}=2.7~\mathrm{g}/\mathrm{cm}^{3}$ 。 （1）如果铝线要承受 $40~\mathrm{kg}$ 的载荷且和钢丝具有相同的弹性变形，则此铝线要比钢丝重或轻多少（以百分比表示）？ （2）如果铝线要承受相同的最大载荷而不变形，则比钢丝重或轻多少（以百分比表示）？ （3）如果不破裂时又如何？ | 已知钢的 $\sigma_{\mathrm{ss}}{=}980~\mathrm{MPa}$ ， $\sigma_{\mathrm{ss}}=1130\mathrm{MPa}$ ， $E_{\mathrm{ss}}{=}205~000~\mathrm{MPa}$ ；铝的 $\sigma_{\mathrm{as}}=255~\mathrm{MPa}$ ，$\sigma_{\mathrm{ab}}=400~{\mathrm{MPa}},E_{\mathrm{as}}=70~000~{\mathrm{MPa}},40~{\mathrm{kg}}=392~{\mathrm{N}},$ $$ xxxxxxxxxx \sigma_{\mathrm{s}}=\frac{\phi}{A_{\mathrm{s}}}=\frac{392}{A_{\mathrm{ss}}},\quad\sigma_{\mathrm{a}}=\frac{392}{A_{\mathrm{a}}} $$ $$ xxxxxxxxxx \frac{\sigma_{\mathrm{s}}}{E_{\mathrm{s}}}=\frac{\sigma_{\mathrm{a}}}{E_{\mathrm{a}}} $$则 $$ xxxxxxxxxx \frac{392}{205\mathrm{~}A_{\mathrm{s}}}=\frac{392}{70\mathrm{~}A_{\mathrm{a}}} $$所以$$ xxxxxxxxxx A_{\mathrm{a}}=2.93~A_{\mathrm{s}} $$ $$ xxxxxxxxxx {\frac{m_{\mathrm{a}}}{m_{\mathrm{s}}}}={\frac{A_{\mathrm{a}}\rho_{\mathrm{a}}}{A_{\mathrm{s}}\rho_{\mathrm{s}}}}={\frac{2.93\times2.7}{1\times7.85}}=1.008 $$ $$ xxxxxxxxxx 1.008-1=0.008=0.8\% $$此铝线要比钢丝重 $0.8\%$ 。$$ xxxxxxxxxx \sigma_{\mathrm{ss}}=\frac{\phi_{\mathrm{max}}}{A_{\mathrm{s}}}=980,\quad\sigma_{\mathrm{as}}=\frac{\phi_{\mathrm{max}}}{A_{\mathrm{a}}}=255 $$由以上两式知 $$ xxxxxxxxxx {\frac{A_{\mathrm{s}}}{A_{\mathrm{a}}}}={\frac{255}{980}} $$ $$ xxxxxxxxxx A_{\mathrm{a}}=3.84A_{\mathrm{s}} $$ $$ xxxxxxxxxx \frac{m_{\mathrm{a}}}{m_{\mathrm{s}}}{=}\frac{3.84\times2.7}{1\times7.85}{=}1.32 $$ $$ xxxxxxxxxx 1.32-1=0.32=32\% $$此铝线要比钢丝重 $32\%$ 。 $$ xxxxxxxxxx \sigma_{\mathrm{sb}}=\frac{\dot{p}_{\mathrm{max}}}{A_{\mathrm{s}}}=1~130,\quad\sigma_{\mathrm{ab}}=\frac{\dot{p}_{\mathrm{max}}}{A_{\mathrm{a}}}=400 $$由以上两式知 $$ xxxxxxxxxx {\frac{A_{\mathrm{s}}}{A_{\mathrm{a}}}}={\frac{400}{1130}} $$ $$ xxxxxxxxxx A_{\mathrm{a}}=2.825A_{\mathrm{s}} $$ $$ xxxxxxxxxx \frac{m_{\mathrm{a}}}{m_{\mathrm{s}}}=\frac{2.825\times2.7}{1\times7.85}=0.97 $$ 故$$ xxxxxxxxxx 0.97-1=-3\% $$即铝线要比钢丝轻 $3\%$ 。
有一钢丝(直径为 $1~\mathrm{mm}$ ）包覆着一层铜（总直径为 $2~\mathrm{mm}$ ），请问此复合材料的热膨胀系数为多少。已知钢的弹性模量 $E_{\mathrm{st}}{=}205~\mathrm{GPa}$ ,铜的弹性模量为 $E_{\mathrm{{cu}}}{=}110~\mathrm{GPa}$ ；它们的膨胀系数分别为 $\alpha_{\mathrm{st}}=1.1\times10^{-6}/\mathsf{\Pi}^{\circ}\mathsf{C},\alpha_{\mathrm{Cu}}=17\times10^{-6}/\mathsf{\Pi}^{\circ}\mathsf{C}$ 。 | 在无荷重的情况下,此复合材料中 $(\Delta l/L)_{\mathrm{st}}=(\Delta l/L)_{\mathrm{cu}}$ ，且受力 $F_{\mathrm{{Cu}}}=-F_{\mathrm{{st}}}$ 。若 $\Delta t=$ $1^{\circ}\mathrm{C}$ ，则有 $$ $$ xxxxxxxxxx A_{\mathrm{Cu}}=\pi(\frac{d}{2})^{2}=(\pi/4)(0.002\mathrm{m})^{2}-0.8\times10^{-6}\mathrm{m}^{2}=2.4\times10^{-6}\mathrm{m}^{2} $$ $$ xxxxxxxxxx (\Delta l/L)_{\mathrm{st}}=(\Delta l/L)_{\mathrm{cu}} $$ $$ xxxxxxxxxx \begin{array}{r}{\left[\alpha\Delta t+(F/A)/E\right]_{\ast}=\left[\alpha\Delta t+(F/A)/E\right]_{\mathrm{cu}}}\end{array} $$ $$ xxxxxxxxxx 1\times10^{-6})\times1+{\frac{F_{\mathrm{st}}/(0.8\times10^{-6}{\mathrm{m}}^{2})}{205\times10^{9}{\mathrm{N/m}}^{2}}}=(17\times10^{-6})\times1+{\frac{-F_{\mathrm{st}}/(2.4\times10^{-6}{\mathrm{m}}^{2})}{110\times10^{9}{\mathrm{N/m}}^{2}}} $$当 $\Delta t=1~^{\circ}C$ 时，则有$$ xxxxxxxxxx (\Delta l/L)_{\mathrm{cu}}=(17\times10^{-6}/^{9}\mathbb{C}\times1^{9}\mathbb{C})+\frac{=0.61~\mathrm{N}/(2.4\times10^{-6}~\mathrm{m}^{2})}{110\times10^{9}~\mathrm{N/m}^{2}}=15\times10^{-6} $$即复合材料的热膨胀系数为 $$ xxxxxxxxxx \overline{{\alpha}}=15\times10^{-6}/^{\circ}\mathrm{C} $$ xxxxxxxxxx A_{\mathrm{st}}=\pi(\frac{d}{2})^{2}=(\pi/4)(0.001~\mathrm{m})^{2}=0.8\times10^{-6}~\mathrm{m}^{2} $$
参考上题中的复合材料。已知钢的屈服强度为 $280~\mathrm{MPa}$ ，铜的屈服强度为 $140\mathrm{MPa}$ （1）如果该复合材料受到拉力，请问何种金属先行屈服？ （2）在不发生塑性变形的情况下，该复合材料能承受的最大拉伸负荷为多少？ （3）该复合材料的弹性模量为多少？ | 由上题知 $$ $$ xxxxxxxxxx E_{\mathrm{st}}=205~\mathrm{GPa},\quad E_{\mathrm{cu}}=110~\mathrm{GPa} $$两种金属的弹性应变 $\varepsilon$ 必定相当，即$$ xxxxxxxxxx (\sigma/E)_{\mathrm{st}}=\varepsilon_{\mathrm{st}}=\varepsilon_{\mathrm{Cu}}=(\sigma/E)_{\mathrm{Cu}} $$ $$ xxxxxxxxxx \sigma_{\mathrm{st}}=\sigma_{\mathrm{Cu}}\left(205~000~\mathrm{MPa}\right)/(110~000~\mathrm{MPa})=1.86\sigma_{\mathrm{Cu}} $$（1）由于应力之比为1.86，故当钢受应力为 $140\mathrm{MPa}$ 时，铜受应力也为 $140\mathrm{MPa}$ ，因此，铜将先行屈服。 （2）最大拉伸力为 $$ xxxxxxxxxx F_{\perp}=F_{\mathrm{cu}}+F_{\mathrm{st}}=(140\times10^{6}~\mathrm{N/m^{2}})\times(2.4\times10^{4}\mathrm{s}~\mathrm{m^{2}})+(260\times10^{6}~\mathrm{N/m^{2}})\times $$ $$ xxxxxxxxxx (0.8\times10^{-6}~\mathrm{m}^{2})=540~\mathrm{N} $$ $$ xxxxxxxxxx E=(\varphi E)_{\mathrm{st}}+(\varphi E)_{\mathrm{cu}}=0.25\times(205000\mathrm{MPa})+0.75\times(110000\mathrm{MPa})=130000000(c m^{3}) $$ xxxxxxxxxx A_{\mathrm{st}}=0.8\times10^{-6}~\mathrm{m}^{2},\quad A_{\mathrm{Cu}}=2.4\times10^{-6}~\mathrm{m}^{2} $$
某仓库存放有 $\mathrm{Al}_{2}\mathrm{O}_{3}$ 短纤维和β-SiC晶须，厂里决定生产铝基复合材料，作为一个工程师如何解决这个问题。已知β-SiC晶须直径为 $0.5\mu\mathrm{m}$ ，长度 $70\mu\mathrm{m}$ ，密度 $3.85~\mathrm{g}/\mathrm{cm}^{3}$ ，抗拉强度为 $70000\mathrm{MPa}$ ，弹性模量大于 $6~000~\mathrm{GPa};\mathrm{Al}_{2}\mathrm{O}_{3}$ 短纤维长 $4~\mathrm{mm}$ ，直径为 $10\mu\mathrm{m}$ ，密度为 $3.05~\mathrm{g/cm}^{3}$ ，抗拉强度为 $2~275~\mathrm{MPa}$ ，弹性模量为 $224~\mathrm{GPa}$ 。基体为2024-0铝合金，屈服强度为 $76~\mathrm{MPa}$ ，抗拉强度为 $186~\mathrm{MPa}$ 。 | 液态铝对β-SiC 的润湿性高于 $\mathrm{Al}_{2}\mathrm{O}_{3}$ ,从润湿性角度应选前者。计算临界长度，则有$$ 对 $\upbeta-\mathrm{SiC}$ ，则有 $$ xxxxxxxxxx L_{\mathrm{c}}=\frac{0.5\times10^{-6}\times70000}{2\times38}=460.5\times10^{-6}\mathrm{m}=460.5\mu\mathrm{m}>L $$对 $\mathrm{Al}_{2}\mathrm{O}_{3}$ ，则有$$ xxxxxxxxxx L_{\mathrm{c}}={\frac{10\times10^{-6}\times2~275}{2\times38}}=299.3\times10^{-6}~\mathrm{m}=299.3~\mu\mathrm{m}<L $$ $\sigma_{\mathrm{m}}^{*}$ 未知，可近似用屈服强度代替，设纤维应力呈线性关系，则有 对β-SiC,由于 $L_{\mathrm{c}}$ 大于 $L$ ，则有 $$ xxxxxxxxxx \bar{\sigma}_{\mathrm{f}}=\frac{\tau_{\mathrm{y}}L}{d_{\mathrm{f}}}=\frac{\sigma_{\mathrm{y}}L}{2d_{\mathrm{f}}}=\frac{76\times70\times10^{-6}}{2\times0.5\times10^{-6}}=5320\mathrm{MPa} $$ $$ xxxxxxxxxx \varphi_{\mathrm{{trSiC}}}={\frac{186-76}{5320-76}}=0.021 $$对 $\mathrm{Al}_{2}\mathrm{O}_{3}$ ，由于 $L$ 大于 $L_{\textrm{c}}$ ，则有 $$ xxxxxxxxxx \tau_{\mathrm{f}}=(1-{\frac{L_{\mathrm{c}}}{2L}})\sigma_{\mathrm{fa}}=(1-299,3\times10^{-6}/2\times4000\times10^{-6})\times2~275=2~190~\mathrm{MPa} $$ $$ xxxxxxxxxx \varphi_{\mathrm{\scriptscriptstyle{krAl}}_{2}\mathrm{O}_{3}}=\frac{186-76}{2190-76}=0.052 $$以 $\varphi_{\mathrm{f}}$ 为0.1计,两者均大于临界体积分数,并设置成为定向短纤维复合材料，预计其强度为$$ xxxxxxxxxx \sigma_{\mathrm{Lu}}=\bar{\sigma}_{\mathrm{f}}\varphi_{\mathrm{f}}+\sigma^{\ast}\varphi_{\mathrm{m}} $$ $\sigma^{*}$ 未知，可近似用屈服强度代替，于是 $$ xxxxxxxxxx \sigma_{\mathrm{LuSiC}}=5~320\times0.1+186\times0.9=700~{\mathrm{MPa}} $$ $$ xxxxxxxxxx \sigma_{\mathrm{LuAl}_{2}\mathrm{O}_{3}}=2~190\times0.1+186\times0.9=386~\mathrm{MPa} $$ xxxxxxxxxx L_{\mathrm{c}}=\frac{d_{\mathrm{1}}\sigma_{\mathrm{fu}}}{2\tau_{\mathrm{y}}} $$
随机定向排列短纤维复合材料中， $\frac{L_{\mathrm{c}}}{L}$ 的值与复合材料断口上的拔出纤维数和断裂纤维数有何联系，请予以说明。 | 如果纤维强度分散性不大时，就单独一根理想的伸直短纤维来说，断裂发生在任意部位的概率都是相等的。在复合材料中与这根纤维具有同一长度的一段复合材料，断口发生在任意部位的概率也是相等的。断口发生在距纤维末端距离小于 $L_{\mathrm{c}}/2$ 的概率应为 $L_{\mathrm{c}}/L(L$ 为纤维长度）。当断口距纤维末端距离小于 $L_{\mathrm{c}}/2$ 时，纤维不会断裂，只能从基体中拔出。对任意纤维来讲，这种概率都是相同的。因此， $L_{\mathrm{c}}/L$ 表示短纤维复合材料断口上纤维拔出的概率，$1-L_{\mathrm{c}}/L$ 表示断口上纤维断裂的概率，亦即断裂根数为断口上总根数乘以 $(1-L_{\mathrm{c}}/L)$
某接触器件是用银-钨复合材料制成的，其生产过程是首先制成多孔的钨粉末冶金坯料，然后将纯银渗人到孔洞中去。在渗银之前，钨压坏的密度为 $14.5~\mathrm{g}/\mathrm{cm}^{3}$ 。试计算孔洞的体积分数及渗银之后坏料中银的质量分数。已知纯钨及纯银的密度分别为 $19.3~\mathrm{g}/\mathrm{cm}^{3}$ 及10 $.49~\mathrm{g}/\mathrm{cm}^{3}$ 。假定钨坯很薄并全为开空孔。 | 由孔洞密度 $\rho_{\mathrm{\mathcal{R}}}$ 显然为零。 $$ xxxxxxxxxx \rho_{\mathrm{c}}=\varphi_{\mathrm{w}}\rho_{\mathrm{w}}+\varphi_{\uparrow\downarrow}\rho_{\uparrow\downarrow} $$于是$$ xxxxxxxxxx \varphi_{\mathrm{{fl}}}=1-\varphi_{\mathrm{{w}}}=1-\frac{\rho_{\mathrm{{c}}}}{\rho_{\mathrm{{w}}}}=1-\frac{14.5}{19.3}=0.25 $$银渗人后的质量分数为$$ xxxxxxxxxx w_{\mathrm{Ag}}={\frac{0.25\times10.49}{0.25\times10.49+0.75\times19.3}}=15.4\% $$
已知某硬质合金含WC，TiC，TaC及Co，其质量分数依次为0.25，0.15，0.05，0.05。其密度依次为 $15.77\mathrm{g/cm^{3}},4.94\mathrm{g/cm^{3}},14.5\mathrm{g/cm^{3}},8.9\mathrm{g/cm^{3}}$ 。试计算该复合材料的密度。 | 由 $\rho_{\mathrm{c}}=\rho_{\mathrm{wc}}\varphi_{\mathrm{wc}}+\rho_{\mathrm{Tic}}\varphi_{\mathrm{Tic}}+\rho_{\mathrm{Tac}}\varphi_{\mathrm{TaC}}+\rho_{\mathrm{co}}\varphi_{\mathrm{co}}$ 即可算出。 把质量分数转化为体积分数，即$$ $$ xxxxxxxxxx \begin{array}{l}{\displaystyle{\varphi_{\mathrm{\tiny~\mathrm{{TC}}}}=\frac{\frac{15}{4.94}}{8.70}=0.349}}\ {~}\ {\displaystyle{\varphi_{\mathrm{\tiny~\mathrm{{Tac}}}}=\frac{\frac{5}{14.5}}{8.70}=0.040}}\ {~}\ {\displaystyle{\varphi_{\mathrm{\tiny~{co}}}=\frac{\frac{5}{8.90}}{8.70}=0.064}}\end{array} $$ $$ xxxxxxxxxx \rho\mathrm{c}=\sum\rho_{i}\varphi_{i}=11.5~\mathrm{g/cm}^{3} $$ xxxxxxxxxx \varphi\mathrm{wc}={\frac{\frac{25}{15.77}}{{\frac{25}{15.77}}+{\frac{15}{4.94}}+{\frac{5}{14.5}}+{\frac{5}{8.9}}}}={\frac{4.76}{8.70}}=0.547 $$
在玻璃纤维增强尼龙复合材料中， $E$ 玻璃纤维体积分数为0.3。 $E$ 玻璃和尼龙的弹性模量分别为 $72.4~\mathrm{GPa}$ 和 $2,76~\mathrm{GPa}$ ，求纤维承载占复合材料承载的分数。 | 若界面结合良好，则复合材料受力后的应变应与基体和纤维应变相等，即$$ xxxxxxxxxx \varepsilon_{\mathrm{c}}={\frac{\sigma_{\mathrm{c}}}{E_{\mathrm{c}}}}=\varepsilon_{\mathrm{m}}={\frac{\sigma_{\mathrm{m}}}{E_{\mathrm{m}}}}=\varepsilon_{\mathrm{f}}={\frac{\sigma_{\mathrm{f}}}{E_{\mathrm{f}}}} $$ 于是$$ xxxxxxxxxx \frac{\sigma_{\mathrm{f}}}{\sigma_{\mathrm{m}}}=\frac{E_{\mathrm{f}}}{E_{\mathrm{m}}}=\varepsilon_{\mathrm{f}}=\frac{72.4~\mathrm{GPa}}{2.76~\mathrm{GPa}}=26.25\ $$纤维承载所占分数为$$ xxxxxxxxxx \varphi=\frac{\sigma_{\mathrm{f}}}{\sigma_{\mathrm{f}}+\sigma_{\mathrm{m}}}=\frac{1}{1+\frac{\sigma_{\mathrm{m}}}{\sigma_{\mathrm{f}}}}=\frac{1}{1+\frac{1}{26.25}}=0.96 $$
短纤维复合材料各参数： $\varphi_{\mathrm{f}}=0,4$ $0.4,d_{\mathrm{t}}=25\mu\mathrm{m},\sigma_{\mathrm{{\scriptscriptstyleM}}}=2500\mathrm{MPa},$ $\sigma_{\mathfrak{m u}}=275~\mathrm{MPa}$ ，纤维和基体界面结合剪切强度 $200\mathrm{MPa}$ 。设纤维两端纤维应力呈线性变化，试近似估算纤维长度为 $1~\mathrm{mm}$ 时的随机定向排列短纤维复合材料的强度。 | 由于纤维断裂应变和基体应力应变曲线未给出,难于求出 $\sigma_{\mathrm{m}}^{*}$ ，用 $\sigma_{\mathrm{mu}}$ 近似代替 $\sigma_{\mathrm{m}}^{*}$ ’可用 $200\mathrm{MPa}$ 近似代替 $\tau_{y}$ 。先求 $L_{\mathrm{c}}$ ：$$ $$ xxxxxxxxxx \sigma_{\mathrm{cu}}=\Big(1-\frac{L_{\mathrm{c}}}{2L}\Big)\sigma_{\mathrm{fu}}\varphi_{\mathrm{f}}+\sigma_{\mathrm{m}}^{*}(1-\varphi_{\mathrm{f}})= $$ $$ xxxxxxxxxx \left(1-\frac{156.25\times10^{-6}\mathrm{m}}{2\times1.0\times10^{-3}\mathrm{m}}\right)\times2~500~\mathrm{MPa}\times0.4+275~\mathrm{MPa}\times0.6=1~087~\mathrm{MPa} $$ 随机定向排列短纤维复合材料的强度大约为 $\mathrm{~1~}087\mathrm{~MPa}$ xxxxxxxxxx L_{\mathrm{{c}}}={\frac{d_{\mathrm{{t}}}\sigma_{\mathrm{{fu}}}}{2\tau_{\mathrm{{y}}}}}\approx{\frac{25\times10^{-6}~{\mathrm{m}}\times2~500~{\mathrm{MPa}}}{2\times200~{\mathrm{MPa}}}}=156.25\times10^{-6}~{\mathrm{m}} $$
增强体、基体和界面在复合材料中各起什么作用？ | 基体主要用于固定和黏附增强体，并将所受的载荷通过界面传递到增强体上，当然自身也承受少量载荷。基体是能起到类似隔膜的作用，将增强体分隔开来，当有的增强体发生损伤和断裂时，裂纹不致从一个增强体传播到另一个增强体。在复合材料的加工和使用中，基体还能保护增强体免受环境的化学作用和物理损伤等。从增强体在结构复合材料中主要承担载荷角度看，通常要求增强体具有高强度和高模量，增强体的体积分数，与基体的结合性能对复合材料的性能起着很大的影响。增强体、基体和界面共同作用，可以改变复合材料的韧性、抗疲劳性能、抗蠕变性能、抗冲击性能及其他性能。界面能起到协调基体和增强体变形的作用，通过界面可将基体的应力传递到增强体上，基体和增强体通过界面发生结合，但结合力的大小要适当，既不能过大，也不能太小，结合力过大会使复合材料韧性下降，结合力过小，起不到传递应力的作用，容易在界面处开裂。
比较弥散增强、粒子（颗粒）增强和纤维增强的作用和机理。 | 弥散增强：主要针对金属基体，加人硬质颗粒如 $\mathrm{Al}_{2}\mathrm{O}_{3}$ ，TiC，SiC等，其粒径为 $0.01\sim$ $0.1\mu\mathrm{m}$ 左右。这些弥散于金属或合金中的颗粒，可以有效的阻止位错的运动，起到显著的强化作用，但基体仍是承受载荷的主体。 粒子增强：在基体中加人直径为 $1\sim50~\mu\mathrm{m}$ 的硬质颗粒，粒子可承担部分载荷，但基体承担主要载荷。微粒以机械约束的方式限制基体变形。粒径适当搭配并均匀分布，从而起到有效的强化。 纤维增强： $\textcircled{1}$ 连续纤维增强可用混合定则来解释，载荷和模量主要由纤维起作用。由于纤维强度和模量远高于基体，并大于纤维临界体积分数，故起到增强作用，界面结合要适中。$\textcircled{2}$ 短纤维和晶须增强复合材料中纤维长度应大于临界长度，或长径比应大于临界值。纤维是强度和模量的主要贡献者，由于纤维强度和模量远高于基体，界面结合要适中。
简述复合材料中的尺寸效应。 | （1）从复合材料结构单元和尺度上讲，把增强颗粒尺度为 $1\sim50~\mu\mathrm{m}$ 的叫颗粒增强复合材料，把 $0.01\sim0.1~\mu\mathrm{m}$ 尺度增强叫弥散强化复合材料，而把亚微米至纳米级叫精细复合材料，其强化原理各不相同。 （2）纤维破坏概率 $F(\sigma)=1-\exp(-\alpha\ l\sigma^{\beta})$ 和纤维平均强度 $\bar{\sigma}=(\alpha l)^{-\frac{1}{\beta}}{\cal{T}}(1+\frac{1}{\beta})$ 都与纤维的长度l有关。纤维增强的复合材料的性能不仅与纤维的长度有关,与纤维的长径比 $\frac{l}{d}$ 也有关，还与复合材料板的厚度有关。这些都是复合材料尺寸效应的体现。 （3）复合材料试样越大，含缺陷概率越高，强度越低。
比较连续纤维和短纤维增强复合材料的临界体积分数，说明临界体积分数的意义。 | 比较连续纤维和短纤维增强复合材料的临界体积分数，说明临界体积分数的意义 连续纤维：$$ xxxxxxxxxx \varphi_{\mathrm{{Cr}}}=\frac{\sigma_{\mathrm{{mu}}}-\sigma_{\mathrm{{m}}}^{*}}{\sigma_{\mathrm{{fu}}}-\sigma_{\mathrm{{m}}}} $$式中 $\sigma_{\mathrm{mu}},\sigma_{\mathrm{fu}}$ 基体、纤维的抗拉强度； $\sigma_{m}^{*}$ 纤维达到断裂应变时基体所承受的应力。 短纤维：$$ xxxxxxxxxx \varphi_{\mathrm{cr}}=\frac{\sigma_{\mathrm{mu}}-\sigma_{\mathrm{m}}^{*}}{\sigma_{\mathrm{f}}-\sigma_{\mathrm{m}}^{*}} $$ 式中 $\bar{\sigma}_{\mathrm{f}}$ 纤维平均应力。 由于 $\bar{\sigma}_{\mathrm{f}}$ 小于 $\sigma_{\mathrm{fu}}$ ，故短纤维临界体积分数大于连续纤维临界体积分数。 临界体积分数的意义：纤维体积分数大于临界体积分数时，复合材料强度高于基体强度。纤维体积分数小于临界体积分数时，复合材料强度小于基体强度，起不到增强作用。
说明 $L<L_{\mathrm{c}}$ 的短纤维复合材料，为什么无论施加多大载荷，复合材料中的纤维都不会断裂。 | 按照短纤维复合材料中的剪滞理论,纤维中的最大应力为 $(\sigma_{\mathrm{f}})_{\mathrm{max}}=\frac{\sigma_{\mathrm{s}}L}{r_{\mathrm{f}}}$ ,亦即纤维中的最大应力和纤维长度 $l$ 成线性关系。 $L_{\mathrm{c}}$ 对应与纤维中最大应力 $(\sigma_{\mathrm{f}})_{\mathrm{max}}$ 等于纤维断裂应力 $\sigma_{\mathrm{fu}}$ 。所以当 $L<L_{\mathrm{c}}$ 时，纤维中最大应力低于纤维断裂应力。无论施加多么大的载荷，纤维也不会断裂。
对复合有何要求，是否任意两种材料复合后都能制成复合材料？ | （1）要形成复合材料，两种材料必须在界面上建立一定的结合力，界面结合力大致可分 为物理结合力和化学结合力。 （2）遵循协同效应思想，即两种或多种因子组合作用效果大于两种或多种因子单独作用效果之和，并力求获得正混杂效应。 （3）熔解和浸润结合时，基体能润湿增强体，相互之间发生扩散和熔解形成结合；反应结合时，基体与增强体应能反应生成有利的界面生成物，其厚度须控制在临界厚度以下。 （4）如果形成结构复合材料，所选择的增强体力学性能（强度、模量）一定要大大高于基体。如形成功能复合材料，应该利用有利的复合效应，例如协同效应。
导出 $\varphi_{\mathrm{min}}$ 的关系表达式(包括连续纤维和随机定向排列短纤维复合材料)。 | 对连续纤维增强，由 $$ xxxxxxxxxx \sigma_{\mathrm{Lu}}=\sigma_{\mathrm{fu}}\varphi_{\mathrm{f}}+\sigma_{\mathrm{m}}^{*}(1-\varphi_{\mathrm{f}})=\sigma_{\mathrm{mu}}(1-\varphi_{\mathrm{f}}) $$可得$$ xxxxxxxxxx \varphi_{\mathrm{{min}}}=\varphi_{\mathrm{{f}}}=\frac{\sigma_{\mathrm{{mu}}}-\sigma_{\mathrm{{m}}}^{*}}{\sigma_{\mathrm{{fu}}}+\sigma_{\mathrm{{mu}}}-\sigma_{\mathrm{{m}}}^{*}} $$对随机定向排列短纤维，由 $$ xxxxxxxxxx \sigma_{\mathrm{Lu}}=\sigma_{\mathrm{fu}}\bigg[1-\frac{L_{\mathrm{c}}}{2L}\bigg]\varphi_{\mathrm{f}}+\sigma_{\mathrm{m}}^{*}(1-\varphi_{\mathrm{f}})=\sigma_{\mathrm{mu}}(1-\varphi_{\mathrm{f}}) $$得到$$ xxxxxxxxxx \varphi_{\mathrm{{min}}}=\frac{\sigma_{\mathrm{{mu}}}-\sigma_{\mathrm{{m}}}^{*}}{\sigma_{\mathrm{{fu}}}\left(1-\displaystyle\frac{L_{\mathrm{{c}}}}{2L}\right)+\sigma_{\mathrm{{mu}}}-\sigma_{\mathrm{{m}}}^{*}} $$注意 $:L>L_{\mathrm{c}}$ 。
若单向连续纤维排列不均匀,但都是方向性很好的平行排列,是否会对弹性模量有影响，请予说明。 | 没有影响。复合材料的模量 $\boldsymbol{E}_{\mathrm{{L}}}=\varphi_{\mathrm{{f}}}\boldsymbol{E}_{\mathrm{{f}}}+\varphi_{\mathrm{{m}}}\boldsymbol{E}_{\mathrm{{m}}}$ 和纤维体积百分数成线性变化。纤维排列密的地方，弹性模量高，纤维排列稀的地方，弹性模量低。但是线性关系具有可加性，整体的平均模量还等于具有相同体积分数均匀排列的复合材料的弹性模量，亦即没有影响。
短纤维复合材料强度达到连续复合材料强度的 $95\%$ 时，计算 $\frac{L_{\mathrm{c}}}{L}$ | 短纤维强度为 连续纤维强度为$$ xxxxxxxxxx \sigma_{\mathrm{Lu}}=\sigma_{\mathrm{fu}}\bigg[1-\frac{L_{\mathrm{c}}}{2L}\bigg]\varphi_{\mathrm{~f~}}+\sigma_{\mathrm{m~}}^{*}(1-\varphi_{\mathrm{~f~}}) $$ $$ xxxxxxxxxx \sigma_{\mathrm{Lu}}=\sigma_{\mathrm{fu}}\varphi_{\mathrm{~f~}}+\sigma_{\mathrm{m~}}^{*}(1-\varphi_{\mathrm{~f~}}) $$式中 $\sigma_{\mathrm{m}}^{*}(1-\varphi_{\mathrm{f}})$ 在强度中贡献较小，省略后比较两式可得$$ xxxxxxxxxx 1-\frac{L_{\mathrm{c}}}{2L}=0.95,\qquad\frac{L_{\mathrm{c}}}{L}=0.1 $$
单向连续复合材料受纵向应力纤维断裂时,纤维会断裂成什么样的长度，分析为什么会出现这种断裂。 | 将会断裂成一段一段的短纤维，其长度为 $L_{\mathrm{c}}$ 或 $2L_{\mathrm{c}}$ 。根据剪滞理论分析，短纤维长度为 $L_{\mathrm{c}}$ 时，纤维中正应力最大值可达到纤维断裂应力。
改进界面结合应从那些方面考虑？ | 降低界面残余应力，基体改性，纤维表面改性，选择合理的复合工艺和条件等。
Kevlar纤维-环氧树脂复合材料中，纤维体积分数为0.3，环氧树脂密度为$1.25~\mathrm{g/cm}^{3}$ ，弹性模量为31GPa,Kevlar纤维的密度为 $1.44~\mathrm{g}/\mathrm{cm}^{3}$ ，弹性模量为 $124~\mathrm{GPa}$ ,计算该复合材料的密度和平行于纤维方向和垂直于纤维方向的模量。 | 密度为 $\rho=1.31~\mathrm{g}/\mathrm{cm}^{3}$ ,纤维方向模量为 $58,9\mathrm{GPa}$ ,垂直纤维方向模量为 $40\mathrm{GPa}$ 。$$ xxxxxxxxxx \rho_{\mathrm{L}}=1.25\times0.7+1.44\times0.3=1.3078~\mathrm{g/cm^{3}} $$ $$ xxxxxxxxxx E_{\mathrm{T}}=0.3\times124+0.7\times31=58.9~\mathrm{GPa} $$ $$ xxxxxxxxxx \frac{1}{E_{\mathrm{T}}}=\frac{0.3}{124}+\frac{0.7}{31}=0.025 $$ $$ xxxxxxxxxx E_{\mathrm{{T}}}=40~\mathrm{{GPa}} $$
镍与 ${\boldsymbol{w}}_{\mathrm{Th}}$ 为0.01的Th形成合金，并制成粉末,然后挤压成为所需形状,再烧结成最终产品时， $\mathrm{Th}$ 完全氧化。试计算这种Th-Ni材料会产生多少体积分数的 $\mathrm{ThO}_{2}$ 。已知 $\mathrm{ThO}_{2}$ 的密度为 $9.86~\mathrm{g/cm^{3}},\mathrm{N}$ Ni为 $8.98~\mathrm{g/cm}^{3},$ $\mathrm{Th}$ 为 $11.72~\mathrm{g/cm}^{3}$ 。 | $\mathrm{ThO}_{2}$ 体积分数为 $0.0084(0.84\%)$ 。
若制造以环氧树脂为基体，体积分数为0.30的连续铝纤维电缆，试预测电缆的电导 率。已知铝的电导率为 $3.8\times10^{7}~\mathrm{S/m}$ 环氧树脂的电导率为 $10^{-11}~\mathrm{S/m}$ | $1.14\times10^{5}~\mathrm{{S/m}}$ 。
在铝试样中测得晶粒内部的位错密度为 $2\times10^{12}\mathrm{m}^{-2}$ 。假设位错全部为刃型位错，并全部集中在亚晶界(即小角晶界)上,其柏氏矢量 $b=\frac{a}{2}\langle110\rangle$ 。如果亚晶界的截面均为正六边形,且亚晶粒之间的倾侧角为 $2^{\circ}$ ,试求亚晶界上的位错距离，每个正六边形的边长及每平方米中有多少亚晶粒(已知铝的点阵常数 $a=0.404\mathrm{~nm})$ 。 | 设正六边形的边长为 $l,$ 则每个正六边形的面积 $S=6\times\frac{\sqrt{3}}{4}l^{2}=\frac{3\sqrt{3}}{2}l^{2}$ ，设正六边形中包含的位错数目为 $N$ ，则有$$ xxxxxxxxxx \begin{array}{l c l}{{}}&{{}}&{{\displaystyle\left\{\frac{N}{S}=2\times10^{12}\right.}}}\ {{}}&{{}}&{{}}\ {{}}&{{}}&{{\displaystyle\left.N=\frac{3l}{D}\right.}}\end{array} $$其中 $$ xxxxxxxxxx D=\frac{b}{\theta}=\frac{\frac{\sqrt{2}}{2}\times0.404}{2^{\circ}\times\frac{3.14}{180^{\circ}}}=81.88\times10^{-10}\mathrm{~m} $$解上述方程组得$$ xxxxxxxxxx l=\frac{3}{81.88\times10^{-10}\times2\times10^{12}\times1.5\sqrt{3}}=7.0\dot{5}\times10^{-5}\mathrm{~m} $$ $$ xxxxxxxxxx N{=}0.26\times10^{7} $$所以每平方米中亚晶粒的数目为 $$ xxxxxxxxxx n={\frac{\rho}{N}}={\frac{2\times10^{12}}{0.26\times10^{7}}}=7.69\times10^{7}{\uparrow}/{\mathrm{~m}}^{2} $$
银和铝都具有面心立方点阵，且原子半径很接近， $r_{\tt A g}=0.288\mathrm{~nm}$ $r_{\mathrm{Al}}=0.286\mathrm{nm}$ ，但它们在固态下却不能无限互熔，试解释其原因。（西北工业大学考研试题） | 对于置换固熔体，熔质与熔剂的晶体结构类型相同、原子半径接近，这是它们能够形成无限固熔体的必要条件。但是， $15\%$ 规则表明当 $¦\delta¦>15\%$ 时，固熔度（摩尔分数）就很小，说明当尺寸因素对形成无限固熔体处在有利的范围时，它的重要性就是第二位的，即固熔度大小取决于其他因素。在此，原子价的因素就很重要。因为 $\mathrm{Ag}$ 的化合价为1，而Al的化合价为3，即高价元素作为熔质在低价元素中的固熔度大于低价元素在高价元素中的固熔度。所以，银和铝在固态下不能无限互熔。
根据凝固理论，试述细化晶粒的基本途径。（西北工业大学工程硕士生人学试题） | 由凝固理论可知，细化铸件晶粒的基本途径： （1）增加过冷度 $\Delta T$ 。 $\Delta T$ 增加， $N$ 和 $V_{\mathrm{{s}}}$ 都随之增加，但是 $N$ 的增长率大于 $V_{{\mathrm{s}}}$ 的增长率。因而， $N/V_{\mathrm{s}}$ 的值增加，即 $_z$ 增多。（2）加人形核剂。加人形核剂后，可以促使过冷液体发生非均匀形核。即不但使非均匀形核所需要的基底增多，而且使临界晶核半径减小，这都将使晶核数目增加，从而细化晶粒。（3）振动结晶。振动结晶，一方面提供了形核所需要的能量，另一方面可以使正在生长的晶体破断，以形成更多的结晶核心，从而使晶粒细化。
已知碳在 $\gamma$ -Fe中的扩散常数 $D_{0}=2.0\times10^{-5}~\mathrm{~m~}^{2}\cdot\mathrm{~s~}^{-1}$ ，扩散激活能 $Q=$ $1.4\times10^{5}~\mathrm{J/mol}(R=8.31~\mathrm{J/(mol\cdotK)})$ 。碳势均为 $C_{\mathrm{P}}=1.1\%C$ 的条件下对 $20^{\sharp}$ 钢在 $880^{\circ}\mathrm{C}$ 进行渗碳，为达到 $927^{\circ}\mathrm{C}$ 渗碳 $5\textrm{h}$ 同样的效果，渗碳时间应为多少？（华中科技大学考研试题） | $T_{1}=927^{\circ}\mathrm{C}=1~200~\mathrm{K}$ 由 $D=D_{0}\exp\Bigl(-\frac{Q}{R T}\Bigr)$ ,知$$ xxxxxxxxxx D_{1}=D_{1200}=2.0\times10^{-5}\exp\Bigl(\frac{-1.4\times10^{5}}{8.31\times1200}\Bigr)=1.6\times10^{-11}\mathrm{~m^{2}~\bullet~s^{-1}~} $$ $$ xxxxxxxxxx {{T}_{2}}=880^{\circ}{{\mathrm C}}=1153\mathrm{~K} $$ $$ xxxxxxxxxx D_{2}=D_{1153}=2.0\times10^{-5}\exp\Big(\frac{-1.4\times10^{5}}{8.31\times1153}\Big)=0.902\times10^{-11}\mathrm{~m^{2}~\bullet~s^{-1}~} $$所以 $$ xxxxxxxxxx t_{\mathrm{x}}=\frac{1.6\times10^{-11}\times5}{0.902\times10^{-11}}=9\mathrm{~h~} $$
已知 $\mathrm{Cu}-\mathrm{Zn}$ 合金 $(w_{\mathrm{Zn}}=0.30)$ 的再结晶激活能为 $250\mathrm{kJ}/\mathrm{mol}$ 此合金在 $400^{\circ}\mathrm{C}$ 的恒温下完成再结晶需要 $^\textrm{\scriptsize1h}$ ，试求此合金在 $390^{\circ}\mathrm{C}$ 的恒温下完成再结晶需要多少小时？（上海交通大学考研试题) | 已知 ${{T}_{1}}=400^{\circ}{{\mathrm C}}=673~{\mathrm K},~{{t}_{1}}=1{\mathrm{.}}$ $$ xxxxxxxxxx T_{2}=390^{\circ}\mathrm{C}=663~\mathrm{K},\quad\mathrm{Q}=2.5\times10^{5}~\mathrm{J/mol} $$设在 $390^{\circ}\mathrm{C}$ 下完成再结晶需要 $t_{2}$ 时间，则由$$ xxxxxxxxxx A\mathrm{e}^{-\frac{Q}{R T_{1}}}t_{1}=A\mathrm{e}^{-\frac{Q}{R T_{2}}}t_{2} $$ 得 $$ \begin{array}{r}{\frac{t_{1}}{t_{2}}=\mathrm{e}^{\left[-\frac{Q}{R}(\frac{1}{T_{2}}-\frac{1}{T_{1}})\right]}=\mathrm{e}^{\left[-\frac{2.5\times10^{5}}{8.31}\times(\frac{1}{663}-\frac{1}{673})\right]}=0.509}\end{array} $$所以 $$ xxxxxxxxxx t_{2}=1.96\mathrm{~h~} $$