## Sheet1
Question | Answer
金属典型的晶体结构有（1)、(2）和（3)，相应的晶胞原子数为（4)、 (5)和(6)。 | （1）体心立方；（2）面心立方；（3）密排六方；（4）2；（5）4；（6）6
刃型位错既可以作（7）运动，又可以作（8）运动；而螺型位错只能作 (9）运动，因为它没有固定的（10)。 | （7)滑移；（8）攀移；（9）滑移；（10）半原子面
在均匀形核时，设晶核的形状为边长是 $^{a}$ 的立方体，则临界晶核边长为 (11)，临界形核功为（12)。（已知 $\sigma$ 和 $\Delta G_{V}$ | （11) $\frac{-4\sigma}{\Delta G{V}}$ (12) AG2i $\frac{32\sigma^{3}}{\Delta G{V}^{2}}$
固溶体结晶过程中，形核时既需要（13）起伏和（14）起伏，又需要 （15）起伏。 | （13）结构；（14）能量；（15）成分
晶体拉伸滑移时，驱使滑移面转动，使滑移面力求转向与（16）平行， 而同时滑移方向也旋转向与（17）方向重合。 | （16）力轴方向；（17）最大分切应力
多晶体塑性变形的特点是（18）性、（19）性和（20）性。 | （18）不等时；（19）协调；（20）不均匀
柏氏矢量 | 柏氏矢量：用来描述位错引起晶格畸变的物理量。该矢量的模是位错的强度，表示晶格总畸变的大小，其方向表示晶格点畸变的方向。一般情况下，该矢量越大，晶体畸变的程度越大。
相 | 相：合金中具有同一聚集状态、同一晶体结构、成分基本相同，并有明确界面与其他部分相分开的均匀组成部分。
成分过冷 | 成分过冷：固溶体合金凝固时，由于液相中溶质的分布发生变化，合金熔点也发生变化，即使实际温度分布不变，固液界面前沿的过冷度也会发生变化。所以固溶体合金的过冷度是由变化着的合金的熔点与实际温度分布两个方面的因素共同决定的。这种因液相成分变化而形成的过冷称为成分过冷。
离异共晶 | 离异共晶：成分点靠近共晶转变线两端的亚共晶和过共晶合金，结晶后组织中初晶量多，共晶体数量少，而且共晶体中与初晶相同的一相与初晶结合在-一-起，将共晶体中另一相推至晶界，造成的共晶体两相分离的非平衡组织。
固溶强化 | 固溶强化：当形成固溶体后，溶剂晶格中因溶有溶质原子而产生晶格畸变，溶质原子的应力场会与位错产生交互作用而阻碍位错运动，增大了位错运动的阻力，使得临界分切应力远比纯金属大，滑移系开动比纯金属困难，使材料的塑性变形抗力提高，硬度、强度上升，而塑性、韧性下降的现象称为固溶强化。
何谓平衡分配系数？其物理意义是什么？ | 平衡分配系数：固溶体合金在结晶过程中具有选分结晶的特点。因此在一定温度下平衡时，固相成分与液相成分之比称为平衡分配系数。该参数反映了溶质在固液两相中的分配系数及溶质对合金熔点的影响程度。
为什么金属滑移在最密排面与最密排晶向上进行？ | 金属晶体的滑移是在外力的作用下，于原子排列最紧密的晶面和晶向上进行的，这是因为在密排面上原子间距最小，结合力最强，而相邻的两个密排晶面之间距离却最大、结合力最弱。可知在原子排列最紧密的晶面之间进行滑移阻力最小，需要的外力也最小。于是原子排列最紧的晶面和晶向就成了晶体进行滑移的滑移面和滑移方向。
再结晶与二次再结晶的本质区别? | 再结晶一一将冷压力加工以后的金属加热到一定温度后，在变形的组织中重新产生新的无畸变的等轴晶粒，性能恢复到冷压力加工前的软化状态的过程。 二次再结晶一指再结晶退火后的金属在更高温度或更长时间的保温下，会有极少数晶粒迅速吞并其他晶粒而长大，结果整个金属由少数比再结晶后晶粒大几十倍至几百倍的特大晶粒所组成的现象。 二者的本质区别：再结晶是形核与长大的过程，二次再结晶只是长大过程。发生再结晶的驱动力为储存能，二次再结晶为界面能。再结晶后强度、硬度下降而塑韧性提高，二次再结晶后材料的强度、塑韧性都会下降。
为什么渗碳选择 $930\mathrm{\textperthousand}$ 附近的 $\gamma.$ Fe中？ | $\textcircled{1}$ 可形成较大的浓度梯度； $\textcircled{2}\Upsilon{-}\mathrm{{Fe}}$ 中含碳量增加则扩散系数增加； $\textcircled{3}$ 高温下随温度升高，扩散系数增加，所以选择高温。但温度过高会使奥氏体晶粒显著长大。
层错是由于晶体点阵中局部存在多余的半原子面的结果。 | ~\times~
位错属于晶体缺陷，又属于线缺陷。 | ~\surd~
通常晶体中原子的扩散激活能愈高，其扩散系数愈大，扩散速度愈快。 | ~\times~
具有不同晶体点阵的材料具有不同的滑移系，因此其可形变的倾向也不同。 | ~\surd~
位错密度愈高，相应位错的柏氏矢量愈大。 | ~\times~
包晶转变是指由液相与-个固相相互作用，包覆原有固相形成的另-个新固相的转变。 | ~\surd~
非平衡结晶是指在实际冷却条件下，合金以较大速度冷却，偏离平衡条件的结晶，在非平衡条件下匀晶转变后新得的固溶体内部的成分是不均匀的。 | ~\surd~
金属凝固是通过固相形核和核长大两个过程进行的，在晶核长大过程中一般纯金属（如Fe、 $\mathbf{Ni}$ 、 $\mathbf{G}\mathbf{u}$ 、 $\mathbf{A}\mathbf{u}$ 等）的液固界面均保持光滑状态。 | ~\times~
含碳量低于Fe-C相图中 $S$ 点成分的钢，无论在何种成分及何种条件下均不可能获得完全的珠光体组织。 | ~\times~
晶体由于在不同方向上原子规则排列的紧密程度不同，导致原子间距和原子间的结合力不同，因而在不同方向上具有不同的性能。所以大多数金属及合金亦都表现出具有各向异性的特征。 | ~\times~
钢中的奥氏体： （1）可表示为溶有碳原子的 $\upgamma.$ 固溶体。 （2）可表示为溶有碳原子的 $\alpha\cdot$ 固溶体。 （3）无论在室温还是高温下均具有良好的可塑性。 （4）具有铁磁性。 （5）具有顺磁性。 | (1) (3)(5)
铁碳合金平衡相图： （1）含有包晶转变。 (2）含有共晶转变。 (3）含有匀晶转变。 (4）含有包共晶转变。 （5）含有固溶体的脱溶析出转变。 | (1)(2)(3)(5)
金属断裂的断口特征： （1）脆性断裂的-种断口形式是穿晶解理。(2）解理断口主要表现为河流状花样。(3）依河流的走向可判断微区裂纹的扩展方向，即河流的汇集方向为裂纹的扩展方向。(4）有的材料其韧性断裂的断口则呈现为舌形花样。(5）韧性断裂主要表现为沿晶韧窝断口形式。 | (2) (3) (5)
固态扩散: （1）钢中铁原子的扩散属于自扩散，与浓度梯度无关。(2）钢中合金元素的扩散属于异扩散，在不存在化学梯度时，则与浓度梯度 有关。(3）扩散第一定律只适合于稳态扩散条件，因此用其不能处理钢在渗碳过程 中碳的扩散系数的准确测定。(4）上坡扩散仅与扩散元素的化学梯度相关，而与浓度梯度无关。(5）位错的增殖是通过原子扩散运动实现的。 | (1)(4)(5)
金属典型的晶体结构类型有（1)、(2）和（3)，其配位数相应为（4)、(5)和(6)。 | (1) FCC;(2) BCC;(3) HCP;(4) 12;(5) 8;(6) 12
多晶体中的晶界有大角与小角晶界之分，通常大角与小角晶界的鉴定角度是(7)，其角度的含义是(8)。对于小角晶界按其特征又划分为(9)、（10)和（11）等多种类型。 | (7) $10^{\circ}$ ；（8）相邻晶粒 的位向差；（9）扭转；（10）倾侧；（11）重合
当过冷液体中出现一个晶胚时，总的自由能变化 $\Delta G$ 可写为（12)，当$\mathrm{d}\Delta G/\mathrm{d}r=0$ 时，所得的“r”值称为（13)，其大小决定于（14）和（15)。“r’变小意味着形核率会 (16)。 | （12) $\Delta G=V\Delta G{V}+\sigma S$ ；（13）临界晶 核半径；（14) $\Delta G{V}$ ；(15) $\sigma$ ；（16）增多
根据相律，二元系最大平衡相双为（17)，此时目田度（18)，仕相图上表现为 (19)。 | （12) $\Delta G=V\Delta G{V}+\sigma S$ ；（13）临界晶 核半径；（14) $\Delta G{V}$ ；(15) $\sigma$ ；（16）增多
刃位错在滑移面上的运动称为（20)，作垂直滑移面的运动称为（21)。然而，螺位错则不能进行（22）运动。 | （20）滑移； （21）攀移；（22）攀移
面心立方金属的滑移面通常是（23)，滑移方向是（24)，可组成（25）个滑移系。 | （23）{111}；（24） $<110>$ ；(25）12
扩散第一定律只适合于（26）条件，第一定律所表达的基本含义是：在(27）的条件下，只要浓度梯度存在就会有扩散发生，而且扩散通量与浓度梯度成（28）变化。扩散流动方向是由（29）浓度向（30）浓度。 | （26）稳态；（27) $\frac{\mathrm{d}c}{\mathrm{d}t}=$ 0；（28）正比；（29）高；（30）低
分析材料发生塑性变形的机制及表现形式？ | 材料发生塑性变形通常有三种方式，具体如下： （1）滑移。晶体在切应力的作用下，沿着滑移方向在滑移面上发生相对运动。其位错机制为：由于晶体点阵结构的周期性，当位错沿着滑移面运动时，位错中心的能量也要发生周期性的变化，从而使得位错运动遇到点阵阻力。但在实际晶体中，一定温度下，当位错线从能谷位置移向相邻能谷位置时，并不是沿其全长同时越过能峰，在热激活能的帮助下，可以部分先越过，同时位错线形成位错扭折，那么随后位错的运动，借助于扭折位错线会很容易地向旁边侧运动，结果使得整个位错线滑移所需的应力下降许多。 滑移过程中，除点阵阻力外，位错与位错的交互作用产生的阻力，位错运动交截后形成的扭折和割阶，位错与其他晶体缺陷交互作用产生的阻力，均会产生阻力，导致晶体滑移时还会产生晶体强化现象。 (2）孪生。是晶体在不能滑移时进行的一种塑性变形方式。它也是晶体在切应力的作用下，沿着李生方向和李生面发生相对运动。与滑移不同之处在于李生是一种均匀切变，而且孪晶的两部分晶体形成镜面对称。 其位错机制在于晶体中一个不全位错滑动后，使得相互平行并且相邻晶面发生层错而产生孪晶。 （3）扭折。当晶体既不能滑移也不能进行李生时，可以以扭折的方式进行塑变。其特点是扭折晶体的取向发生了不对称性的变化。位错机制是指在塑变过程中，其他区域位错运动过程中，同号刃型位错堆积在一起，位错的汇集处产生了弯曲应力，使得晶体点阵发生弯曲和扭折从而产生扭折区。
何谓成分过冷？成分过冷对晶体生长形态有何影响？ | 成分过冷是指固溶体合金在冷却过程中，由于液相中溶质的分布发生变化，合金熔点也随之发生变化，即使实际温度分布不变，固液界面前沿的过冷度也会发生变化，固溶体合金的过冷度是由变化着的合金熔点与实际温度分布两个方面的因素决定的。这种因液相成分变化而形成的过冷称为成分过冷。其特点是在界面处合金熔点最低，过冷度最小，随着S/L界面距离增大，过冷度反而增大，至一定距离后因溶质堆积的边界层消失，过冷区随之消失。 产生成分过冷后，即使是正温度梯度下，结晶时也会以胞状晶的方式长大，当过冷度再大时，会产生树枝状生长晶体。
何为孪晶与退火孪晶？解释其各自的形成机制。 | 孪晶是指两个晶体（或一个晶体的两部分）沿-一个公共晶面构成镜面对称的位向关系，这两部分晶体就叫做孪晶。孪晶依据其形成方式分为三种：变形孪晶（机械孪晶）、生长孪晶和退火孪晶。 退火孪晶是孪晶中的一种，它是指在某些面心立方金属，如 $\mathrm{{c}}_{\mathrm{{u}}}$ 、Ni及镍合金、奥氏体钢等，在冷变形并再结晶退火后，在晶粒内部会形成具有平直界面的片状孪晶，这些孪晶的界面是「111；面。由于它们是在退火后才出现的，因而 叫做退火孪晶。 孪晶的生成是由于李生变形时，整个孪晶区发生均匀切变，其各层晶面的相对位移借助于一个不全位错运动造成的。以面心立方晶体为例，当形成孪晶时需要产生堆垛层错。例如面心立方晶体是以丫111面按ABCABC···的顺序堆垛而成的，可用 $\triangle\triangle\triangle\triangle\triangle\cdots$ 表示，如果从某一层开始，其堆垛顺序发生颠倒，成为ABCACBACBA·.…….，即 $\triangle\triangle\triangle\nabla\nabla\nabla\nabla\cdots$ ，则上下两部分晶体就构成了镜面对称的孪晶关系。可以看出…··CAC处相当于堆垛层错，接着就按倒过来的顺序堆垛，仍属正常的FCC堆垛顺序，但与出现层错之前的那部分晶体顺序刚好相反，故形成对称关系。而这个过程中是借助于一个不全位错（肖克莱不全位错）运动造成的
试从结合键的角度讨论金属较无机非金属通常表现出较高的塑性或延展性的原因。 | 金属材料的结合以金属键为主，过渡族金属的结合键为金属键和共价键的混合，无机非金属材料结合的主要方式为离子键和共价键。金属键的特点是电子共有化，自由电子可在整个晶体中运动，因此该键无饱和性和方向性。由于无饱和性和方向性，因而每个原子有可能和更多的原子相结合，并趋于形成低能量的密堆结构。当金属受力变形而改变原子之间的相互位置时不至于使金属键破坏，这就使金属具有良好的延展性。 离子键是以离子为结合单元，其中的结合是依靠正负离子静电吸引力，结合力较强，因此很难产生自由运动的电子。而共价键是由两个或多个电负性相差不大的原子通过共用电子对而形成的化学键，各个键之间都有确定的方位，配位数比较小，结合牢固，相邻原子间的共用电子对不能自由运动，具有方向性和饱和性，因此一般而言塑、韧性差。
配位数 | 配位数：是反映原子排列紧密程度的物理量之一，指晶格中任一原子周围与其最近邻且等距离的原子数目。一般配位数越大，晶体排列结构越致密。
柏氏矢量 | 柏氏矢量：用来描述位错引起晶格畸变的物理量。该矢量的模是位错的强度，表示晶格总畸变的大小，其方向表示晶格总畸变的方向。一般情况下，该矢量越大，晶体畸变的程度越大。
离异共晶 | 离异共晶：成分点靠近共晶转变线两端的亚共晶和过共晶合金，结晶后组织中初晶量多，共晶体数量少，而且共晶体中与初晶相同的一相与初晶结合在一起，将共晶体中另一相推至晶界，造成的共晶体两相分离的非平衡组织。
反应扩散 | 反应扩散：在固态扩散的过程中，如果渗人元素在金属中溶解度有限，随着扩散原子增多，当渗人原子的浓度超过饱和溶解度时则形成不同于原相的固溶体或中间相，从而使金属表层分为出现新相和不出现新相的两层，这种通过扩散而形成新相的过程称为反应扩散。
临界分切应力 | 临界分切应力：晶体中的某个滑移系是否发生滑移，决定于力在滑移面内沿滑移方向上的分切应力大小，当分切应力达到某一临界值时，滑移才能开始，此应力即为临界分切应力，它是使滑移系开动的最小分切应力。材料的临界分切应力取决于材料的本身性质，但和温度以及材料的纯度等也有关系。
中间相 | 中间相：指合金组元间相互作用，当超过固溶体的固溶极限时可形成晶格结构和特性完全不同于任一组元的具有金属特性的新相。由于在相图中往往处于中间部位，因此又称为中间相。
平衡分配系数 | 平衡分配系数：固溶体合金在结晶过程中具有选分结晶的特点。因此在-定温度下平衡时，固相成分与液相成分之比称为平衡分配系数。该参数反映了溶质在固液两相中的分配系数及溶质对合金熔点的影响程度。
固溶强化 | 固溶强化：当形成固溶体后，溶剂晶格中因溶有溶质原子而产生晶格畸变，溶质原子的应力场会与位错产生交互作用而阻碍位错运动，增大了位错运动的阻力，使得临界分切应力远比纯金属大，滑移系开动比纯金属困难，使材料的塑性变形抗力提高，硬度、强度上升，而塑性、韧性下降的现象称为固溶强化。
金属典型的晶体结构类型有 fcc、bcc 和hcp，其配位数相应为（1）(2 )和 (3 )。 | （1）12；（2）8；（3）12
置换固溶体的溶解度与原子尺寸因素、（4）、电子浓度因素和（5）有关。 | 4）电负性因素；（5）晶体结构因素
当过冷液体中出现一个半径为 $\boldsymbol{r}$ 的球形晶胚时，其临界晶核半径为（6），临界形核功为（7）。 $\boldsymbol{r}^{\star}$ 变小意味着形核数目（8）。 | $-\frac{2\sigma}{\Delta G{V}}$ ；(7) - $\frac{1}{3}\sigma{\mathrm{{S}}}=\frac{16\pi\sigma^{3}}{3\Delta G_{V}^{2}}.$ ；(8）增多
固溶体合金结晶过程中遵循形核和核长大规律，但它不同于纯金属的是形核时还额外需要（9）起伏，它也是在（10）过程中进行的，同时在结晶过程中还始终伴随着（11）的扩散。 | （9）成分；（10)变温；（11）异质原子（溶质原子)
晶体长大方式与（12）有关，而晶体长大形态与（13）有关，同时也与界面前沿的（14）分布有关。 | （12）界面结构；（13）界面结构；（14）温度梯度
单晶体在发生塑性变形时，常见的方式有（15）、（16）和（17）。 | （15）滑移；（16）李生；（17）扭折
动态回复与动态再结晶是指在高温下进行形变，即变形过程中（18）同时进行。 | （18）形变硬化与软化
扩散第一定律适用于稳态扩散，其数学表达式可写成（19），扩散通量的符号为负，表示扩散由高浓度向低浓度方向进行，在此过程中扩散的驱动力是（20）。 | $J=-D{\mathrm{d}}c/{\mathrm{d}}x$ ；（20）化学位梯度（化学力)
冷变形后，再结晶后晶粒度大小的控制与（21）、原始晶粒尺寸、（22）和杂质等有关。 | （21）冷变形度；（22）再结晶温度
根据相律，三元系自由度为零时，在相图上表现为（27），最大平衡相数为( 28 )。 | （27）平面；（28）4
晶体在外力作用下内部运动着的位错会产生交截现象，即产生割阶与扭折，其长度与相交截位错的（29）相同，而如果割阶的滑移与主位错线的滑移不---致，主位错线会拖曳割阶产生攀移运动，从而产生（30）。 | （29）柏氏矢量的模；（30）割阶硬化。
试证明：在同样过冷度下均匀形核时，球形晶核较立方晶核更易形成。 | 由 $r^{\ast}=\frac{2\sigma}{\Delta G_{V}}$ 得球形核胚的临界形核功$$ x\Delta G_{\mathrm{b}}^{*}=\mathrm{~-~}\frac{4}{3}\pi\bigg(\frac{2\sigma}{\Delta G_{V}}\bigg)^{3}\Delta G_{V}+4\pi\bigg(\frac{2\sigma}{\Delta G_{V}}\bigg)^{3}\sigma=\frac{16\pi\sigma^{3}}{3\Delta G_{V}^{2}} $$边长为 $^{a}$ 的立方晶核的临界边长 $a\mathrm{\Sigma}^{\ast}=\frac{4\sigma}{\Delta G_{V}}$ 则其临界形核功公式 $$ x\Delta G_{\mathrm{t}}^{*}=-\left(\frac{4\sigma}{\Delta G_{V}}\right)^{3}\Delta G_{V}+6\bigg(\frac{4\sigma}{\Delta G_{V}}\bigg)^{2}\sigma=\frac{32\sigma^{3}}{\Delta G_{V}^{2}} $$将两式相比较$$ \frac{\Delta G_{\mathrm{b}}^{\mathrm{\ast}}}{\Delta G_{\mathrm{t}}^{\mathrm{\ast}}}=\frac{\pi}{6}\approx\frac{1}{2} $$可见，形成球形晶核的临界形核功仅为形成立方形晶核的 $\frac12$
为什么在正温度梯度下凝固时，纯金属以平面状方式生长，而固溶体合金却通常以树枝晶方式长大？两者在凝固过程中的异同点有哪些? | 纯金属在结晶时其界面是粗糙的，在正温度梯度下进行长大。由于晶体长大时通过固相模壁散热，固液界面是等温的。若取得动态过冷度界面就向前移动。如果界面局部有小的凸起伸向过热的液相中，小凸起将被熔化，故界面一直保持平直；晶体以平面状长大。 固溶体结晶时会出现成分过冷，在固液界面前出现成分过冷区。此时界面如有任一小的凸起它将伸入成分过冷区而获得过冷就能继续生长下去，故界面不能保持平直稳定会出现树枝晶。
从材料塑性变形的机制来论述细晶强化理论。 | 材料的强化理论中，细晶强化是唯一的既可提高材料强度，又可提高材料韧性的方法。具体解释如下： 由于晶粒细小，可供塞积位错的滑移面较短，塞积位错的数目较少，由位错塞积引起的应力集中分散于各个晶粒中，使其屈服强度升高。另一方面，由于晶粒细小，在相同的外力作用下，处于滑移有利方向的晶粒数较多，应力分散在各晶粒中，即使在受到大的塑性变形时，仍然保持其较好的性能而不致开裂，从而提高材料的韧性。 综上所述，细晶强化可以提高材料的综合力学性能。
再结晶、重结晶和二次再结晶三者在概念上有何区别? | 重结晶—一指在固态情况下，物质由一种结构转变成另-一种结构，即同素异构反应。 再结晶——将冷压力加工以后的金属加热到一定温度后，在变形的组织中重新产生新的无畸变的等轴晶粒，性能恢复到冷压力加工前的软化状态的过程。 二次再结晶一指再结晶退火后的金属在更高温度或更长时间的保温下，会有极少数晶粒迅速吞并其他晶粒而长大，结果整个金属由少数比再结晶后晶粒大几十倍至几百倍的特大晶粒所组成的现象。 三者的区别与联系：重结晶发生相变过程，再结晶和二次再结晶没有相变过程；重结晶和再结晶是形核与长大的过程；二次再结晶只是长大过程；发生重结晶的驱动力为新旧两相自由能差，再结晶为储存能，二次再结晶为界面能；再结晶后强度、硬度下降而塑、韧性提高，二次再结晶后材料的强度、塑性、韧性都会下降。
室温下对铅板进行弯折，越弯越硬，而隔一段时间后再行弯折，铅板又像最初-一样软，为什么？试说明该现象。 | 室温下，对铅板进行弯折，越弯越硬的原因是发生了加工硬化，从而使得铅板的强度、硬度提高。放置一段时间后，由于铅板的熔点较低，在室温下又发生再结晶软化，从而其硬度又下降。
为什么金属晶体在滑移过程中总是沿着滑移面和滑移方向进行？ | 金属晶体滑移是位错运动的结果，而位错运动中主要受到晶体点阵的阻力。在晶体中，原子排列越密的晶面之间的面间距越大，原子排列越紧密的方向原子间距越小，这样位错沿着滑移面和滑移方向滑移时，所受的滑动阻力最小,因此金属晶体在滑移过程中总是沿着滑移面和滑移方向进行。
奥氏体、铁素体、渗碳体各为何种结构？ | 奥氏体：碳在 $\gamma.$ -Fe 中的间隙式固溶体，为面心立方结构。 渗碳体：铁和碳形成的间隙式化合物，属于正交系。 铁素体：碳在 $\alpha{\cdot}\mathrm{Fe}$ 中的间隙式固溶体，体心立方结构。
置换固溶体的溶解度与原子尺寸因素、（1)、电子浓度因素和（2）有关。 | （1）电负性因素；(2）晶体结构因素
当过冷液体中出现一个半径为 $r$ 的晶胚时，所得的临界晶核半径大小为(3)。 $r^{}$ 变小意味着形核数目（4)，晶核均匀形核依靠（5）提供 $r>r^{}$ 的原子小集团充当晶核，依靠（6）提供相当于界面能（7）的形核功。 | $\frac{-2\sigma}{\Delta G_{V}}$ ；（4）增多；（5）结构起伏；（6）能量起伏；（7）1/3
固溶体合金结晶过程中遵循形核和核长大规律，但它不同于纯金属的是形核时还额外需要（8）起伏，它也是在（9）过程中进行的，同时在结晶过程中还始终伴随着（10）的扩散。 | （8）成分；（9）变温；（10）异类原子
金属塑性变形过程中发生李生后，孪晶面两边的晶体位向呈现（11)，并且晶体是（12）切变的。 | （11）对称关系；（12）均匀
冷塑变金属低温回复时，主要是（13），高温回复时，主要是发生（14)。 | （13）点缺陷的消失；（14）多边形化
动态回复与动态再结晶是指在变形过程中（15）同时进行。 | （15）软化与形变硬化。
相 | 相：合金中具有同一聚集状态、同一晶体结构、成分基本相同，并有明确界面与其他部分相分开的均匀组成部分。
固溶体 | 固溶体：指以合金某一组元为溶剂，在其晶格中溶人其他组元原子（溶质）后所形成的一种合金相，其特征是仍保持溶剂晶格类型，结点上或间隙中含有其他组元原子。
反应扩散 | 反应扩散：在固态扩散的过程中，如果渗人元素在金属中溶解度有限,随着扩散原子增多，当渗人原子的浓度超过饱和溶解度时则形成不同于原相的固溶体或中间相，从而使金属表层分为出现新相和不出现新相的两层，这种通过扩散而形成新相的过程称为反应扩散。
成分过冷 | 成分过冷：固溶体合金凝固时，由于液相中溶质的分布发生变化，合金熔点也发生变化，即使实际温度分布不变，固液界面前沿的过冷度也会发生变化。所以固溶体合金的过冷度是由变化着的合金的熔点与实际温度分布两个方面的因素共同决定的。这种因液相成分变化而形成的过冷称为成分过冷。
枝晶偏析 | 枝晶偏析：是材料的一种微观偏析，即固溶体在非平衡冷却条件下，匀晶转变后新得的固溶体晶粒内部的成分是不均匀的，先结晶的内核含较多的高熔点的组元原子，后结晶的外缘含较多的低熔点的组元原子，而通常固溶体晶体以树枝晶方式长大，这样，枝干含高熔点组元较多，枝间含低熔点组元原子多，造成同一晶粒内部成分的不均匀现象。
简述纯金属晶体长大的机制及其与固/液界面微观结构的关系。 | 纯金属晶体的液固界面一般为粗糙界面，因此对于纯金属晶体，在长大过程中，往往是按照粗糙界面的垂直长大方式长大，由于界面上有近 $50\%$ 的位置是空缺的，液相原子的添加不受位置的限制，因此有利于原子连续的填充，从而使得液固界面沿法线方向迅速长大。
依据反应温度由高到低，依次写出Fe-FesC合金系中三相平衡反应的反应 式，并分别说明 Fe3C1、FesCⅡ、FesCm、Fe3C共析和 $\mathrm{Fe}_{3}\mathrm{C}_{\mathrm{H}_{\mathrm{HH}}}$ 的来源及形貌特征。 | $\mathrm{~.~L~}_{0.53}+\mathfrak{F}_{0.09}\xrightarrow{1495^{\circ}\mathrm{C}}\gamma_{0.17}$ $\mathrm{L}_{4.3}\xrightarrow{1148^{\circ}\mathrm{C}}(\gamma_{2.11}+\mathrm{Fe}_{3}\mathrm{C})$ $\gamma_{0.77}{\overset{727^{\circ}\mathbb{C}}{\rightarrow}}(\alpha_{0.0218}+\mathrm{Fe}_{3}\mathrm{C})$ $\mathbf{Fe}_{3}\mathbf{C}_{\mathrm{I}}$ ：来源于液相，是白色长条状。 $\mathbf{Fe}_{3}\mathbf{C}_{\mathbb{I}}$ ：来源于奥氏体脱溶反应，一般沿晶界呈网状分布。 $\mathrm{Fe}_{3}\mathrm{C}_{\mathbb{I}\mathbb{I}}$ ：来源于铁素体脱溶反应，一般沿晶界呈网状分布。 $\mathbf{Fe}_{3}\mathbf{C}_{\#\#\mathbb{F}}$ ：共析产物珠光体中的渗碳体，一般情况下为层片状分布。$\mathrm{Fe}_{3}\mathrm{C}$ 共晶：共晶产物莱氏体中的渗碳体，一般情况下作为基体存在。
说明第一类和第二类回火脆性的异同点。 | 在 $250\sim400\mathrm{\Omega}$ 间回火时出现的脆性叫低温回火脆性，也称第一类回火脆性；在 $450\sim650\mathrm{^{\circ}C}$ 间回火时出现的脆性称高温回火脆性，也称第二类回火脆性。第一类回火脆性为不可逆的回火脆性；第二类回火脆性为可逆的。第一类回火脆性是由于马氏体分解时沿马氏体条或片的界面析出断续的薄壳状碳化物，降低了晶界的断裂强度，使之成为裂纹扩展的路径，因而导致脆性断裂；第二类回火脆性产生的原因是Sb、Sn、P、As等杂质元素在回火处理时向原奥氏体晶界偏聚，减弱了奥氏体晶界上原子间的结合力，降低晶界断裂强度，是产生第二类回火脆性的主要原因。
简述马氏体高硬度的本质原因。（答出其中三点即可） | 马氏体高强度、高硬度的原因是多方面的： $\textcircled{1}$ 马氏体的晶体结构为体心正方，不具备位错易动的密排滑移面，因而位错 不易滑移。 $\textcircled{2}$ 铁素体通常只含 $0.03\%$ 的碳原子，而马氏体中的含碳量和材料本身的含碳量相同，因此马氏体中有大量过饱和的碳原子，固溶强化是马氏体硬度高的主要机制之一。 $\textcircled{3}$ 不论是板条状马氏体的板条还是片状马氏体的条片都很细小，晶界强化机制也起很大作用。 $\textcircled{4}$ 马氏体转变时，在晶体内部造成晶格缺陷密度很高的亚结构，板条状马氏体的高密度位错网、片状马氏体的微细孪晶都将阻碍位错运动，从而通过相变引起强化。 $\textcircled{5}$ 马氏体形成后，碳及合金元素的原子向位错或其他晶体缺陷处扩散偏聚或析出，钉扎位错，使位错难以运动，通过时效强化提高马氏体的硬度、强度。
试述影响扩散系数的主要因素？ | $\textcircled{1}$ 温度的影响。温度越高，扩散越快。 $\textcircled{2}$ 晶体结构的影响。结构不同，扩散系数不同。 $\textcircled{3}$ 固溶体类型对扩散的影响。不同的固溶体，原子的扩散和机制不同。 $\textcircled{4}$ 固溶体浓度对扩散的影响。浓度越大，扩散越容易。 $\textcircled{5}$ 晶体缺陷的影响。晶界、位错、空位都会对扩散产生影响。 $\textcircled{6}$ 化学成分对扩散的影响。加人化学元素对扩散会产生阻碍。
试分析冷变形量对再结晶晶粒尺寸的影响。 | 当冷变形度小于临界变形度时，再结晶后晶粒基本保持冷变形前的状态，因储存能很少，实际上再结晶并没有进行，因此冷变形量与再结晶晶粒的尺寸无关；当冷变形度增大至临界变形度时，冷变形储存能足以驱动再结晶的进行，但因整体变形度小且不均匀，只有少数变形度大的地方能够形成晶核并长大，此时因 $G>>N$ ，仅有少数晶核形成又迅速长大，故再结晶后晶粒达到最大；超过临界变形度后，冷变形量与再结晶晶粒的尺寸成反比，当变形度达到一定的数量时，晶粒尺寸基本不变。
根据凝固理论，试述细化晶粒的基本途径与基本原理。 | （1）提高过冷度。晶粒大小取决于形核率和核长大速度的相对关系。当过冷度很大时，会出现形核率的增长速度大于核长大的速度，因此提高过冷度使 $N$ $>G$ ，并使两者差距增大，晶粒才会被细化。 (2）变质处理。即在浇注前向金属液中添加变质剂，以促进非均匀形核增加晶核数量来细化晶粒。 (3）振动、搅拌。振动和搅拌能向液体中输人额外能量以提供形核功，促进形核，另一方面能使已结晶的晶体在液流冲击下而碎化，增加核心的数量。
有一70MPa应力作用在FCC晶体的［001］方向上，求作用在（111）［10-1」和（1-11）［110］滑移系上的分切应力，晶体中哪个滑移系先开动? | 代入公式计算： 其中 公式 $$ \begin{array}{c}{{\tau=\sigma\mathrm{cos}\varphi\mathrm{cos}\lambda}}\ {{\mathrm{cos}\lambda={\frac{\vert a u+b v+c w\vert}{\sqrt{a^{2}+b^{2}+c^{2}}\sqrt{{u^{2}+v^{2}}+{w^{2}}}}}}}\ {{\mathrm{cos}\varphi={\frac{\vert a h+b k+c l\vert}{\sqrt{{a^{2}+b^{2}}+{c^{2}}}\sqrt{{h^{2}+k^{2}}+{l^{2}}}}}}}\end{array} $$(其中，abc 分别为外力的晶向指数值） 对于（111）［110」滑移系，由于 $\cos\lambda=0$ ，所以该滑移系在应力作用下不滑移。对于（111）［101]滑移系，代入数值，则 $$ \tau=70\times{\frac{1}{\sqrt{3}}}\times{\frac{1}{\sqrt{2}}}=28.58\mathrm{MPa} $$所以（111）［101]滑移系开动，其上的分切应力为 $28.58\mathrm{MPa}$
分析加工硬化、细晶强化、固溶强化与第二相强化在本质上有什么异同。 | 相同点：都是位错运动受阻，增加了位错滑动的阻力，使得材料得到强化。 不同点： $\textcircled{1}$ 加工硬化：位错塞积、林位错阻力和形成割阶消耗外力所做的功为其可能机制； $\textcircled{2}$ 细晶强化：增加了晶界，增加了位错塞积的范围； $\textcircled{3}$ 固溶强化：溶质原子沿位错聚集并钉扎位错； $\textcircled{4}$ 第二相强化：分散的强化相颗粒迫使位错切过或绕过强化相颗粒而额外做功都是分散相强化的位错机制。
说明金属在冷变形、回复、再结晶及晶粒长大各阶段晶体缺陷的行为与表现以及材料相应的性能，并说明各阶段促使这些晶体缺陷运动的驱动力是什么。 | （1）冷变形：晶体缺陷包括点缺陷、线缺陷、面缺陷均大量增加，出现加工 硬化现象、物化性能相应变活泼；驱动力为外界所加的分切应力。（2）回复：线缺陷基本不变，点缺陷明显减少，力学性能不变，相应改变物 化性能；驱动力为储存能。（3）再结晶：线缺陷明显变少，材料出现软化现象；驱动力为储存能。（4）晶粒长大：面缺陷明显变少：驱动力为总界面自由能。
铁-碳合金中可能存在的渗碳体有哪几种？ | 一次渗碳体，共晶渗碳体，二次渗碳体，共析渗碳体，三次渗碳体。
这些渗碳体各在什么温度或温度范围通过什么反应生成？并写出反应式。 | （1）一次渗碳体： $>1148^{\circ}\mathrm{C}$ ，匀晶反应， $\mathbf{L}\mathbf{\sim}\mathbf{Fe}_{3}\mathbf{C}_{1}$ 。 (2）共晶渗碳体： $1148^{\circ}\mathrm{C}$ ，共晶反应， $\mathbf{L}\mathbf{\rightarrow}(\gamma+\mathbf{F}\mathbf{e}_{3}\mathbf{C})$ 共晶。 (3）二次渗碳体： $1148\sim727^{\circ}\mathrm{C}$ ，二次析出反应， $\gamma{\rightarrow}\mathrm{Fe}_{3}\mathrm{C}_{\mathrm{II}}$ （4）共析渗碳体： $_{727^{\circ}\mathrm{C}}$ ，共析反应， $\gamma\substack{\rightarrow}(\alpha+\mathrm{Fe}_{3}\mathrm{C})$ 共析。 （5）三次渗碳体： $<727^{\circ}\mathrm{C}$ ，二次析出反应， $\alpha{\mathrm{-}}\mathbf{Fe}_{3}\mathbf{C}_{\perp\perp}$ 。
这些渗碳体在形态、大小和分布上有何不同？ | （1）一次渗碳体：规则条状，粗大，分布在莱氏体基体上。 (2）共晶渗碳体：作为莱氏体的连续基体。 (3）二次渗碳体：分布在转变为珠光体的原奥氏体晶界处，量较少时为不连续的颗粒状，量较多时为连续的网状。 （4）共析渗碳体：规则层片状，较小，与层片状铁素体交替分布构成珠光体。 （5）三次渗碳体：不连续的颗粒状，少量，分布在铁素体晶界处。
这些不同种类的渗碳体对铁-碳合金的力学性能将产生怎样的影响？ | （1）一次渗碳体：提高硬度但降低韧性。 （2）共晶渗碳体：提高硬度但降低韧性。 （3）二次渗碳体：提高硬度但降低韧性；不连续的颗粒状提高强度，而连续的网状降低强度。 （4）共析渗碳体：提高硬度和强度但降低韧性。 （5）三次渗碳体：提高硬度和强度但降低韧性。
什么是金属的加工硬化现象？ | 金属材料在塑性变形过程中，所施加的流变应力随应变量的增大而不断增大的现象，称为加工硬化。或金属材料经冷塑性变形后，其强度、硬度升高，塑性、韧性下降的现象，称为加工硬化。
用位错理论解释纯金属单晶体产生加工硬化的原因。 | $\textcircled{1}$ 位错间发生交截，产生的割阶阻碍位错运动； $\textcircled{2}$ 位错间发生反应，形成固定位错阻碍位错运动； $\textcircled{3}$ 位错发生增殖，位错密度的增加使位错运动阻力进一步增大。
金属的加工硬化特性对金属材料的使用带来哪些利弊？ | 有利方面：作为提高金属材料强度的一种手段；便于金属材料塑性成形;使金属零件得以抵抗偶然过载。不利方面：使金属难以进一步冷塑性变形。
单位位错 | 单位位错一柏氏矢量等于点阵矢量的位错。
晶胞 | 晶胞一构成晶格的最基本单元。
固溶体 | 固溶体一以合金中某一组元作为溶剂，其他组元为溶质，所形成的与溶剂有相同晶体结构、晶格常数稍有变化的固相。
临界晶核 | 临界晶核一其长大能使体系吉布斯自由能下降的尺寸最小的晶核。
临界变形度 | 临界变形度一给定温度下金属发生再结晶所需的最小预先冷变形量。
计算下列化合物中阳离子的配位数$\mathbf{M_{g}0}$ $\mathrm{Cr}_{2}\mathrm{O}_{3}$ $\mathbf{CaF}_{2}$ ${\bf K}_{2}{\bf O}$ $\mathbf{M}\mathbf{g}^{2+}\mathbf{\Sigma})=0.078\mathbf{n}\mathbf{m}r(\mathbf{0}^{2-})=0.132\mathbf{n}\mathbf{m}r(\mathbf{C}\mathbf{r}^{3+})=0.064\mathbf{n}\mathbf{m}$ $r\big(\mathrm{Ca}^{2+}\big)=0.106\mathrm{nm}$ $r(\mathrm{F^{-}})=0.133\mathrm{nm}r(\mathrm{K^{+}})=0.132\mathrm{nm}$ | $\mathbf{M_{8}}\mathbf{0}$ : 6; $\mathbf{Cr}_{2}\mathbf{O}_{3}$ : 6; $\mathbf{CaF}_{2}$ : 8;$\mathbf{K}_{2}\mathbf{0}$ : 12。
判断下列说法是否正确： （1）冷变形金属经回复退火后，其力学性能可以恢复到变形前的状态。 （2）再结晶是一个成核及核心长大的过程，因此它是一种相变过程。（3）再结晶核心长大伴随着晶界的移动，故其驱动力为晶界能。（4）晶体中的点缺陷是一种热力学平衡缺陷，而位错不是热力学平衡缺陷。（5）刃位错可以发生交滑移。(6）金属的热（变形）加工与冷（变形）加工是以变形加工的温度高低来区别的。 | （1）不正确； （2）不正确；（3）不正确； （4）正确； （5）不正确； （6）不正确。
固体中原子的扩散必须具备哪些基本条件? | 固体中原子的扩散必须存在化学位梯度。
扩散可以分为哪几种基本类型？ | (1) $\textcircled{1}$ 按扩散组元的浓度分布，扩散分为自扩散和互扩散； $\textcircled{2}$ 按原子扩散的路径，扩散分为体扩散、晶界扩散、位错扩散、表面扩散； $\textcircled{3}$ 按扩散的微观机制，扩散分为间隙扩散和空位扩散； $\textcircled{4}$ 按组元扩散方向与其浓度梯度方向的关系，扩散分为下坡扩散和上坡扩散； $\textcircled{5}$ 按扩散中有无新相形成，扩散分为单相扩散和反应扩散。
在间隙固溶体中及置换固溶体中，溶质原子各以何种机制进行扩散？ | 在间隙固溶体中溶质原子以间隙机制进行扩散，在置换固溶体中溶质原子以空位机制进行扩散。
均匀奥氏体晶粒的长大以及扩散退火时晶内偏析的均匀化各属何种类型的扩散? | 均匀奥氏体晶粒的长大属于自扩散，而扩散退火时晶内偏析的均匀化属于互扩散。
金属材料经冷塑性变形后会出现加工硬化现象。玻璃化温度（ $T_{\mathrm{g}})$ 较低的热塑性塑料变形后是否也会出现“加工硬化”现象？陶瓷材料呢？并请简单解释。 | 玻璃化温度较低的热塑性塑料变形后也会出现“加工硬化”现象，这是 由于随变形程度的增加，分子链逐渐沿外力方向定向排列，从而引起应变硬化。陶瓷材料变形后不会出现“加工硬化”现象，这是由于陶瓷材料不能发生塑性变形。
本征半导体与掺杂半导体的导电机制有何不同？ | 本征半导体中参与导电的载流子是导带中的电子和等量的价带中的空 穴，且费米能级位于禁带中央。而掺杂半导体中参与导电的载流子是导带中的电子和不等量的价带中的空穴，且费米能级不位于禁带中央，或向上方移动（如 $\mathbf{n}$ 型半导体)，或向下方移动(如p型半导体)。
何谓电子磁矩、原子磁矩及物质固有磁矩？物质的磁性与原子核外电子的填充情况有何关系？ | 电子磁矩是指电子绕核运动的轨道磁矩和电子自旋产生的自旋磁矩。原子磁矩是指电子的轨道磁矩和自旋磁矩合成的总磁矩；物质固有磁矩是指无外磁场作用时所有原子磁矩之和。原子中的电子壳层全部填满的物质为抗磁体；原子中有未填满的电子壳层的物质为顺磁体或铁磁体。
金属材料、陶瓷材料及高分子材料各是以何种机制导热的? | 金属材料主要靠自由电子导热；陶瓷材料主要靠声子导热；高分子材料主要靠分子导热。
写出二元系相图中所有可能的三相平衡反应的名称及反应式。 | 共晶反应： $\operatorname{L}{\overrightarrow{\longrightarrow}}\alpha+\beta$ 共析反应： $\gamma\mathrm{=}\mathrm{=}\alpha+\beta$ 偏晶反应： $\mathrm{L}_{1}\longrightarrow\mathrm{L}_{2}+\updelta$ 熔晶反应： $\updelta\rightleftharpoons\mathbf{L}+\upgamma$ 包晶反应： $\mathbf{L}+\alpha{\stackrel{\rightharpoonup}{\longrightarrow}}\beta$ 包析反应： $\gamma+\alpha{\stackrel{\textstyle}{\longrightarrow}}\beta$ 合晶反应： $\mathrm{L}_{1}+\mathrm{L}_{2}\stackrel{\rightharpoonup}{\longrightarrow}\delta$
自发的位错反应必须满足哪些条件？ | 几何条件和能量条件。
何谓扩展位错？请写一例。 | 两个不全位错及夹在它们之间的一片层错所组成的位错组态。如面心立方晶体中的 $\frac{a}{6}$ [121] $^+$ 层错 $+{\frac{a}{6}}$ [211]。
材料的结合键决定其弹性模量的高低。氧化物陶瓷材料以（1）键为主，结合键（2）故其弹性模量（3）；金属材料以（4）键为主，结合键_（5）故其弹性模量（6）；高分子材料的分子链上是（7）键，分子链之间是（8）键，故其弹性模量(9)_。 | （1）离子；（2）较强；（3）较高；（4）金属；（5）较弱；（6）较低;（7）共价；（8）分子；（9）最低；
面心立方晶体的最密排面是（10），最密排方向是（11）；体心立方晶体的最密排面是（12），最密排方向是（13）；密排六方晶体的最密排面是（14），最密排方向是（15）。 | （10）111}；（11） $<\overline{{{1}}}10>$ ；(12）110;(13) $<\overline{{1}}11>$ ；(14）(0001)；(15) $<11\bar{2}0>$ ；
晶粒较细的金属比晶粒较粗的同种金属有（16）_的强度和硬度及_（17）塑性和韧性，这种现象称为（18）强化；铸造工艺中细化晶粒的常用方法是(19)、(20)_和_(21)_ | （16）更高；（17）更好；（18）细晶；（19）增大冷却速度；（20）加形核剂；（21）搅拌或振动；
铁碳合金中可能存在的渗碳体有五种，按照形成温度由高到低，依次是：（22）渗碳体、（23）渗碳体、（24）渗碳体、（25）渗碳体和（26）渗碳体。 | （22）一次；（23)共晶；（24）二次；（25）共析；（26）三次；
铁素体是碳是在（27）－Fe中的（28）固溶体，与纯铁相比，其强度和硬度（29），塑性和韧性（30）_，这是由于（31）强化的结果。 | （27） $\pmb{\alpha}$ ；（28）间隙；（29）更高；(30）更低；（31）固溶；
对于刃型位错线，其柏氏矢量（32）于位错线，其滑移运动方向（33）于柏氏矢量，其攀移运动方向（34）于柏氏矢量；对于螺型位错线，其柏氏矢量(35）于位错线，其滑移运动方向（36）于柏氏矢量，其交滑移运动方向（37）于柏氏矢量；对于混合型位错线，其柏氏矢量（38）于位错线，其滑移运动方向（39）于位错线。 | （32）垂直；（33）平行；（34）垂直；（35）平行；（36)垂直；（37）垂直；（38）既不垂直也不平行；（39）垂直；
金属经冷塑性变形后，其强度和硬度（40），塑性和韧性（41），这种现象称为（42）强化或（43）；对于经过预先冷塑性变形的金属，在进一步冷塑性变形前应进行（44）退火，以提高其（45）_，退火温度为（46）；而对于冷加工成形的零构件，成形后应及时进行（47）退火，以去除（48），防止零构件在使用中（49）或（50）。 | （40）升高；（41）下降；（42）形变；（43）加工硬化；（44）再结晶；（45）塑性和韧性；（46) $0.4T_{\mathrm{m}}$ ；（47）去应力；（48）残余内应力；（49）变形；（50）开裂。
第二相粒子对合金塑性形变会产生何种影响？试用位错理论说明其机理。 | 要点：会提高合金的强度及塑性形变时的流变抗力。因为，位错切过可变形第二相粒子或绕过不可变形第二相粒子时阻力增大。
假设某纯金属液体按均匀形核方式结晶，晶胚呈边长为 $\pmb{a}$ 的立方体，晶胚的单位面积表面能为 $\sigma$ ，液、固两相单位体积的吉布斯自由能差为$\triangle_{G_{V}}$ 1.求临界晶核边长 $\textbf{\em a}^{*}$ 的表达式。 2.求临界晶核形成功 $\triangle{G}^{*}$ 的表达式。 3、证明关系式 $\Delta G^{\ast}=\frac{1}{3}{\bf A}^{\ast}\sigma$ 其中 $A^{\star}$ 为临界晶核的表面积。 | 1.形核时的自由能变化为 公式 $$ \frac{\mathrm{d}(\Delta G)}{\mathrm{d}a}=0 $$ 得临界晶核边长 $$ a^{\mathrm{~\ast~}}=-\frac{4\sigma}{\Delta G_{V}} $$ 公式 $$ \begin{array}{c}{{2.\Delta G^{*}=V^{*}\Delta G_{V}+A^{*}\sigma=\bigg(-{\frac{4\sigma}{\Delta G_{V}}}\bigg)^{3}\Delta G_{V}+6\bigg(-{\frac{4\sigma}{\Delta G_{V}}}\bigg)^{2}\sigma}}\ {{=-{\frac{64\sigma^{3}}{(\Delta G_{V})^{2}}}+{\frac{96\sigma^{3}}{(\Delta G_{V})^{2}}}={\frac{32\sigma^{3}}{(\Delta G_{V})^{2}}}}}\end{array} $$ 3.由上式可见 $$ A^{\star}\sigma=3\Delta G^{\star} $$ 故 $$ \Delta G^{\star}=\frac{1}{3}A^{\star}\sigma $$
何谓成分过冷？用成分过冷理论解释合金的铸造性能（流动性、缩孔的分布特征）与其相图中液/固相线间垂直距离的关系。 | 在合金的凝固过程中，虽然实际温度分布一定，但由于液体中溶质分布发生变化，使液/固界面前沿的液体处于过冷状态，这种由液体成分变化与实际温度分布两个因素共同决定的过冷，称为成分过冷。合金的铸造性能（流动性、缩孔的分布特征）与其相图中液/固相线间垂直距离的大小有关。垂直距离越大,则合金的流动性越差，缩孔越易呈分散分布。成分过冷的条件为：长$\frac{-m C{0}(1-k{0})}{D k{0}}$ ，其中，G为液/固界面前沿液体中的实际温度梯度，R 为液/固界面推移的速度， $\pmb{D}$ 为溶质原子在液相中的扩散系数， $\mathbf{\nabla}m$ 为合金相图中液相线的斜率， $C{0}$ 为合金的成分， $k{0}$ 为合金的平衡分配系数。可以证明，上式中的$\frac{\mathrm{-}m C{0}~\left(1-k{0}\right)}{k{0}}$ 就是 $C_{0}$ 合金在其相图中液/固相线间的垂直距离。显然，液/固相线间的垂直距离越大，合金的成分过冷倾向就越大，液/固界面越倾向于树枝状生长，这阻碍了合金熔液的流动性，也使树枝状晶的枝间处因得不到补缩而形成分散缩孔。
何谓本征半导体？何谓掺杂半导体？二者的载流子及费米能级有何不同？ | 高纯度的不掺有杂质的半导体称本征半导体。在本征半导体中有意加人少量的杂质元素形成的半导体称掺杂半导体,掺杂元素是周期表中VA族的为 $\mathbf{n}$ 型半导体,掺杂元素是周期表中ⅢA族的为 $\mathbf{p}$ 型半导体。本征半导体的载流子是导带中的电子和价带中的空穴，且电子数与空穴数相等。掺杂半导体的载流子虽然也是导带中的电子和价带中的空穴,但电子数与空穴数却不相等， $\mathbf{n}$ 型半导体中的电子数多于空穴数,p型半导体中的空穴数多于电子数。本征半导体的费米能级位于禁带的中央，而掺杂半导体的费米能级却不位于禁带的中央， $\mathbf{n}$ 型半导体的费米能级相对于禁带中央上移,p型半导体的费米能级相对于禁带中央下移。
晶体滑移的方向就是该滑移面内位错线运动的方向。 | 错误
晶体中可以形成纯刃型位错环。 | 正确
螺型位错线只能进行滑移运动，不能进行攀移运动。 | 正确
就其本质而言,孪晶也是层错 | 正确
二元合金相图中，液相线与固相线间距离越大，则合金的流动性越差。 | 正确
空位的存在，总是使晶体的自由能升高。 | 错误
位错的存在，总是使晶体的自由能升高。 | 正确
在固相不扩散、液相完全混合的条件下，固溶体凝固中不可能出现成分过冷。 | 正确
再结晶晶核长大的驱动力是形变储藏能的降低，而再结晶晶粒长大的驱动力是总晶界能的降低。 | 正确
在三元相图的垂直截面图中，不能利用重心法则求三个平衡相的质量分数。 | 正确
已知 $727\%$ 时，平衡态铁碳合金中铁素体的最大碳含量为 $w_{\mathrm{C}}=$ $0.0218\%$ ，而奥氏体的碳含量为 $w_{\mathrm{C}}=0.77\%$ 、试问： 1.碳原子分别位于铁素体和奥氏体晶体中的什么位置？ 2.解释为什么两者的碳含量差别如此之大。 | 1.碳原子位于铁素体晶体中的扁八面体间隙中心位置，位于奥氏体晶体中的正八面体间隙中心位置。 2.因为铁素体晶体中的扁八面体间隙半径比奥氏体晶体中的正八面体间隙半径小得多。
针对平衡态的T12钢（ $w_{\mathsf{C}}=1.2\%$ ）回答下列问题： 1．写出其室温时的相组成物，并计算各相组成物的质量分数。 2.写出其室温时的组织组成物，并计算各组织组成物的质量分数。 | 1.$\alpha+\mathrm{Fe}_{3}\mathrm{C}$ $w_{a}=\frac{6.69-1.2}{6.69-0.0008}\times100\%\approx82.07\%$ P+ Fe3CⅡ $$ w_{\mathrm{Fe_{3}C}}=\frac{1.2-0.0008}{6.69-0.0008}\times100\%\approx17.93\% $$ $$ w_{\mathrm{P}}=\frac{6.69-1.2}{6.69-0.77}\times100\%\approx92.74\% $$ $$ w_{\mathrm{Fe_{3}C_{_{\Pi}}}}=\frac{1.2-0.77}{6.69-0.77}\times100\%\approx7.26\% $$
定性比较陶瓷材料、金属材料、高分子材料的弹性模量的高低，并从材料中结合键的角度分析存在差异的原因。 | 三类材料中，陶瓷材料的弹性模量最大，金属材料的弹性模量次之，高分子材料的弹性模最小。材料弹性模量的大小取决于材料中结合键的强弱。陶瓷材料由很强的离子键或共价键结合，故其弹性模量很大；金属材料由较弱的金属键结合，故其弹性模量较小；高分子材料分子链中为很强的共价键，但分子链间由很弱的二次键结合，故其弹性模量很小。