## Sheet1
Question | Answer
金属玻璃 | 金属玻璃：指金属从液态凝固后其结构与液态金属相同的固体
金属间化合物 | 金属间化合物：金属与金属、金属与某些非金属之间形成的化合物，结构与组成金属间化合物的纯金属不同，一般具有熔点高、硬度高、脆性大的特点。
离异共晶 | 离异共晶：有共晶反应的合金中，如果成分离共晶点较远，由于初晶数量多，共晶数量很少，共晶中与初晶相同的相依附初晶长大，共晶中另外一个相呈现单独分布，使得共晶组织失去其特有组织特征的现象
.晶界偏聚 | 晶界偏聚：由于晶内与晶界上的畸变能差别或由于空位的存在使得溶质原子或杂质原子在晶界上的富集现象
科垂尔气团 | 科垂尔气团：溶质原子在刃型位错周围的聚集的现象，这种气团可以阻碍位错运动，产生固溶强化效应等结果
李生 | 李生：是晶体塑性变形的一种重要方式，晶体在切应力作用下，晶体的一-部分沿着一定的晶面和晶向相对于另一部分晶体作均匀切变，使得相邻部分晶体取向不同，并以切变晶面（李晶面）成镜面对称。
反应扩散 | 反应扩散：伴随有化学反应而形成新相的扩散称为反应扩散，如从金属表面向内部渗人金属时，渗人元素浓度超过溶解度出现新相
变形织构 | 变形织构：经过塑性变形后原来多晶体中位向不同的晶粒变成取向基本一致，形成晶粒的择优取向，择优取向后的晶体结构为织构，若织构是在塑性变形中产生的，称为变形织构
判断 $\frac{a}{6}[2\overline{{{1}}}\overline{{{1}}}]+\frac{a}{6}[\overline{{{1}}}21]{\rightarrow}\frac{a}{6}$ [110]位错反应在面心立方晶体中能否进行？若两个扩展位错的领先位错发生上述反应，会对面心立方金属性能有何影响 | 参照几何条件和能量条件要求，位错反应可以进行；反应后位错不可动，影响晶体的加工硬化机制和断裂性能。
写出非稳态扩散方程的表达式，说明影响方程中扩散系数的主要因素。 | 非稳态扩散方程的表达式为：{\frac{\partialC}{\partialt}}={\frac{\partial{\bigg(}D{\frac{\partialc}{\partialx}}{\bigg)}}{\partial x}}若扩散系数 $\pmb{D}$ 不随浓度变化,则可以简{\frac{\partialC}{\partialt}}=D{\frac{\partial^{2}c}{\partial x^{2}}}影响方程中扩散系数的主要因素有温度、晶体结构、晶体缺陷、固溶体类型、扩散元素性质、扩散组元浓度等。
指出影响冷变形后金属再结晶温度的主要因素。要获得尺寸细小的再结晶晶粒，有哪些主要措施，为什么？ | 影响冷变形后金属再结晶温度的主要因素有：变形程度、微量杂质和合金元素、金属晶粒度、加热时间、加热速度；要获得尺寸细小的再结晶晶粒主要措施有：加大冷变形程度，加人微量合金元素，提高加热速度，采用细晶粒金属
试述针对工业纯铝、 $\mathbf{Al}{-}5\%\mathbf{Cu}$ 合金、 $\mathbf{Al}{-}5\%\mathbf{Al}{2}\mathbf{O}{3}$ 复合材料分别可能采用哪些主要的强化机制来进行强化 | 对工业纯铝主要的强化机制为加工硬化、细晶强化； $\mathbf{Al}{\cdot}5\%\mathbf{Cu}$ 合金的强化机制为固溶强化、沉淀强化、加工硬化、细晶强化； $\mathbf{Al}{-}5\%\mathbf{Al}_{2}\mathbf{O}_{3}$ 复合材料的强化机制为加工硬化、细晶强化、弥散强化。
低层错能的工业纯铜铸锭采用 $T=0.5T_{\xi\sharp,\xi}$ 温度热加工开坯轧制。 （1）画出该材料分别在高、低应变速率下热加工时的真应力-真应变曲线示意图，并说明影响曲线变化的各种作用机制。 (2）开坯后该金属在室温下继续进行轧制，画出此时的真应力-真应变曲线示意图，并说明影响曲线变化的机制。 (3）开坯后该金属要获得硬态、半硬态和软态制品，最后工序中可采用哪些方法，为什么？ | (1）该材料热加工时的真应力-真应变曲线示意图（略)。(注意曲线中均应有应力峰值，在高应变速率下出现应力峰值后曲线基本水平，在低应变速率下出现应力峰值后曲线呈波浪。）高应变速率下曲线分三个阶段：未发生动态再结晶的加工硬化阶段，动态再结晶加剧阶段，完全动态再结晶阶段（此时加工硬化与再结晶软化达到平衡，曲线接近水平，达到稳态流变阶段)。低应变速率下完全动态再结晶阶段呈波浪形，是反复动态再结晶软化-—加工硬化一一一动态再结晶软化交替进行的结果。(2）开坏后金属在室温下继续进行轧制的真应力-真应变曲线示意图（略）；真应力-真应变曲线一直上升，直至断裂，主要机制为加工硬化（3）开坯后要获得硬态金属，可以进行冷加工，机制为加工硬化；获得软态制品，可采用冷加工后再结晶退火；获得半硬态制品，可采用冷加工后回复退火，或者完全再结晶退火后适当冷变形。
说明材料中的结合键与材料性能的关系。 | 材料结合键的类型及结合能的大小对材料的性能有重要的影响，特别是对物理性能和力学性能。结合键越强，熔点越高，热膨胀系数就越小，密度也大。金属具有光泽、高的导电性和导热性、较好的机械强度和塑性，具有正的电阻温度系数就与金属的金属键有关。陶瓷、聚合物一般在固态下不导电与其非金属键结合有关。工程材料的腐蚀实质是结合键的形成和破坏。晶体材料的硬度与晶体的结合键有关。一般共价键、离子键、金属键结合的晶体比分子键结合的晶体的硬度高。结合键之间的结合键能越大，则弹性模量越大。工程材料的强度与结合键能也有一定的联系。一般结合键能高，强度也高一些。材料的塑性也与结合键类型有关，金属键结合的材料具有良好的塑性，而离子键、共价键结合的材料的塑性变形困难，所以陶瓷材料的塑性很差。
任意选择一种材料，说明其可能的用途和加工过程。 | 铝合金用于制造饮料罐、食品罐等包装容器。例如，可口可乐、百事可乐等饮料企业大量使用铝合金易拉罐，其具有良好的密封性、耐腐蚀性和可回收性，能够保护饮料品质并方便消费者使用。
何谓加工硬化？列出加工硬化的各种可能机制，说明加工硬化在工业上的应用 | 金属在冷加工过程中流变应力随应变的增加而增加的现象称为加工硬化。 加工硬化的机制主要是位错之间的相互作用，如割阶的形成，位错交截、缠结，位错运动中与林位错的作用，面角位错的形成，以及溶质原子与位错的作用形成溶质原子气团等。加工硬化在工业上的应用：金属在加工过程中塑性变形抗力不断增加，使金属变脆，需要进行多次中间退火，使金属的冷加工需要消耗更多的功率；加工硬化使金属基体具有一-定的抗偶然过载的能力；加工硬化和塑性变形适当配合可使金属进行均匀塑性变形，有些加工方法要求金属必须有一定的加工硬化；加工硬化也是强化金属的重要手段之一，对某些纯金属加工硬化是提高强度的重要办法；有些零部件在工作条件下表面会不断硬化，达到表面耐冲击、耐磨损的要求；经过加工硬化后材料塑性降低，可以改善材料如低碳钢的切削加工性能；可以通过冷加工控制产品的最后性能。
简要说明第二相在冷塑性变形过程中的作用 | 复相合金的主要变形方式仍然是滑移和李生，由于合金中第二相的种类、数量、大小、形状、分布特点及与基体界面结合的不同，第二相对塑性变形的影响也很复杂。如果复相合金中两个相都具有塑性，第二相的尺寸大小、变形能力与基体相差不大，则合金的变形决定于两相的体积分数；如果两相中一个是塑性相，而另一个是硬脆相时，合金的塑性变形主要取决于硬脆相的存在情况,第二相粗大或呈大针状，变形只在基体中进行，合金的塑性都不会很高；如果第二相连续分布在固溶体的晶界上，合金很脆，几乎不能进行塑性变形。
讨论织构的利弊及控制方法 | 织构引起金属的各向异性，各向异性在很多情形下对金属的加工和使用带来麻烦。深冲金属杯子可能产生制耳。具有织构的多晶体金属棒经过多次反复加热和冷却后会显著伸长。但有的情况下要设法获得某种织构，利用其各向异性，如变压器用的硅钢片、精密电子电容器的高压电子铝箔以及应用于汽车、机械等部门要求优越的超深冲压性能的无间隙原子钢，对不可热处理强化的铝合金可以通过冷变形产生加工硬化来强化合金。控制织构的一种方法是控制加工和热处理制度，得到只有轻微织构的加工组织，得到细晶粒的再结晶组织；还可以改变轧板的生产工艺，冷加工中的中间再结晶退火和最终回复退火的结合可以控制织构，可以采用交叉轧制的方法，铝合金薄板热轧过程的控制和多方向交叉冷轧以及相应退火来减少制耳的形成。
简要说明影响扩散系数的因素 | 1.影响扩散系数的因素有：温度的影响，随温度的升高，扩散系数急剧增大；晶体缺陷的影响，原子沿线缺陷（位错）和面缺陷（晶界和自由表面等）的扩散速率远比沿晶内的体扩散速率大；在具有同素异构转变的金属中，扩散系数随晶体结构的改变会有明显的变化，溶质原子在 BCC 晶体结构中的扩散系数比在 FCC 中的大。 晶体的各向异性对扩散系数也有影响，但这种异向性随温度的升高逐渐减小。 间隙原子的扩散激活能比置换式原子的扩散激活能小得多。 扩散元素的性质与溶剂金属的性质差别越悬殊，则扩散系数越大。 在许多固溶体合金中，溶质的扩散系数随浓度的增加而增加，溶质元素能使合金熔点降低的（或引起液相线下降的）均能使扩散系数增加；反之，使扩散系数降低。 第三元素对二元合金中组元的扩散也有影响，与合金中组元形成化合物的第三元素阻碍溶质原子的扩散，从而降低扩散系数。
试说明晶粒大小对金属材料室温及高温力学性能的影响，在生产中如何控制材料的晶粒度？ | 室温强化，高温弱化。生产中控制材料的晶粒度有铸造中细化，加工中通过控制轧制细化热加工组织，再结晶退火中依靠合金元素和微量元素阻止晶粒长大，结合再结晶全图综合考虑冷变形加工量和加热温度的关系
解释位错的基本概念，总结位错在材料中的作用。如何通过变形与加热来控制材料的组织和性能？ | 位错是晶体结构中一种排列缺陷，可以分为刃型位错、螺型位错和混合位错。 位错可以极大影响材料性能表现，位错在材料中的作用有多种： （1）金属材料的塑性变形是通过位错运动完成的。 (2）位错周围具有畸变应力场，与第二相粒子，通过切过或绕过机制强化材料，冷加工中位错密度增加也能强化材料，或通过形成科垂尔气团强化材料，以及位错运动中相互交截，或形成割阶、面角位错等使材料强化；可以影响材料的强度。 (3）影响第二相的析出，对再结晶中的晶核形成机制等固态相变有影响。（4）位错周围是优先扩散通道。
解释上坡扩散、扩散机制，总结扩散在材料科学中的应用 | 上坡扩散是扩散过程中扩散元素从低浓度向高浓度处扩散；如各种溶质原子气团的形成和共析反应产物的形成均为上坡扩散。扩散机制主要为：间隙固溶体中溶质原子在间隙中发生间隙扩散，在置换式固溶体中发生原子与空位交换实现扩散的空位机制。原子扩散在材料中的作用包括：晶体凝固时形核、长大；合金的成分过冷；成分均匀化，包晶反应非平衡凝固时保留高温组织的特点，固态相变时的形核，晶界形核，晶界运动、晶界偏聚、高温蠕变，氧化，焊接，化学热处理（渗C、N等），粉末冶金，涂层等各方面
如何通过变形与加热来控制材料的组织和性能？ | 变形与加热可以作为控制材料的组织和性能的有效手段，如冷变形可以带来加工硬化、纤维组织、内应力、织构及其他物理、化学性能变化，冷变形金属加热后可以通过回复、再结晶中引起的组织、性能变化获得需要的组织与性能
在宏观晶体中所存在的对称要素都必定通过晶体的中心 | √
等轴晶系的对称特点是具有4根3次轴 | √
微观对称要素的核心是平移轴 | √
CVD法制备的非晶态硅也具有玻璃的四个通性 | ×
有序-无序转变是指晶体与非晶体之间的转变 | ×
固溶体是一种溶解了杂质组分的非晶态固体 | ×
大多数固相反应是由扩散速度所控制的 | ×
在低温时，一般晶体中发生的扩散是本征扩散 | √
在固液界面的润湿中，增加固体表面的粗糙度，就一定有利于润湿。 | ×
烧结是一个包含了多种物理和化学变化的过程 | ×
在等轴晶系中，可能存在的空间格子类型为 (a) P, I, C (b) P, I, F (c) P, C, F (d) F, I, C | 晶胞是（1）
.晶体结构中一切对称要素的集合称为 | 空间群为 $\bf{F m}3m$ 的晶体结构属于(2）晶族，（3）晶系
（a）对称型 (b）点群 （c）微观对称的要素的集合 (d)空间群 | 当有少量的 $\mathbf{CaO}$ 加人到 $\mathrm{Th}\mathbf{O}_{2}$ 晶格中形成固溶体时，试写出可能存在的缺陷反应方程式和固溶式：缺陷反应方程式（7）和对应的固溶式（8）_。缺陷反应方程式（9）和对应的固溶式（10）
.在面心立方晶体结构中，密排面是(a）001}面 (b）011}面 （c）{111}面 | 粘土荷电的主要原因有：（11）（12）和（13）
离子晶体通常借助表面离子的极化变形和重排来降低其表面能，对于卜列离子晶体的表面能，最小的是\mathrm{(a)~CaF_{2}}\qquad\mathrm{(b)~PbF_{2}}\qquad\mathrm{(c)~PbI_{2}}\qquad\mathrm{(d)}\mathrm{BaSO_{4}}\qquad\mathrm{(e)~SrSO_{4}} | 粘土荷电的主要原因有：（11）_、（12）_和_（13）_
在扩散系数的热力学关系中， $\left(1+\frac{\partial{\ln{\gamma{i}}}}{\partial{\ln{N{i}}}}\right)$ 称为扩散系数的热力学因子。在非理想混合体系中： 当扩散系数的热力学因子 $>0$ 时，扩散结果使溶质（A）； 当扩散系数的热力学因子 $<0$ 时，扩散结果使溶质（B）。 （a）发生偏聚 (b）浓度不改变 (c）浓度趋于均匀 | 在玻璃性质随温度变化的曲线上有二个特征温度（18）和（19），与这二个特征温度相对应的粘度分别为（20）和（21）。
在石英的相变中，属于重建型相变的是 (a) $\alpha\cdot$ 石英 $=====\alpha\cdot$ 鳞石英 (b) $\alpha\cdot$ 石英 $\mathbf{\mu}=====\beta\mathbf{\sigma}$ 石英 (c) $\alpha\cdot$ 鳞石英 $=====\alpha\cdo石英 (d) $\alpha\cdot$ -方石英 $\begin{array}{r}{======\beta.}\end{array}$ 方石英 | 本征扩散是由（22）而引起的质点迁移，本征扩散的活化能由（23）和（24）两部分组成，扩散系数与温度的关系式为：（25）。
在烧结过程中，只改变气孔形状而不引起坯体收缩的传质方式 （a）表面扩散（b）流动传质（c）蒸发-凝聚（d）晶界扩散 | 马氏体相变具有以下的一些特征：（26）、（27）、（28）和（29）_等。四、名词解释（15分）（任选五题，如果全做只取前五题） 1.网络形成体2.一级相变3.肖特基（Schttky）缺陷4.同质多晶5.润湿6.均匀成核7.非化学计量结构缺陷8.晶粒生长
$\mathrm{Na}{2}\mathrm{{\bfO}}\cdot\mathrm{Ca}\mathrm{{\bfO}}\cdot\mathrm{Al}{2}\mathrm{{\bfO}}{3}\cdot2\mathrm{SiO}{2}$ 玻璃的四个结构参数 $z$ 、 $R$ 、 $X$ 和 $Y$ | $,1.{\surd};2.{\surd};3.{\searrow};4.\times;5.\times;6.\times;7.{\surd};8.\times;9.\times;10.\times_{\mathrm{~o~}}$ 二、 1. b; 2. d; 3. a; 4. a; 5. c; 6. c; 7. (A) c、(B) a; 8. a、c; 9.
网络形成体 | 其单键能 $\geq335\mathrm{kJ/mol}$ ，能单独形成玻璃的物质。
一级相变 | 相变时两相的化学势相等，但化学势的一阶偏微商不相等。发生一级相变时有相变潜热和体积的变化。
肖特基（Schttky）缺陷 | 当晶格热振动时，一些能量足够大的原子离开其平衡位置，跃迁到晶体的表面，并在原正常格点上留下空位
同质多晶 | 化学组成相同的物质，在不同的热力学条件下会形成结构不同的晶体
润湿 | 固体与液体接触后，体系的吉布斯自由能降低时称为润湿
非化学计量结构缺陷 | 某些化合物的组成会随着周围气氛的性质和压力大小的变化，而偏离其化学计量比，这类化合物叫非化学计量化合物。由于组成偏离化学计量比而产生的缺陷叫非化学计量结构缺陷。
晶粒生长 | 是无应变的材料在热处理时，平均晶粒尺寸在不改变其分布的情况下，连续增大的过程
晶粒生长的特点 | 晶粒生长是无应变的材料在热处理时，平均晶粒尺寸在不改变其分布的情况下，连续增大的过程。在坯体内晶粒尺寸均匀地生长；晶粒生长时气孔都维持在晶界上或晶界交汇处
二次再结晶的特点 | 是少数巨大晶粒在细晶消耗时的一种异常长大过程。是个别晶粒的异常生长；二次再结晶时气孔被包裹到晶粒内部；二次再结晶还与原料粒径有关
等大球体的二种最紧密堆积方式 | 主要有立方最紧密堆积和六方最紧密堆积；立方最紧密堆积方式是密排面按ABCABC·….··的方式排列，六方最紧密堆积方式是密排面按ABAB.·的方式排列
空隙的种类和数量关系 | 等大球体作最紧密堆积时，空隙主要有八面体空隙和四面体空隙，当有 $\pmb{n}$ 个球作最紧密堆积时就会产生 $\textbf{\em n}$ 个八面体空隙和 $2n$ 个四面体空隙
晶面在三个坐标轴上的截距之比一定为一简单的整数比 | √
鲍林规则适用于所有的晶体结构 | ×
晶体结构中存在着无数多根平移轴 | √
刃位错的位错线平行于滑移方向。 | ×
非化学计量结构缺陷是由于掺杂而产生的一种杂质缺陷 | ×
长石是属于层状结构的硅酸盐晶体 | ×
对于有的材料来说，不管冷却速率多么快，都不可能形成玻璃 | ×
大多数固相反应是由扩散速度所控制的。 | ×
粘土泥浆的流动属于塑性流动 | √
一般来说，晶界是气孔通向烧结体外的主要扩散通道。 | √
在低温时，一般晶体中发生的扩散是非本征扩散 | √
熔体在冷却过程中，过冷度越大总的析晶速率也越大 | √
杨德尔方程比金斯特林格方程的适用范围大 | ×
狭义上讲，相变过程是一个物理变化过程 | √
空间点阵是由 在空间作有规律的重复排列。 (a）原子 (b）离子 （c）几何点 （d）分子 | c
在等轴晶系中，可能存在的空间格子类型为(a) P, I, C (b) P, I, F (c) P, C, F (d) F, I, C | b
点群为 $\bf F m3m$ 的晶体结构属于晶系。（a）等轴 (b）六方 （c）四方 (d）正交 | a
$\mathbf{ABO}_{3}$ （钙铁矿）型结构中，B离子占有（a）四面体空隙 (b）八面体空隙（c）立方体空隙 (d）三方柱空隙 | b
蒙脱石属于类型的硅酸盐结构。 （a）岛状硅酸盐结构 (b）层状硅酸盐结构（c）链状硅酸盐结构 （d）架状硅酸盐结构 | b
在非化学计量化合物 $\operatorname{Cd}_{1+x}0$ 中存在的晶格缺陷是(a）阴离子空位（b）阳离子空位（c）阴离子填隙（d)阳离子填隙 | d
泥浆胶溶必须使介质呈（A），还必须有（B）价阳离子交换粘土中原来吸附的阳离子。 (a）酸性（b）碱性（c）中性（d）一价（e)二价（f）三价 | b.d
离子晶体通常借助表面离子的极化变形和重排来降低其表面能，对于下列离子晶体的表面能，最小的是(a) $\mathrm{CaF}{2}$ (b) $\mathrm{Pb}\mathrm{F}{2}$ c) $\mathrm{Pb}\mathbf{I}{2}$ (d) $\mathbf{BaSO{4}}$ (e) SrsO4 | c
${\bf R O}\mathrm{-SiO}{2}$ 的系统中：(1) $\mathbf{Mg0-SiO}{2}$ ; (2) $\mathbf{CaO}\mathbf{-SiO}{2}$ ; (3) $\mathbf{SrO}\mathbf{-SiO}{2}$ ; (4) BaO$\mathrm{SiO}_{2}$ 的分相区范围的大小次序为 (a)$\left(1\right)>\left(2\right)>\left(3\right)>\left(4\right)$(b)(4)>(3)>(2)>(1)(c)$\left(2\right)>\left(1\right)>\left(3\right)>\left(4\right)$ (d $)(3)>(4)>(2)>(1)$ | a
晶体的本质 | 是质点在三维空间成周期性重复排列
在等大球体的最紧密堆积中有(2）和(3）二种排列方式，前者的堆积方式是（4），后者的堆积方式是（5） | （2）立方密堆；（3）六方密堆；（4）ABCABC.……；（5）ABAB………·
硅酸盐晶体分类的依据是(6) | [ $\mathrm{Si}0{4}$ 之间的连接方式
在面心立方晶体结构中，密排面是(7) | {111}面；
水和粘土作用后，在粘土胶粒周围随距离的增大可为：(8)、(9）_和(10) | 牢固结合水,（9）松结合水；（10）自由水；
在玻璃性质随温度变化的曲线上有二个特征温度（11）和（12），与这二个特征温度相对应的粘度分别为（13）和（14）。 | （11）Tg；（12）Tr
由于（15）_的结果，必然会在晶体结构中产生“组分缺陷”，组分缺陷的浓度主要取决于：（16）_和（17） | （15）不等价离子的掺杂；（16）掺杂量；（17)固溶度
.简述晶粒生长与二次再结晶的特点，以及造成二次再结晶的原因和防止二次再结晶的方法 | .晶粒生长的特点：晶粒生长是无应变的材料在热处理时，平均晶粒尺寸在不改变其分布的情况下，连续增大的过程。在坏体内晶粒尺寸均匀地生长；晶粒生长时气孔都维持在晶界上或晶界交汇处。 二次再结晶的特点：是少数巨大晶粒在细晶消耗时的--种异常长大过程。是个别晶粒的异常生长；二次再结晶时气孔被包裹到晶粒内部；二次再结晶还与原料粒径有关。 造成二次再结晶的原因：原料粒径不均匀，烧结温度偏高，烧结速率太快。 防止二次再结晶的方法：控制烧结温度、烧结时间，控制原料粒径的均匀性，引人烧结添加剂
何为本征扩散和非本征扩散？本征扩散和非本征扩散各有什么特点？ | 本征扩散：是指空位来源于晶体的本征热缺陷而引起的迁移现象。本征扩散的活化能由空位形成能和质点迁移能二部分组成，高温时以本征扩散为主。 非本征扩散：是由不等价杂质离子的掺杂造成空位，由此而引起的迁移现象。非本征扩散的活化能只包含质点迁移能，低温时以非本征扩散为主。
固相烧结与液相烧结之间有何相同与不同之处？ | .固相烧结与液相烧结之间的相同之处：烧结的推动力都是表面能，烧结过程都是由颗粒重排、气孔填充和晶粒生长等阶段组成。 不同之处：由于流动传质速率比扩散速率快，因而液相烧结致密化速率高，烧结温度较低。此外，液相烧结过程的速率还与液相数量、性质（粘度、表面张力等)、液相与固相的润湿情况、固相在液相中的溶解度等因素有关。影响液相烧结的因素比固相烧结更为复杂
简述形成连续置换型固溶体的条件是什么 | 简述形成连续置换型固溶体的条件是：离子尺寸因素，相互替代的二种离子的半径差 $\displaystyle\big(r{1}-r{2}\big)/r_{1}<15\%$ ；两个组分必需具有完全相同的晶体结构类型;只有离子价相同或复合取代离子价总和相同时，才能形成连续置换型固溶体；电负性与极化性质相近
在正交晶系中，（001）面必定与（110）面垂直 | √
金刚石、石墨和纳米碳管是碳的同素异性体 | √
在立方晶系中可能存在的空间格子类型有F、I、C三种 | ×
立方晶系的对称特点是具有4根3次轴 | √
在宏观晶体中所存在的对称要素都必定通过晶体的中心 | √
固溶体是一种溶解了杂质组分的非晶态固体 | ×
.只要在0K以上晶体中总是存在着点缺陷 | √
CVD法制备的非晶态硅也具有玻璃的四个通性 | ×
菲克第一定律适用于求解不稳定扩散问题 | ×
有序-无序转变是指晶体与非晶体之间的转变 | ×
.晶胚的临界半径 $r_{k}$ 随着 $\Delta T$ 的增大而减小，相变愈易进行。 | √
在固液界面的润湿中，增加固体表面的粗糙度，就一定有利于润湿。 | ×
晶体的生长过程中，必须要有过冷度存在 | ×
对于相同的体系，非均匀成核位垒 $\leqslant$ 均匀成核位垒。 | √
液相烧结是指有液相存在的一种烧结过程。 | ×
1.网络形成体 2.一级相变 3.肖特基（Schottky）缺陷 4.二次再结晶 5.反尖晶石结构 6.同质多晶 7.点间点阵 8.烧结 | 1.网络形成体：其单键能 $\geq335\mathrm{kJ/mol}$ ，能单独形成玻璃的物质。 2.一级相变：相变时两相的化学势相等，但化学势的一阶偏微商不相等。发生一级相变时有相变潜热和体积的变化。 3.肖特基（Schottky）缺陷：当晶格热振动时，一些能量足够大的原子离开其平衡位置，跃迁到晶体的表面，并在原正常格点上留下空位。 4．二次再结晶：是少数巨大晶粒在细晶消耗时的一种异常长大过程。 5.反尖晶石结构：属于立方晶系，其中氧离子可以看成是按立方紧密堆积排列，二价阳离子A填充在八面体空隙中，三价阳离子 $B$ 一半填充在八面体空隙中，一半填充在四面体空隙中。6.同质多晶：化学组成相同的物质，在不同的热力学条件下会形成结构不同的晶体。7.空间点阵：从晶体结构中找出的一系列等同点，必定在三维空间成周期性重复排列，由一系列在三维空间按周期性重复排列的几何点称为一个空间点阵。8.烧结：一种或多种固体粉末经过成型，在加热到一定温度后开始收缩，在低于熔点温度下变成致密、坚硬的烧结体，这种过程称为烧结。或：由于固体中分子（或原子）的相互吸引，通过加热，使粉末体产生颗粒粘结，经过物质的迁移、扩散使粉末体产生强度，并导致密化和再结晶的过程称为烧结
1.简述晶粒生长与二次再结晶的特点，以及造成二次再结晶的原因和防止二次再结晶的方法。 2.非化学计量化合物结构缺陷的浓度与周围气氛的性质、压力大小有关。试分析如果增大周围氧气氛的分压，非化学计量化合物 $\mathrm{Fe}{1-x}\mathbf{O},\mathbf{Z}\mathbf{n}{1+x}\mathbf{O}$ 的密度将发生怎么样的变化？ 3.简述固相烧结和液相烧结的主要类型与特点，以及固相烧结与液相烧结之间有何相同与不同之处？ 4.简述无扩散型相变的特点是什么? | 1.晶粒生长的特点：晶粒生长是无应变的材料在热处理时，平均晶粒尺寸在不改变其分布的情况下，连续增大的过程。在坯体内晶粒尺寸均匀地生长；晶粒生长时气孔都维持在晶界上或晶界交汇处。 二次再结晶的特点：是少数巨大晶粒在细晶消耗时的一种异常长大过程。是个别晶粒的异常生长；二次再结晶时气孔被包裹到晶粒内部；二次再结晶还与原料粒径有关。 造成二次再结晶的原因：原料粒径不均匀，烧结温度偏高，烧结速率太快。 防止二次再结晶的方法：控制烧结温度、烧结时间，控制原料粒径的均匀性，引人烧结添加剂。2.如果增大周围氧气氛的分压，非化学计量化合物 $\mathrm{Fe}{1-x}\mathbf{0}$ 中 $x$ 增加，阳离子空位浓度就增加，这时非化学计量化合物 $\mathbf{Fe{1-x}0}$ 的密度将变小；如果增大周围氧气氛的分压，非化学计量化合物 ${\bf Z}{\bf n}{1+x}{\bf0}$ 中 $\pmb{x}$ 减小，阳离子间隙浓度就减小，这样非化学计量化合物 ${\bf Z}{\bf n}_{1+x}{\bf O}$ 的密度将变小。3.固相烧结的主要类型与特点：蒸发-凝聚传质，原因是不同部位的蒸气压差，蒸发-凝聚传质的烧结过程坏体不发生收缩。扩散传质，原因是颗粒不同部位的空位浓度差，扩散传质是大多数固体材料烧结传质的主要方式。 液相烧结的主要类型与特点：流动传质，是大多数硅酸盐材料烧结的主要传质方式，可分为粘性流动和塑性流动。溶解-沉淀传质，存在有固、液二相，固相在液相中有可溶性。 固相烧结与液相烧结之间的相同之处：烧结的推动力都是表面能，烧结过程都是由颗粒重排、气孔填充和晶粒生长等阶段组成。 不同之处：由于流动传质速率比扩散速率快，因而液相烧结致密化速率高,烧结温度较低。此外，液相烧结过程的速率还与液相数量、性质（粘度、表面张力等)、液相与固相的润湿情况、固相在液相中的溶解度等因素有关。影响液相烧结的因素比固相烧结更为复杂。4.无扩散型相变的特点：存在均匀切变而引起的形状变化（晶体外形的变化)；新相与母相的化学成分相同；可以在低温下进行，相变速度快；新相与母相之间有一定的位向关系
.简单立方晶体中，若位错线方向为［001］， $b=a$ [110]，试说明该位错属于什么类型的位错
说明下列合金相各属于何种固溶体化合物：碳钢中的奥氏体， $\mathrm{Fe}{3}\mathrm{C}$$\mathbf{M}{\mathbf{E}2}\mathbf{Si}$ ，$\mathbf{C}\mathbf{u}_{3}\mathbf{S}\mathbf{n}$ 。 | 40钢加热到 $730\mathrm{\textperthousand}$ 将得到奥氏体$^+$铁素体，从 $730\mathrm{\textperthousand}$ 快冷到室温将得到马氏体 $^+$ 铁素体组织。
简述纯金属晶体长大的机制 | 晶体长大机制是指晶体微观长大方式，它与液-固界面结构有关。 具有粗糙界面的物质，因界面上约有 $50\%$ 的原子位置空着，这些空位都可接受原子，故液体原子可以单个进人空位，与晶体相连接，界面沿其法线方向垂直推移，呈连续式长大。 具有光滑界面的晶体长大，不是单个原子的附着，而是以均匀形核的方式,在晶体学小平面界面上形成一个原子层厚的二维晶核与原界面间形成台阶，单个原子可以在台阶上填充，使二维晶核侧向长大，在该层填满后，则在新的界面上形成新的二维晶核，继续填满，如此反复进行。 若晶体的光滑界面存在有螺型位错的露头，则该界面成为螺旋面，并形成永不消失的台阶，原子附着到台阶上使晶体长大。
.简单立方晶体中，若位错线方向为［112］， $b=a$ [110］，试判断此位错 的类型？若为刃型位错，试求出半原子面的晶面指数及插人方向的晶向指数 | 1. 因位错线方向和柏氏矢量方向垂直，故该位错是刃位错。半原子面的晶面指数是（110）。
请简述间隙固溶体、间隙相、间隙化合物的异同点? | 相同点：小原子溶人。不同点：间隙固溶体保持溶剂（大原子）点阵；间隙相、间隙化合物改变了大原子点阵，形成新点阵。间隙相结构简单；间隙化合物结构复杂
请简述影响扩散的主要因素有哪些 | 影响扩散的主要因素：（1）温度；（2）晶体结构与类型；（3）晶体缺陷；（4）化学成分。
临界晶核的物理意义是什么？形成临界晶核的充分条件是什么？ | 临界晶核的物理意义：可以自发长大的最小晶胚（或，半径等于 $r_{\mathbf{k}}$ 的晶核)。 形成临界晶核的充分条件：（1）形成 $r\geqslant r_{\mathbf{k}}$ 的晶胚；（2）获得 $A\geqslant A^{\star}$ (临界形核功）的形核功。
有哪些因素影响形成非晶态金属？为什么 | .液态金属的粘度：粘度越大原子扩散越困难，易于保留液态金属结构。
合金强化途径有哪些？各有什么特点？ | 细晶强化、固溶强化、复相强化、弥散强化（时效强化）和加工硬化。
根据溶质原子在点阵中的位置，举例说明固溶体相可分为几类？固溶体 在材料中有何意义？ | 按溶质原子在点阵中的位置，固溶体可以分为置换固溶体，比如Al-Cu合金中的 $\pmb{\alpha}$ 相；间隙固溶体，比如Fe-C合金中的 $\pmb{\alpha}$ 相。
.固溶体合金非平衡凝固时，有时会形成微观偏析，有时会形成宏观偏析， 原因何在？ | 微观偏析在一个晶粒范围以内，是由于结晶时扩散速度较慢引起的。宏观偏析在整个零件或试样范围内，是由于结晶时溶质原子再分配引起的。
.应变硬化在生产中有何意义？作为一种强化方法，它有什么局限性 | 应变硬化又称为加工硬化，可以提高合金的强度和硬度，比如，冷拉钢丝就是利用应变硬化效应对钢丝进行强化的。尤其是对于有些不能用热处理进行强化的合金，应变硬化是非常重要的强化手段。但应变硬化并没有从根本上改变合金的性质，如果遇到某些情况，如温度升高，应变硬化可能会因再结晶的发生而丧失
一种合金能够产生析出硬化的必要条件是什么？ | 能够产生析出硬化的必要条件是可以获得过饱和固溶体，以便于第二相的析出。
某面心立方晶体的可动滑移系为（111）[110]（1）请指出引起滑移的单位位错的柏氏矢量。(2）若滑移由刃位错引起，试指出位错线的方向。(3）请指出在（2）的情况下，位错线的运动方向 | （1）柏氏矢量；$\vec{b}=\frac{a}{2}$ [110](2）位错线方向：[112]（3）位错线运动方向平行于柏氏矢量。F=\tau b=9.899\times10^{-11}\mathrm{MN/m}