## Sheet1
Question | Answer
说明材料中的结合键与材料性能的关系。 | 材料结合键的类型及结合能的大小对材料的性能有重要的影响，特别是对物理性能和力学性能。结合键越强，熔点越高，热膨胀系数就越小，密度也越大。金属具有光泽、高的导电性和导热性、较好的机械强度和塑性，且具有正的电阻温度系数，这就与金属的金属键有关。陶瓷、聚合物一般在固态下不导电，这与其非金属键结合有关。工程材料的腐蚀实质是结合键的形成和破坏。晶体材料的硬度与晶体的结合键有关。一般共价键、离子键、金属键结合的晶体比分子键结合的晶体的硬度高。结合键之间的结合键能越大，则弹性模量越大。工程材料的强度与结合键能也有一定的联系。一般结合键能高，强度也高一些。材料的塑性也与结合键类型有关，金属键结合的材料具有良好的塑性，而离子键、共价键结合的材料塑性变形困难，所以陶瓷材料的塑性很差。
任意选择一种材料，说明其可能的用途和加工过程。 | 如 Al-Mg合金。作为一种可加工、不可热处理强化的结构材料，由于具有良好的焊接性能、优良的耐蚀性能和塑性，在飞机、轻质船用结构材料、运输工业的承力零件和化工用焊接容器等方面得到了广泛的应用。根据材料使用目的，设计合金成分，考虑烧损等情况进行配料，如Al5Mg合金板材，实验室条件下可在电阻坩埚炉中750℃ 左右进行合金熔炼，精炼除气、除渣后 720℃ 金属型铸造，430-470℃均匀化退火 10-20h后，在 380-450℃ 热轧，再冷轧至要求厚度，在电阻炉中进行稳定化处理，剪切成需要的尺寸或机加工成标准试样，进行各种组织、性能测试。
说说你对材料的成分、组织、工艺与性能之间关系的理解。 | 材料的成分、组织、工艺与性能之间的关系非常紧密，互相影响。材料的性能与它们的化学成分和组织结构密切相关，材料的力学性能往往对结构十分敏感，结构的任何微小变化，都会使性能发生明显变化。材料工作者的最终目标是根据最终需求，设计出合理成分，制订最佳生产流程，而后生产出符合要求的材料。如钢中存在的碳原子对钢的性能起着关键作用，许多金属材料中一些极微量的合金元素也足以严重影响其性能。然而由同一元素碳构成的不同材料如石墨和金刚石，也有着不同的性能，有些高分子的化学成分完全相同而性能却大不一样，其原因是它们有着不同的内部结构。材料的内部结构可分为不同层次，包括原子结构、原子的排列方式，以及显微组织和结构缺陷。如果同样的晶体材料，它的晶粒或是“相”的形态和分布改变，就可以大大地改善它的性能。无论是金属、陶瓷、半导体、高分子还是复合材料，它们的发展无一不与成分和结构密切相关。只有理解和控制材料的结构，才能得到人们所要求的材料性能。而材料的制备/合成和加工不仅赋予材料一定的尺寸和形状，而且是控制材料成分和结构的必要手段。如钢材可以通过退火、淬火、回火等热处理来改变它们内部的结构而达到预期的性能，冷轧硅钢片经过复杂的加工工序能使晶粒按一定取向排列而大大减少铁损。飞机发动机的叶片可以通过铸造的凝固控制做成单晶体叶片，使之没有晶粒边界，大大提高它的使用温度和性能，光纤不仅要拉成微米级的细丝，而且要控制光纤从内到外的折射率的分布，等等。有时候可以说没有一种合成加工上的新的突破，就没有某一种新材料。如有了快速冷却的加工方法，才有了非晶态的金属合金。
谈谈你所了解的新材料、新工艺。 | 材料的种类繁多，把那些已经成熟且在工业中已批量生产并大量应用的材料称之为传统材料或基础材料，如钢铁、水泥、塑料等。而把那些正在发展，且具有优异性能和应用前景的一类材料称之为先进材料或新材料。传统材料通过采用新技术、提高性能可以成为新材料，新材料经过长期生产和应用之后也就成为传统材料。目前新材料往往与新的加工技术联系在一起，如通过一种快速冷却或机械合金化等加工方法，可以制备非晶态的金属合金，而在这之前人们不知道金属还可以做成非晶态；其他如喷射沉积技术、半固态加工技术、净形薄带连续铸造技术等都是新的加工技术。某些高分子材料，采用挤压成丝工艺以后，使有机纤维的比强度和比刚度大幅度提高；采用CVD+熔融或离子交换制备新型光纤材料等等。其中铝合金制备新技术有：热顶铸造、气隙铸造及电磁铸造技术，铝合金电磁铸轧技术，大型铝合金型材挤压技术，特宽铝合金中厚板轧制技术，半固态金属成形技术，铝合金显微组织结构预测及性能控制技术。
试举例分析材料加工过程对材料使用性能的影响。 | 材料加工过程对材料使用性能有重要而复杂的影响，材料也必须通过合理的工艺流程才能制备出具有实用价值的材料来。通过合理和经济的合成和加工方法，可以不断创制出许多新材料或改变和精确控制许多传统材料的成分和结构，可以进一步发掘和提高材料的性能。材料的制备/合成和加工不仅赋予材料一定的尺寸和形状，而且是控制材料成分和结构的必要手段。如钢材可以通过退火、淬火、回火等热处理来改变它们内部的结构而达到预期的性能，冷轧硅钢片经过复杂的加工工序能使晶粒按一定取向排列而大大减少铁损。飞机发动机的叶片可以通过铸造的凝固控制做成单晶体叶片，使之没有晶粒边界，大大提高它的使用温度和性能。
谈谈你对高强度材料的理解。 | 对于结构材料，最重要的性能指标之-是强度。强度是指材料抵抗变形和断裂的能力，提高材料的强度可以节约材料，降低成本。人们在利用材料的力学性能时，总是希望所使用的材料具有足够的强度，人们希望合理运用和发展材料强化方法，从而挖掘材料性能潜力的基础。从理论上讲，提高金属材料强度有两条途径：一是完全消除内部的位错和其他缺陷，使它的强度接近于理论强度。目前虽然能够制出无位错的高强度金属晶须，但实际应用它还存在困难，因为这样获得的高强度是不稳定的，对操作效应和表面情况非常敏感，而且位错一旦产生后，强度就大大下降。因而在生产实践中，主要采用另一条途径来强化金属，即在金属中引人大量的缺陷，以阻碍位错的运动，例如金属材料的强化手段一般有固溶强化、细晶强化、第二相粒子强化、形变强化等。综合运用这些强化手段，也可以从另一方面接近理论强度，例如在铁和钛中可以达到理论强度的38%。一些新型高强铝合金，如 Al-Li 合金、Al-Cu-Mg系合金和Al-Zn-Mg系合金以及高Zn含量Al-Zn-Mg合金、Al-Mg-Sc系合金、Al-Zn-Mg-Sc系合金、铝基复合材料等，应用各种强化方法均获得了很高的强度和其他综合性能。
解释常用的扩散机制。有两种激活能分别为E1= 83.7kJ/mol 和E2=251kJ/mol的扩散在温度从25℃升高到600℃ 时对这两种扩散的影响，并对结果作出评述。 | 常用的扩散机制有空位机制和间隙机制。两种激活能分别为 E1= 83.7kJ/mol和 E2=251kJ/mol的扩散在温度从 25℃升高到600℃时，由 $D=D_{0}{\mathrm{exp}}$ (-&)得：当温度从298K提高到873K时，扩散速率 D分别提高4.6×109和9.5×1028倍，显示出温度对扩散速率的重要影响。激活能越大，扩散速率对温度的敏感性越大。
叙述你所熟悉的某一类材料的凝固过程。 | 金属材料在凝固过程后通常得到结晶体，因此金属材料的凝固过程也称结晶过程。金属的结晶通常分为两个阶段，即形核和形核后的长大阶段。金属的形核通常在金属熔体中的小尺寸有序原子集团（晶胚）基础上，通过原子扩散而形成能够稳定长大的晶核，即纯金属的形核过程一般需要满足能量条件和结构条件，而合金的形核还要一定的成分条件。金属形核后的长大通常需要一个较小的过冷度，原子向晶核扩散而长大，在长大过程中结晶界面是粗糙界面，因此金属长大速度一般很快，而结晶界面结构、温度梯度和结晶速度会影响到长大后的晶粒形状和大小，对于合金通常还会造成合金结晶后出现成分偏析等问题。
叙述你所熟悉的某一类材料的变形行为及其特点。 | 金属材料在拉伸变形中通常经历弹性变形、塑性变形阶段，最终可能断裂。金属材料的每个单晶体中主要变形方式以滑移为主，部分金属在变形中也会出现李生变形。滑移和李生变形的微观机制均可以用位错的观点进行解释。多晶体材料则由于晶界的阻滞作用和相邻晶粒位向差的不同通常会影响位错运动，导致多晶体材料变形相对单晶体材料困难。单相固溶体合金则因为溶质原子的作用出现固溶强化，体心立方金属在拉伸过程中有屈服现象和应变时效现象。多相合金的塑性变形特点与第二相的数量、尺寸和分布有关，一般细小弥散、均匀分布的第二相会增强合金强度，使变形困难。金属材料在变形过程中通常有加工硬化现象，同时微观组织和其他物理化学性能也有改变。
分析位错对金属材料性能的影响。 | 位错对金属材料性能的影响主要有：金属的塑性变形是通过位错的运动实现的，因此金属材料的强化手段可以通过改变材料中的位错数量来实现；合金中位错与溶质原子发生作用形成柯垂尔气团造成屈服现象和应变时效，位错是第二相形核的择优场所，通常第二相在位错处可以优先形核长大；刃型位错可以看成是一个管道，可以加速扩散速度。
就你所学所有知识，谈谈如何控制和改善金属材料中的组织。 | 控制和改善金属材料中的组织可以通过选择成分确定合适的组织，不同成分金属可以得到纯金属、单相固溶体合金和多相合金；可以通过添加剂改变金属的晶粒大小；可以通过不同加工处理手段改变金属材料组织，如铸造过程中的冷却速度和冷却方式、温度梯度、铸造后的压力加工大小和方式；可以通过热处理改变金属材料组织；可以通过快速凝固和粉末冶金等手段获得非平衡组织
已知铝的空位形成能为0.76eV/空位， 25℃时铝的点阵常数为 0.405nm,计算25℃时铝的空位浓度（空位/cm3)；铝在什么温度下空位浓度是 25℃时的1000倍？ | 设铝的点阵常数为a=0.405nm，由题可知单位晶体体积内单胞数为1/a3,由于铝为FCC 结构，每个单胞内的原子个数为4，可知单位体积内结点个数为 $N$ $=\frac{4}{a^{3}}$ 。空位浓度为$$ xxxxxxxxxx C_{\vee}=\frac{\angle\angle\vert\Upsilon\vert}{\vert\Upsilon\vert}\vert\frac{1}{\angle\vert\Upsilon\vert}\vert\frac{1}{\angle\vert\Upsilon\vert}\vert\frac{1}{\angle\vert\Upsilon\vert}\vert\frac{1}{\angle\vert\Upsilon\vert}\vert\frac{1}{\angle\vert\Upsilon\vert}=A\mathrm{e}^{-\frac{Q_{\vee}}{R T}} $$ 式中，A为材料常数，通常取A=1；空位形成能Qv=0.76eV，而1eV=1.602×10-19；R=8.31J/mol·K，为气体常数;T为热力学温度。 在25℃时，T=(273+25)K=298K，代人式（12-1）得到此温度下的铝中的空位浓度n=8.34×109空位/cm3
为什么多元合金凝固时会出现成分过冷？成分过冷对合金的凝固组织有什么影响？ | 多元合金凝固过程中熔点高的元素先凝固，如果合金搅拌不够充分，将会使低熔点的元素富集在凝固界面前沿，降低凝固界面前沿液相的实际凝固温度，这时即使是正的温度梯度，凝固界面前沿也可能出现过冷度随离开界面距离增加而增大的现象，这种现象称为成分过冷现象。成分过冷现象的出现将使多元合金即使在正的温度梯度下也可能出现胞状组织或枝晶组织。
什么是变质剂？试简述添加变质剂细化晶粒的基本原理。 | 通过少量添加能改变合金铸造组织相组成、相形貌或晶粒度从而改变铸造合金性能的物质称为变质剂。变质剂细化晶粒的基本原理是变质剂本身或变质剂与合金中元素反应能够形成构成合金析出晶核的弥散相，该弥散相与合金凝固相能形成界面能很低的共格界面，合金在该弥散相上非均匀形核从而达到细化晶粒的目的。
结合影响金属材料强度的因素，总结位错理论在材料科学中的应用。一 | 固溶强化的可能位错机制 主要是溶质原子气团对位错的钉扎，增加了位错滑移阻力。如溶质原子与位错弹性交互作用的柯垂尔气团和斯诺克气团，溶质原子与扩展位错交互作用的铃木气团，使层错宽度增加，位错难于束集，交滑移困难；溶质原子形成的偏聚和短程有序，位错运动通过时破坏了偏聚和短程有序使得能量升高，增加位错的阻力；溶质原子与位错的静电交互作用对位错滑移产生的阻力使材料强度升高。弥散强化也是通过阻碍位错运动强化材料，如位错绕过较硬、与基体非共格第二相的Orowan机制和切割较软、与基体共格的第二相粒子的切割机制。产生加工硬化的各种可能机制有滑移面上平行位错间交互作用的平行位错硬化理论，以及滑移面上的位错与其他滑移面上的位错林切割产生割阶的林位错强化理论。晶界强化，按照霍尔-佩奇公式，其实质是位错越过晶界需要附加应力。有序强化，有序合金中的位错是超位错，要使金属发生塑性变形就需要使超位错的两个分位错同时运动，因而需要更大的外应力。异类元素原子间的结合力大于同类元素原子间的结合力，所以异类原子的有序排列赋予有序合金较高的强度。
简述冷变形后金属回复及再结晶退火对材料组织和性能变化的规律，说明哪些地方可能是再结晶优先形核的地点，指出再结晶、结晶、固态相变之间的主要区别。 | 随退火温度的升高或退火时间的延长，形变组织中的位错缠结演变为亚晶，亚晶进行合并长大；在形变不均匀区内发生再结晶形核及长大，等轴晶取代形变长条晶粒；随后是晶粒正常长大。在性能上，强度、硬度下降，电阻下降；塑性、韧性提高。这些过程在再结晶阶段比回复阶段更显著。优先形核地点为：原始晶界、形变时形成的新大角晶界处或通过亚晶长大而逐步形成的大角晶界、第二相粒子附近等。再结晶只是一种组织变化，没有结构变化，驱动力是形变储能；结晶是非晶态的液相、气相或固态非晶体中形成晶体的过程；固态相变是固/固相的结构变化。后两者的驱动力都是化学自由能差。
简述影响扩散系数的主要因素。 | 影响扩散的因素：①温度的影响。温度越高，扩散越快。②晶体结构的影响。结构不同，扩散系数不同。 ③固溶体类型对扩散的影响。不同的固溶体,原子的扩散和机制不同。④固溶体浓度对扩散的影响。浓度越大，扩散越容易。⑤晶体缺陷的影响。晶界、位错、空位都会对扩散产生影响。⑥化学成分对扩散的影响。加人化学元素对扩散会产生阻碍。
空间点阵是对晶体结构中的 抽象而得到的。a.原子 b.离子 c.几何点 d.等同点 | d
根据整数定律，晶体结构中的坐标轴应该选取 的方向。a．相互垂直 b．密排面 c．晶体中行列 | c
空间群为 Fm3m的晶体结构属于 _晶族, 晶系。a. 高级 b.中级 c.低级 d．等轴e.六方 f四方 g正交 | a d
在非化学计量化合物ZrO2-x 中存在的晶格缺陷是 a．阴离子空位b．阳离子空位c．阴离子填隙 d.阳离子填隙 | a
a≠b≠c,α≠β≠γ的晶体属于 晶系。a.立方 b.六方 c.四方 d.正交 | d
熔体是 的混合物。a.相同聚合度的聚合物和游离碱 b.不同聚合程度的各种聚合物 c．各种低聚物 d.各种高聚物 | b
在UO2晶体中，O2-的扩散是按 机制进行的。a 空位 b. 间隙 C.掺杂点缺陷 | b
液固相变时，非均匀成核位垒与接触角θ有关，当 时，非均匀成核位垒比均匀成核位垒降低一半。a.θ=0° b.θ=45° c.θ=90° d.θ=180° | c
三元系统相图中，若存在有n条界线，则此系统相图中能连接出条连线。a. 3 b. n - 1 c. n d.n+1 | c
在烧结过程中，只使坏体的强度逐渐增加，而坏体不发生收缩的传质方式是 a．晶格扩散 b．流动传质 c.蒸发-凝聚 d.溶解-沉淀 | c
在扩散系数的热力学关系中， $\left(1+\frac{\partial\mathrm{ln}\gamma_{i}}{\partial\mathrm{ln}N_{\mathrm{i}}}\right)$ )称为扩散系数的热力学因子。在非理想混合体系中：当扩散系数的热力学因子＞0 时，扩散结果使溶质 当扩散系数的热力学因子＜0时，扩散结果使溶质 a．发生偏聚 b．浓度不改变 c.浓度趋于均匀 | c a
大多数固相反应处于 a.化学反应动力学范围b．扩散动力学范围c．过渡范围 | b
对应于七个晶系可能存在的空间格子形式有 种。 | 14
晶胞是（2），其_（3）_和（4）_与对应的单位平行六面体一致。 | （2）能充分反映晶体结构特征的最小单位；（3）形状；（4）大小
在等大球体的最紧密堆积中，立方紧密堆积的排列方式是_（5）_，其密排面应平行于（6）。当由n个球构成立方紧密堆积时，其四面体空隙数为（7）_，八面体空隙数为（8）。 | (5) ABCABC;(6) (111);(7) 2n;(8) n
立方晶系中不可能存在底心格子的原因是_(9) | 在立方晶系中若存在底心格子，则立方晶系所特有的4L3状将不再存在，不符合立方晶系的对称特点
晶体结构与它的 (10) (11) 和 (12) 有关。 | （10）化学组成；（11）质点的相对大小；（12）极化性质
6.当有6mol%的MgO加人到UO2晶格中形成置换型固溶体，试写出其缺陷反应方程式_（13）和固溶式_（14）。 | (13)$\mathbf{MgO}\xrightarrow{\mathbf{U0}_{2}}\mathbf{Mg}_{0}^{\prime\prime}+\mathbf{O}_{0}+\mathbf{V}_{0}^{\ast} (14)U0.94Mg0.06O1.94
7.玻璃具有各向同性的原因是 (15) | 玻璃结构的远程无序，宏观上表现出统计均质
8.在玻璃性质随温度变化的曲线上有两个特征温度_(16）_和(17）_，与这两个特征温度相对应的粘度分别为_（18）__和_（19) | （16）Tg；（17）Tf;(18)1013dPa·s；（19）108dPa·s
9.在固－液界面的润湿中，改善润湿的方法有_ (20) (21)和_(22) | （20）降低固液界面能；（21）提高固体的表面能；（22）改变固体的表面粗糙度
10.斜长石Na（AlSi3O8）与钙长石Ca（Al2Si2O8）可以形成_（23）__型固溶体，其中斜长石中的_（24）_和钙长石中的__（25）_可以相互替代。 | （23）连续置换型固溶体；（24）Na+和Si4+(25）Ca2+和Al3+
11．马氏体相变的结晶学特征表现为：_（26）、_（27）_和(28)_等。 | （26）存在习性平面；（27）严格的取向关系；（28）维持共格关系
12.有一原始粒径为5μm的坯体，烧结2h后 x/r=0.1，若烧结至x/r=0.2 (不考虑晶粒生长），则分别由四种典型的传质方式_(29) (30)(31) 和_（32）_进行烧结时，各需要烧结时间 (33)(34) (35) 和 (36) | （29）蒸发-凝聚传质；（30）扩散传质；（31）流动传质；（32）溶解-沉淀传质（33）16h；（34）64h；（35）8h；（36）128h
同质多晶 | 化学组成相同的物质，在不同的热力学条件下会形成结构不同的晶体
一级相变 | 一级相变：相变时两相的化学势相等，但化学势的一阶偏微商不相等。发生一级相变时有相变潜热和体积的变化。
组分缺陷 | 3.组分缺陷：在不等价置换的固溶体中，为了保持晶体的电中性，必然会在晶体中产生空位或间隙离子，这种晶体缺陷就称为组分缺陷。
粘土胶体的电动电位 | 粘土胶体的电动电位：带电粘土胶体分散在水中时，在胶体颗粒和液相的界面上会有扩散双电层出现，吸附层与扩散层各带相反电荷，相对移动时两者 之间存在的电位差称为电动电位。
反尖晶石结构 | 反尖晶石结构：属于立方晶系，其中氧离子可以看成是按立方紧密堆积排列，二价阳离子A填充在八面体空隙中，三价阳离子B一半填充在八面体空隙中，一半填充在四面体空隙中。
相图中的自由度 | 相图中的自由度：在相平衡系统中，在一定范围内可以任意改变而不引起旧相消失或新相产生的独立变量称为自由度。
一种玻璃的化学组成为：24mol%Na2O、12mol%Al2O3、64mol%SiO2 ，试计算该玻璃的四个结构参数 Z、R、X和Y | 转换成6Na2O·3Al2O3·16SiO2；Z=4；R=2.17；Y=3.66;X=0.34。
Pb是面心立方结构，原子半径为0.1750nm ，求它的单位晶胞体积。 | V=a3=(2√2r)3=0.1212nm3
非化学计量化合物缺陷浓度与周围气氛的性质、分压有关，当增大氧气分压时，通过计算说明 Zn1+xO和TiO2-x的密度将发生什么样的变化。 | ZnO↔Zni+2e'+1/2O2;Zn1+xO;锌的间隙离子浓度与氧分压成反比，当氧分压增加时，Zn1+xO中的x值减小，则其密度降低；同理,TiO2-x中的x值增大，则其密度也同样降低。
在制造Al2O3陶瓷时，原料的粒度为2μm 。在烧结温度下保温30min，测 得晶粒尺寸为10μm，则在同一烧结温度下保温2h后，晶粒尺寸为多少μm?为抑制晶粒生长在原料粉末中加人 0.2%Mg0 ，并在同样的烧结温度下保温 2h，则晶粒尺寸为多少μm? | d1=20μm(D2=kt);d2=16μm(D3=kt)
简述泥浆胶溶的机理，以及泥浆胶溶必须具备的条件。 | 泥浆胶溶的机理：由于片状粘土边面、板面带电的不同，而产生面-面、边-面或边-边结合，泥浆形成一定的结构使流动阻力增加，泥浆胶溶过程就是拆开泥浆的内部结构，使边-面、边-边结合转变为面-面排列。泥浆胶溶必须具备的条件：①介质呈碱性， ②必须有一价碱金属阳离子交换粘土中原来吸附的高价离子， ③阴离子的聚合作用。
试从结构上比较硅酸盐晶体与硅酸盐玻璃的区别。 | 硅酸盐晶体与硅酸盐玻璃的区别： ①硅酸盐晶体中硅氧骨架按一定的对称规律有序排列；在硅酸盐玻璃中硅氧骨架排列是无序的。 ②在硅酸盐晶体中骨架外的金属离子占据了点阵的一定位置；而在硅酸盐玻璃中网络变性离子统计地分布在骨架的空隙内，使氧的负电荷得以平衡。 ③在硅酸盐晶体中只有当外来阳离子半径与晶体中阳离子半径相近时，才能发生同晶置换；在硅酸盐玻璃中则不论半径如何，骨架外阳离子均能发生置换，只要求遵守电中性。 ④在晶体中原始组成（氧化物）相互间有简单的固定数量比例；而在玻璃中氧化物几乎以任意比例混合。
何为本征扩散与非本征扩散？并讨论两者的扩散系数、扩散活化能和特点。 | 本征扩散：是指空位来源于晶体的本征热缺陷而引起的迁移现象。本征扩散的活化能由空位形成能和质点迁移能两部分组成，高温时以本征扩散为主。非本征扩散：是由不等价杂质离子的掺杂造成空位，由此而引起的迁移现象。非本征扩散的活化能只包含质点迁移能，低温时以非本征扩散为主
何为晶粒生长与二次再结晶？简述晶粒生长与二次再结晶的区别，并根据晶粒的极限尺寸讨论晶粒生长的过程。 | 晶粒生长是无应变的材料在热处理时，平均晶粒尺寸在不改变其分布的情况下，连续增大的过程。在坯体内晶粒尺寸均匀地生长，晶粒生长时气孔都维持在晶界上或晶界交汇处。二次再结晶是少数巨大晶粒在细晶消耗时的一种异常长大过程，是个别晶粒的异常生长。二次再结晶时气孔被包裹到晶粒内部。二次再结晶还与原料粒径有关。造成二次再结晶的原因：原料粒径不均匀，烧结温度偏高，烧结速率太快。晶粒生长过程略。防止二次再结晶的方法：控制烧结温度、烧结时间，控制原料粒径的均匀性，引人烧结添加剂。
在尖晶石（MgAl2O4)结构中， 02-作立方密堆， Mg2+离子填入a. 1/2 的四面体空隙 b.1/2 的八面体空隙c.1/8 的四面体空隙 d.1/8 的八面体空隙 | c
在正交晶系中，可能存在的空间格子类型为a.P, I, C b.P, 1, F c.P, C, F d.P, F, 1, C | d
高岭石属于层状硅酸盐结构，其结构特征是a．二层型三八面体结构 b．三层型三八面体结构c．二层型二八面体结构 d．三层型二八面体结构 | c
在非化学计量化合物 Cd1+xO中存在的非化学计量结构缺陷类型是 a．阴离子空位 b．阳离子空位 c．阴离子填隙 d．阳离子填隙 | d
在各种层状硅酸盐结构中，晶胞参数相近的是a.a0和b0 b.a0和c0 c.c0和b0 d.c0 | a
离子晶体通常借助表面离子的极化变形和重排来降低其表面能，对于下列离子晶体的表面能，最小的是 a.CaF2 b.PbF2 c.PbI2 d.BaSO4 e.SrSO4 | c
熔体是 的混合物。a.相同聚合度的聚合物和游离碱 b. 不同聚合程度的各种聚合物c.各种低聚物d.$ 各种高聚物 | b
与玻璃形成温度Tg相对应的粘度为 a.108dPa·s b.1010dPa·s c.1011dPa·s d.1013dPa·s | d
在扩散系数的热力学关系中， $\left(1+\frac{\partial\mathrm{ln}\gamma_{i}}{\partial\mathrm{ln}N_{\mathrm{i}}}\right)$ )称为扩散系数的热力学因子。在非理想混合体系中：当扩散系数的热力学因子＞0 时，扩散结果使溶质 当扩散系数的热力学因子＜0时，扩散结果使溶质 a．发生偏聚 b．浓度不改变 c.浓度趋于均匀 | c、a
在烧结过程中，只改变气孔形状而不引起坯体收缩的传质方式是 a．扩散传质 b. 流动传质 c。蒸发-凝聚传质 d.晶界扩散 | c
在固相反应的计算中，金斯特林格方程比杨德尔方程的适用范围宽，两者最大的差别是a．计算方法不同 b．前者以不稳定扩散方程求解 c．几何模型不同 | c
在三元凝聚系统相图中，若存在有n条界线，则此相图中存在的连线数必是 a.(n+1)条 b.(n -1）条 c.n条 d.没有 | c
鲍林规则适用于 （1）__晶体结构。 | （1）离子
晶体的本质是 (2) | （2）质点在三维空间成周期性重复排列
选取空间点阵的单位平行六面体时，其首要原则是_（3） | （3）单位平行六面体的对称性应符合整个空间点阵的对称性
同质多晶现象是指 (4) | （4）化学组成相同的物质在不同的热力学条件下，形成结构不同的晶体
空间群为Fm3m的晶体具有（5）_结构。 | （5）面心立方结构
粘土泥浆胶溶的条件是 (6) (7) 和_(8) | （6）介质呈碱性；（7）一价碱金属阳离子交换原来的阳离子，（8）阴离子的聚合作用
菲克第一定律适用于求解_(9）_；菲克第二定律适用于求解_ (10) | （9）稳态扩散；（10）不稳定扩散
扩散的空位机构是指 (11) | （11）晶格中存在空位时，以空位迁移作为媒介的质点扩散方式
玻璃具有下列通性： (12) (13) (14)和 (15) | （12）各向同性；（13）介稳性；（14）转换过程是可逆与渐变的;转化时性质变化连续
本征扩散是由_（16）_而引起的质点迁移，本征扩散的活化能由(17) _和_(18）_两部分组成，扩散系数与温度的关系式为：一 (19) 。 | （16）本征热缺陷所产生的空位；（17）空位形成能；（18）质点迁移能（19）$D=D_{0}\mathbf{exp}{\left(\begin{array}{l}{-{\frac{-{\frac{\Delta H_{\mathrm{f}}}{2}}+\Delta H_{\mathrm{m}}}{R T}}}\end{array}\right)}$
由于_(20) _的结果，必然会在晶体结构中产生“组分缺陷”，组分缺陷的浓度主要取决于：_(21）和_(22) | （20）不等价离子的掺杂；（21）掺杂量；（22）固溶度
烧结的主要传质方式有__(23) (24) (25） 和(26) 四种。这四种传质过程的 △L/L与烧结时间的关系依次为(27) (28) (29)__和_(30) | （23）蒸发－凝聚传质；（24）扩散传质；（25）流动传质；（26）溶解 一沉淀传质；（27） $\frac{\Delta L}{L}=0$ ；(28) $\frac{\Delta L}{L}\propto t^{2/5}$ ；(29) $\frac{\Delta L}{L}\propto t;$ αt;(30) $\frac{\Delta L}{L}\propto t^{1/3}$
晶胞 | 晶胞：晶胞是指能充分反映晶体结构特征的最小结构单位。
一级相变 | 一级相变：相变时两相的化学势相等，但化学势的一阶偏微商不相等，发生一级相变时有相变潜热和体积的变化。
弗仑克尔（Frenker）缺陷 | 弗仑克尔（Frenker）缺陷：当晶格热振动时，一些能量足够大的原子离开其平衡位置，而挤到晶格的间隙中，形成间隙原子，并在原正常格点上留下空位。
连线规则 | 连线规则：在三元系统中如果相邻两个相区（初晶区）的界线（或其延长线）与其相应的连线（或其延长线）相交，则此交点是该界线上的温度最高点。
均匀成核 | 均匀成核：是指晶核从均匀的单相熔体中产生的几率处处相同。
烧结 | 烧结：一种或多种固体粉末经过成形，在加热到一定温度后开始收缩，在低于熔点温度下变成致密、坚硬的烧结体，这种过程称为烧结。或：由于固体中分子（或原子）的相互吸引，通过加热，使粉末体产生颗粒粘结，经过物质的迁移、扩散使粉末体产生强度，并导致密化和再结晶的过程称为烧结。
试计算Na2O·CaO·Al2O3·2SiO2 该玻璃的四个结构参数 Z、R、X和Y | $$\begin{array}{r l}&{1.Z=4;R=9/4=2.25;X=0.5;Y=3.5_{o}}\ &
试写出20mol%YF3掺杂到CaF2中的缺陷反应方程式，并从结晶化学的观点讨论其合理性；同时写出对应的固溶式。 | {2.\mathrm{YF}_{3}\xrightarrow{\mathrm{CaF}_{2}}\mathrm{Y}_{\mathrm{Ca}}^{*}+\mathrm{F^{\prime}}_{\mathrm{i}}+2\mathrm{F}_{\mathrm{F}}\quad\qquad\mathrm{Ca}_{0.8}\mathrm{Y}_{0.2}\mathrm{F}_{2.2}}\ &{2\mathrm{YF}_{3}\xrightarrow{\mathrm{CaF}_{2}}2\mathrm{Y}_{\mathrm{Ca}}^{*}+\mathrm{V^{\prime\prime}}_{\mathrm{Ca}}+6\mathrm{F}_{\mathrm{F}}\quad\qquad\mathrm{Ca}_{0.7}\mathrm{Y}_{0.2}\mathrm{F}_{2}}\end{array}$$
具有面心立方结构的 AB 型化合物晶体，该 AB 化合物的分子量为 26，测得其密度为 2.6g/cm3，据此计算 AB晶体的晶胞参数。 | 晶胞中Z=4，1mol中AB数为2.6/26×N0=6.02×1022；晶胞数=6.02/4×1022=1.5×1022；1.5×1022V=1.5×1022a3=1021nm3,因此a=0.41nm
某一粉末压块，其粉末平均粒径为为2μm 。烧结至最高温度保温0.5h，测得晶粒尺寸为10μm，试问若保温2h，晶粒尺寸为多大?为抑制晶粒生长加人 0.1%晶粒生长抑制剂 ，若也保温 2h，晶粒尺寸有多大? | d1=20μm(D2=kt);d2=16μm(D3=kt)
简述形成连续置换型固溶体的条件是什么，并举两个例子。 | 形成连续置换型固溶体的条件是：离子尺寸因素，相互替代的两种离子的半径差 $\left(r{1}-r{2}\right)$ $/\tau{1}<15\%$ ；两个组分必须具有完全相同的晶体结构类型；只有离子价相同或复合取代离子价总和相同时，才能形成连续置换型固溶体；电负性与极化性质相近。例：PbTiO3-PbZrO3、钠长石-钾长石、 MgO-NiO等。
试以 NaCl晶胞为例，说明面心立方密堆中的八面体空隙和四面体空隙的位置和数量。 | 在 NaCl 结构中Cl-为面心立方密堆，Na+处于全部的八面体空隙中。如NaCl 晶胞中心的 Na+处于6个 Cl-的八面体中心，NaCl晶胞中全部的八面体的位置和数量：晶胞中心1个，每条棱的中点处也为八面体空隙位置，共有12个，属于该晶胞的这种空隙数为 12×1/4=3个，因此NaCl晶胞中共有4个八面体空隙。 NaCl胞中的四面体空隙处于晶胞的体对角线方向上，由角顶 Cl-和相邻三条棱中的点Cl-构成四面体空隙，也就是8个小立方体的中心，共有8个四面体空隙。
何为马氏体相变？并简述马氏体相变的结晶学特征。 | 晶体在外加应力的作用下通过晶体的一个分立体积的剪切作用，以极其迅速的速度而进行的相变称为马氏体相变，马氏体相变是固态相变的基本形式之一。马氏体相变的结晶学特征有：相变时新相与母相之间具有严格的取向关系，靠切变维持共格关系，并存在一个习性平面，在相变前后保持既不扭曲变形也不旋转的状态，在宏观上是连续的。
何为晶粒生长与二次再结晶？简述造成二次再结晶的原因和防止二次再结晶的方法。 | 晶粒生长是无应变的材料在热处理时，平均晶粒尺寸在不改变其分布的情况下，连续增大的过程。在坏体内晶粒尺寸均匀地生长，晶粒生长时气孔都维持在晶界上或晶界交汇处。二次再结晶是少数巨大晶粒在细晶消耗时的一种异常长大过程，是个别晶粒的异常生长。二次再结晶时气孔被包裹到晶粒内部，二次再结晶还与原料粒径有关。造成二次再结晶的原因：原料粒径不均匀，烧结温度偏高，烧结速率太快。防止二次再结晶的方法：控制烧结温度、烧结时间，控制原料粒径的均匀性，引人烧结添加剂。
在七大晶系中属于高级晶族的晶系有A.1个 B.2个 C.3个 D.4 个 | A
点群为L6L27PC的晶体结构属于 晶系。A.立方 B.六方 C.四方 D.正交 | B
金刚石的晶体结构为 ，其中碳原子的配位数是 A.面心立方格子B．简单立方格子C．体心立方格子D.3 E. 4 F.6 G.8 | A, E
高岭石属于 的硅酸盐。A.链状结构 B．层状结构 C．架状结构 D．岛状结构 | B
在下列几类晶体中，形成间隙型固溶体的次序是A.沸石 >CaF2>TiO2>MgO B. MgO>TiO2>CaF2>沸石C. CaF2>TiO2>MgO>沸石 D. TiO2>MgO>CaF2>沸石 | A
大多数固相反应处于A．化学反应动力学范围B.扩散动力学范围C．过渡范围 | B
水型物质在熔融成液态时，其体积发生 现象。A.膨胀 B.收缩 C.不变 | B
在低温下，一般固体材料中发生的扩散是A．本征扩散 B．非本征扩散 C．无序扩散 | B
与玻璃形成温度Tf相对应的粘度为 A.105dPa·s B.109dPa·s C.1011dPa·s D.1013dPa·s | B
容易形成玻璃的物质往往具有 之类的键型。A.离子键 B.金属键 C．极性共价键 D. 共价键 | C
菲克第一定律可直接用于求解 的问题。A．稳定扩散 B．不稳定扩散 C．任何扩散 | A
在同一体系和相同的过冷度下，非均匀成核速率总是 均匀成核速率。A．大于或等于 B．小于或等于 C．等于 D.不一定 | A
晶体具有. (1) (2) (3) 和 (4) 等基本性质。 | 1）对称性；（2）结晶均一性；（3）各向异性；（4）自限性（或最小内能性）
空间群是指（5），晶体结构中可能出现的空间群有（6）种。 | （5）晶体结构中一切对称要素的集合；（6）230
3．当有少量的CaO掺杂到ThO2中时，写出可能存在的缺陷反应方程式及其固溶式，缺陷反应方程式：－（7）和 (8) ；对应的固溶式：(9)和(10) | ( $\begin{array}{r l}&{\mathrm{7)~CaO\xrightarrow{Th\mathrm{\bar{0}{2}}}C a{T h}^{\prime\prime}+O{0}+V{0}^{\prime\prime}~;}\quad\mathrm{(8)~Th{1-x}C a{x}O{2-x};}}\ &{\mathrm{2CaO\xrightarrow{Th\mathrm{0{2}}}C a{T h}^{\prime\prime}+C a{i}^{\prime\prime}~+2O{0};~(10)~T h{1-x}C a{2x}O{2}}}\end{array}$ (9)
4.熔体是物质在液相温度以上存在的一种高能量状态，熔体在冷却的过程中可以出现（11）、（12）和（13）三种不同的相变过程。 | （11）结晶化；（12）玻璃化；（13）分相
5．根据扩散的热力学理论，扩散过程的推动力是（14），而发生逆扩散的条件是（15）。 | （14）化学位梯度；（15） ）<0或扩散系数的热力学因子小于0
润湿是固液界面上的重要行为，改善润湿的方法有(16),(17) 和（18）等。 | （16）降低固－液界面能；（17）提高固体的表面能（去除固体表面吸附膜）；（18）改变表面粗糙度
7．马氏体相变具有以下的一些特征： (19) (20)(21）和_（22）等。 | （19）存在习性平面；（20）取向关系；（21）无扩散性；（22）速度快（或没有特定的相变温度）
8.可逆多晶转变的特点是： (23) | （23）多晶转变温度低于两种晶型的熔点
9.二次再结晶是指(24）；造成二次再结晶的原因有(25)（26）和(27）等。 | （24）在烧结的中、后期，少数巨大的晶粒在细晶粒消耗时的一种异常长大过程；（25）原料粒径不均匀；（26）烧结温度偏高；（27）烧结速率太快
10．固态烧结的主要传质方式有_ (28) (29) 一，而液相烧结的主要传质方式有 (30)_和 (31) _。这四种传质过程的 △L/L与烧结时间的关系依次为_ (32) (33) (34) 和 (35) | （28）蒸发－凝聚传质；（29）扩散传质；（30）流动传质；（31）溶解 -沉淀传质；（32） $\frac{\Delta L}{L}=0$ ；(33) $\frac{\Delta L}{L}\propto t^{2/5}$ ;；(34) $\frac{\Delta L}{L}\propto t;$ (35) $\frac{\Delta L}{L}\propto t^{1/3}$
单位平行六面体 | 单位平行六面体：在空间点阵中按选择原则选取的平行六面体，称为单位平行六面体。
组分缺陷 | 2.组分缺陷：由于不等价离子的掺杂，为了保持晶体的电中性，必然会在晶体结构中产生空位或间隙离子的缺陷，这种缺陷称为“组分缺陷”。
玻璃分相 | 3.玻璃分相：一个均匀的玻璃相在一定的温度和组成范围内有可能分成两个互不溶解或部分溶解的玻璃相，并相互共存，这种现象称为玻璃分相。
切线规则 | 4.切线规则：将界线上某一点所作的切线与相应的连线相交，如交点在连线上，则表示界线上该处具有共熔性质；如交点在连线的延长线上，则表示界线上该处具有转熔性质，远离交点的晶相被转熔。
正尖晶石结构 | 5.正尖晶石结构：属于立方晶系，其中氧离子可以看成是按立方紧密堆积排列，二价阳离子A填充在八分之一的四面体空隙中，三价阳离子B填充在二分之一的八面体空隙中。
网络形成体 | 6.网络形成体：单键能≥335kJ/mol、能单独形成玻璃的物质。
试计算Na2O·CaO·Al2O3·3SiO2 该玻璃的四个结构参数 Z、R、X和Y | z=4 R=11/5=2.2;X=0.4;Y=3.6 非桥氧百分数 =X/(X+Y/2)×100%=0.4/(0.4+1.8)×100%=18.2%
当在CaF2加入20mol%的YF3并形成固溶体时，实验测得固溶体的密度为 3.64g/cm3，这时的晶格参数为a=0.55nm ，通过计算说明这种固溶体的类型。（其中原子量分别为Y88.9， Ca40.0，F19.0) | $\begin{array}{r}{2.\mathrm{YF}_{3}\xrightarrow{\mathrm{CaF}_{2}}\mathrm{Y}_{\mathrm{Ca}}^{\cdot}+\mathrm{F^{\prime}}_{\mathrm{i}}+2\mathrm{F}_{\mathrm{F}}\qquad\mathrm{Ca}_{0,8}\mathrm{Y}_{0,2}\mathrm{F}_{2,2}}\end{array}$ $\begin{array}{r l r l}{{2}\mathbf{Y}\mathbf{F}_{3}\xrightarrow{\mathrm{CaF}_{2}}2\mathbf{Y}_{\mathrm{Ca}}^{*}+\mathbf{V}_{\mathrm{~Ca~}}^{\prime\prime}+6\mathbf{F}_{\mathrm{F}}}&{{}}&{\mathbf{C}\mathbf{a}_{0,7}\mathbf{Y}_{0,2}\mathbf{F}_{2}}\end{array}$ 萤石型晶体结构的单位晶胞内有4个CaF2，ρ空=3.34g/cm3；ρ间=3.65g/cm3;ρ间与实测ρ=3.65g/cm3相近，所以在该条件下形成的是填隙型固溶体。
在非化学计量化合物FexO中， Fe3+/Fe2+=0.1，求非化学计量化合物FexO中的空位浓度以及x值。 | $$\begin{array}{c}{{\mathrm{Fe}_{x}\mathrm{O}{\to}\mathrm{Fe}_{2}\mathrm{O}_{3}\xrightarrow{\mathrm{Fe0}}2\mathrm{Fe}_{\mathrm{Fe}}^{\cdot}+\mathrm{V}_{\mathrm{Fe}}^{^{\prime\prime}}+3\mathrm{O}_{\circ};\mathrm{Fe}_{1-3\mathrm{y}}^{2+}\mathrm{Fe}_{2\mathrm{y}}^{3+}\mathrm{O}}}\ {{\frac{2\gamma}{1-3\mathrm{y}}}{=}1/10}\end{array}$$${\pmb y=1/23 ，y=0.043，则 x=1-y=0.957，空位浓度为0.043／（1+0.957）=2.2%
设有一个平均粒径为5μm的粉末压块，经 2h烧结后，颈部增长率x/r=0.1。如果不考虑晶粒生长，将坯体烧结至颈部增长率x/r=0.2 时，试比较分别通过扩散传质和流动传质方式，各需要多少时间。 | 扩散： $\frac{x}{r}=k r^{-3/5}t^{1/5}$ ，将 $\frac{x}{r}=0.1$ ， $r=5\upmu\mathrm{m}$ ， $t=2$ 代人求 $\pmb{k}$ 。 再将 $\frac{x}{r}=0.2$ ， $r=5\upmu\mathrm{m}$ 及 $k$ 代人求 $\pmb{t}$ 。扩散传质需 $64\mathrm{h}$ 。 流动： $\frac{x}{r}=k r^{-1/2}t^{1/2}$ ，将 $\frac{x}{r}=0.1$ $r=5\upmu\mathrm{m}$ ， $t=2$ 代人求 $k$ 。再将 $\frac{x}{r}=0.2$ $r=5\upmu\mathrm{m}$ 及 $\pmb{k}$ 代人求 $\scriptstyle t_{\circ}$ 流动传质需 $\pmb{8}\mathbf{h}$ 。
简述产生非化学计量化合物结构缺陷的原因，并说明四种不同类型非化学计量化合物结构缺陷的形成条件及其特点。 | 产生原因：含有变价元素，周围气氛的性质发生变化。 阴离子空位型：在还原性气氛下，高价态变成低价态，n 型半导体。 阳离子填隙型：在还原性气氛下，高价态变成低价态，n型半导体。 阴离子填隙型：在氧化性气氛下，低价态变成高价态，p型半导体。 阳离子空位型：在氧化性气氛下，低价态变成高价态，p 型半导体。
为什么在立方晶系中存在原始格子、面心格子和体心格子，而没有底心格子存在？ | 立方晶系的特点是存在4L3轴，在立方晶系的原始格子、面心格子和体心格子中存在4L3 轴。如果在立方晶系中有底心格子，但立方晶系的底心格子中4L3轴不可能存在，因此底心格子不符合立方晶系的对称特点，它不能存在于立方晶系中。
何为本征扩散和非本征扩散？并讨论两者之间的区别。 | 本征扩散：是指空位来源于晶体的本征热缺陷而引起的迁移现象。本征扩散的活化能由空位形成能和质点迁移能两部分组成，高温时以本征扩散为主。非本征扩散：是由不等价杂质离子的掺杂造成空位，由此而引起的迁移现象。非本征扩散的活化能只包含质点迁移能，低温时以非本征扩散为主。
试比较固相烧结与液相烧结之间的相同与不同之处，并讨论产生溶解-沉淀传质的条件与特点。· | 固相烧结与液相烧结之间的相同之处：烧结的推动力都是表面能，烧结过程都是由颗粒重排、气孔填充和晶粒生长等阶段组成的。不同之处：由于流动传质速率比扩散速率快，因而液相烧结致密化速率高，烧结温度较低。此外，液相烧结过程的速率还与液相数量、性质（粘度、表面张力等）、液相与固相的润湿情况、固相在液相中的溶解度等因素有关。影响液相烧结的因素比固相烧结更为复杂。溶解－沉淀传质的条件是：有可观的液相量，固相在液相中的溶解度大，液相能润湿固相；特点是：在颗粒的接触点溶解到平面上沉积，小晶粒溶解到大晶粒处沉积，传质的同时又是晶粒的生长过程。
请说明什么是全位错和不全位错，并请写出FCC、BCC 和HCP晶体中的最短单位位错的柏氏矢量。 | 全位错：柏氏矢量等于点阵矢量的整数倍。不全位错：柏氏矢量不等于点阵矢量的整数倍。 FCC: a/2<110>; BCC: a/2<111>;HCP： a/3<11\bar{2}0>$
已知原子半径与晶体结构有关，请问当配位数降低时，原子半径如何变化？为什么？ | 半径收缩。若半径不变，则当配位数降低时，会引起晶体体积增大。为了减小体积变化，原子半径将收缩。
均匀形核与非均匀形核具有相同的临界晶核半径，非均匀形核的临界形核功也等于三分之一表面能，为什么非均匀形核比均匀形核容易？ | 因为非均匀形核时，用杂质或型腔充当了一部分晶核。也就是说，需要调动的原子数少。
原子的热运动如何影响扩散？ | 热运动增强将使原子的跃迁距离、跃迁几率和跃迁频率均增大，即增大扩散系数。
如何区分金属的热变形和冷变形？ | 根据变形温度与再结晶温度的高低关系来区分。高于再结晶温度的为热变形，反之为冷变形。
已知某晶体在500℃时，每1010个原子中可以形成有1个空位，请问该晶体的空位形成能是多少？（已知该晶体的常数 A=0.0539，波耳兹曼常数k=1.381×10-23J/K | $$ x\begin{array}{c}{{c=A\exp\enspace\big(\enspace-\frac{\Delta E_{V}}{k T}\big)}}\ {{\Delta E_{V}=-k T\mathrm{ln}\frac{c}{A}=\mathrm{-\enspace\left[1.381\times10^{-23}\times\enspace\left(500+273\right)\right]\enspace\mathrm{ln}\frac{10^{-10}}{0.0539}\mathrm{\scriptsize\mathrm{~J}}}}}\ {{=1.068\times10^{-20}\times17.8=1.9\times10^{-19}\mathrm{\scriptsize{\times10^{-19}}}}}\ $$
2．请计算简单立方晶体中，（111）和（111）的夹角。 | $${{\cos\alpha=\frac{h_{1}h_{2}+k_{1}k_{2}+l_{1}l_{2}}{\sqrt{h_{1}^{2}+k_{1}^{2}+l_{1}^{2}\sqrt{h_{2}^{2}+k_{2}^{2}+l_{2}^{2}}}}\mathrm{\textstyle=\frac{1-1+1}{\sqrt{3}\times\sqrt{3}}=\frac{1}{3}}}}\ {{\alpha=70^{\circ}32^{\prime}\quad\qquad\quad}}\end{array} $$
请判定在FCC 晶体中下列位错反应能否进行：$$ xxxxxxxxxx \frac{a}{2}[10\overline{{{1}}}]+\frac{a}{6}[\overline{{{1}}}21]\rightarrow\frac{a}{3} $$ | 几何条件：$$ xxxxxxxxxx b_{1}+b_{2}=\bigg(\frac{1}{2}-\frac{1}{6}\bigg)a+\frac{2}{6}b+\bigg(-\frac{1}{2}+\frac{1}{6}\bigg)c=\frac{1}{3}a+\frac{1}{3}b-\frac{1}{3}c=\frac{a}{3} $$ 能量条件：$$ xxxxxxxxxx \left¦{\frac{a}{2}}{\sqrt{2}}\right¦^{2}+\left¦{\frac{a}{6}}{\sqrt{6}}\right¦^{2}=\left({\frac{a^{2}}{2}}+{\frac{a^{2}}{6}}\right)={\frac{2a^{2}}{3}}>{\frac{a^{2}}{3}} $$
固态下，无相变的金属，如果不重熔，能否细化晶粒？如何实现? | 可以。通过进行较大的冷变形，而后在适当温度再结晶的方法获得细晶。或进行热加工，使之发生动态再结晶。
固体中有哪些常见的相结构？ | 固体中常见的相结构有：固溶体（单质)、化合物、陶瓷晶体相、非晶相、分子相。
何谓平衡结晶？何谓非平衡结晶？ | 平衡结晶是指结晶速度非常缓慢、液相和固相中扩散均很充分的情况下的结晶。非平衡结晶是指结晶速度比较快、扩散不充分的情况下的结晶。
扩散第一定律的应用条件是什么？对于浓度梯度随时间变化的情况，能否应用扩散第一定律？ | 扩散第一定律的应用条件是稳态扩散，即与时间无关的扩散。对于非稳态扩散的情况也可以应用扩散第一定律，但必须对其进行修正。
何为织构？包括哪几类？ | 织构是晶体中晶面、晶向趋于一致的现象。织构包括再结晶织构和变形织构。其中变形织构又包括丝织构和板织构。
什么是成分过冷？如何影响固溶体生长形态？ | 凝固过程中，随液固界面的推进，液固界面附近液相一侧产生溶质原子富集，导致液相的熔点发生变化，由此产生的过冷现象称为成分过冷。无成分过冷时，固溶体以平面状生长，形成等轴晶；有较小过冷度时，形成胞状组织；有较大成分过冷时，形成树枝晶。
一个FCC 晶体在［123］方向在2MPa 正应力下屈服，已测得开动的滑移系是（111）［101］，请确定使该滑移系开动的分切应力τ | $$ xxxxxxxxxx {\begin{array}{l}{\cos\phi={\frac{[{\overline{{1}}}23]}{{\big¦}[{\overline{{1}}}23]}}\cdot{\frac{[111]}{{\big[}111{\big]}{\big¦}}}={\frac{-1+2+3}{{\sqrt{14}}{\sqrt{3}}}}=0.617}\ {\cos\lambda={\frac{[{\overline{{1}}}23]}{{\big¦}[{\overline{{1}}}23]{\big[}{\overline{{1}}}01{\big]}{\big¦}}}={\frac{1+0+3}{{\sqrt{14}}{\sqrt{2}}}}=0.756}\end{array}} $$\tau=2\times0.617\times0.756\mathrm{MPa}=0.933\mathrm{MPa}$$
什么是置换固溶体？影响置换固溶体固溶度的因素有哪些？形成无限固溶体的条件是什么？ | 溶质原子取代溶剂原子，并保持溶剂结构的合金相称为置换固溶体。影响因素有： ①原子尺寸； ②晶体结构；③电负性；④电子浓度。两组元晶体结构相同是形成无限固溶体的必要条件。
置换扩散与间隙扩散的扩散系数有何不同？在扩散偶中，如果是间隙扩散，是否会发生柯肯达尔效应？为什么？ | 间隙扩散系数与空位浓度无关，而置换扩散系数与空位浓度有关（可用公式表示)。一般地，间隙扩散系数大于置换扩散系数不会发生。因为间隙扩散中考虑间隙原子定向流动，未考虑置换互溶式扩散。
在室温下对铁板（其熔点为 1538℃）和锡板（其熔点为 232℃）分别进行来回弯折，随着弯折的进行，各会发生什么现象？为什么? | 根据T再=(0.35～0.45）Tm可知，Fe 在室温下加工为冷加工，Sn 在室温下加工为热加工。因此随着弯曲的进行，铁板发生加工硬化，继续变形，导致铁板断裂。 Sn 板属于热加工，产生动态再结晶，弯曲可长时间弯折
何为固溶强化？请简述其强化机制。 | 固溶强化就是溶质原子阻碍位错运动，从而使合金强度提高的现象。主要机制包括： ①柯氏气团，即溶质原子的弹性应力场阻碍位错运动； ②铃木气团，即溶质原子降低基体层错能，使位错分解为扩展位错，阻碍位错交滑移或攀移； ③电交互作用，即带电溶质原子与位错形成静电交互作用，阻碍位错运动。
请比较二元共晶转变与包晶转变的异同。 | 相同点：恒温、恒成分转变；相图上均为水平线。不同点：共晶为分解型反应，包晶为合成型反应；共晶线全是固相线，包晶线只有部分是固相线；共晶三角在水平线上，包晶三角在水平线下。
请比较FCC 晶体中b1= a/2[111]和 b2=a[100］两位错的畸变能哪个较大。 | \mid b_{1}\mid={\frac{a}{2}}{\sqrt{1+1+1}}={\frac{\sqrt{3}}{2}}a$ $\mid b_{2}\mid=a\sqrt{1+0+0}=a$ 故：b1的畸变能较小。
请分别写出立方晶系中「110}和「100}晶面族包括的晶面。 | {110}：（110）（101）（011）（110）（101）（011) {100}：（100）（010）（001）（001）（010）（100)