## Sheet1
Question | Answer
高温回复后，有几个刃位错组成亚晶界，亚晶界取向差为 $0.057^{\circ}$ 。设这些位错间没有交互作用，试问形成亚晶后，畸变能是原来的多少倍？（设位错中心区半径 $r_{0}\approx$ $b\approx10^{-8}\mathrm{cm}$ 未形成亚晶时，位错应力场的作用半径 $R=10^{-4}\mathrm{cm})$ ） | 设位错中心区的半径为 $r_{0}=b\approx10^{-8}~\mathrm{cm},$ 位错应力场作用半径 $R=10^{-4}$ $\mathrm{{cm}}$ ，因为形成亚晶前后位错总长度不变，所以形成亚晶前后，单位位错线能量之比即为晶体多边化前后能量之比。 单位位错线能量 $$ W_{E}=\frac{G b^{2}}{4\pi(1-\nu)}\ln\frac{R}{r_{0}}=\frac{G b^{2}}{4\pi(1-\nu)}\ln10^{4} $$ 多边化后，刃位错垂直滑移面排列，位错间距为 $D$ ，故位错作用半径 $R$ 变成 $D$, 由公式 $R=D=\frac{b}{\theta}=\frac{10^{-8}}{10^{-3}}=10^{-5},$ 得多边化后单位位错线能量 $$ W_{E}^{\prime}={\frac{G b^{2}}{4\pi(1-\nu)}}\cdot\ln{\frac{10^{-5}}{10^{-8}}}={\frac{G b^{2}}{4\pi(1-\nu)}}\cdot\ln10^{3} $$ $$ \frac{W_{E}^{\prime}}{W_{E}}=\frac{\ln{10^{3}}}{\ln{10^{4}}}=\frac{3}{4} $$ 由此说明多边化后，位错能量降低，减少了储存能，也减少了再结晶的驱动力。
已知锌的质量分数为 30% 的黄铜在 400℃ 的恒温下完成再结晶需要1h，而390℃完成再结晶需要 2h，试计算在420℃ 的恒温下，完成再结晶需要多少时间？ | 冷变形金属再结晶也是一种热激活过程，再结晶速度符合阿累尼乌斯公式 $$ V_{\overline{{\{\}}}}=A^{\prime}\cdot\mathrm{e}^{-Q/R T} $$ 由于 $V_{\overrightarrow{\vert\overrightarrow{\vert\cdot}\vert}}$ 与产生某一体积分数 $x_{\upsilon}$ 所需要的时间 $\scriptstyle t$ 成反比，即 $V_{\mathrm{\#}}\propto1/t$ ，于是 $$ \frac{1}{t_{1}}=A\mathrm{e}^{-\frac{Q}{R T_{1}}};\frac{1}{t_{2}}=A\mathrm{e}^{-\frac{Q}{R T_{2}}};\frac{1}{t_{3}}=A\mathrm{e}^{-\frac{Q}{R T_{3}}} $$ 由上面3个式子，两两相除得到 $$ \frac{t_{2}}{t_{1}}=\mathrm{e}^{-\frac{Q}{R}\left(\frac{1}{T_{1}}-\frac{1}{T_{2}}\right)};\quad\frac{t_{3}}{t_{1}}=\mathrm{e}^{-\frac{Q}{R}\left(\frac{1}{T_{1}}-\frac{1}{T_{3}}\right)} $$ 对其取自然对数，然后相除 $$ \frac{\ln(t_{2}/t_{1})}{\ln(t_{3}/t_{1})}=\frac{1/T_{1}-1/T_{2}}{1/T_{1}-1/T_{3}} $$ 将 $T_{1}=673~\mathrm{K},t_{1}=1~\mathrm{h};~T_{2}=663~\mathrm{K},t_{2}=2~\mathrm{h};~T_{3}=693~\mathrm{K}$ 代人上式，解得 $t_{3}=0.27$ h
Fe -3%（Si）合金含MnS粒子的时候，当粒子半径为 $0.05\mu m$ 的时候，体积分数约为 1%，850℃以下退火，当基体的晶粒平均直径为 $6\mu m$ 的时候，其正常长大即行停止，试分析其原因。 | 由极限平均晶粒尺寸计算公式 $$ \overline{{D}}_{\mathrm{lim}}=\frac{4r}{3\varphi}=\frac{4\times0.05}{3\times0.01}=6.7~\mu\mathrm{m} $$ 分散相粒子对于晶界迁移有阻碍作用。当晶界能所提供的晶界迁移驱动力正好等于分散相对于晶界迁移的阻力的时候，达到了晶粒长大的极限尺寸，继续保温，晶粒尺寸不再增加，由计算 $\overline{{D}}_{\mathrm{lim}}=6.7~\mu m$ 。退火时，基体平均直径为 6 μm ，已经接近 $\overline{{D}}_{\mathrm{lim}}$ ，故晶粒长大极缓慢，接近停止。
有人将工业纯铝在室温进行大量形变，轧成薄片。所测得的低温强度表明，试样呈现冷加工状态；然后加热到了 100℃ 放置12天，在冷却后测得的低温强度明显降低。试验者查出工业纯铝 $T_{R}=150~\mathrm{{q}C}$ ，所以排除了发生再结晶的可能性。解释上述现象，并且证明你的想法。 | 大量冷变形工业纯铝 100℃放置12天，其低温强度明显下降的原因是，发生了再结晶。查得 $T_{\overrightarrow{\mathbb{H}}}=150~\mathrm{{q}C}$ ，是指1小时完成再结晶的温度，故充足保温能够发生再结晶的温度一定比 150℃ 低。再者大量冷变形储存能多，再结晶驱动力大，故100℃ 放置12天，大量冷变形纯铝完全可以发生再结晶。用以下方法可以证明上述设想： $\textcircled{1}$ 观察薄片试样，看有无等轴的晶粒生成，来确定是否发生再结晶，或者是否已经完成再结晶。 $\textcircled{2}$ 将 $t_{1},t_{2}$ 代人 $V_{\overline{{\mathbb{H}}}}=\frac{1}{t}=A^{\prime}\mathrm{e}^{-Q/R T}$ 式中 $$ \frac{1}{t_{1}}=A^{\prime}\mathrm{e}^{-Q/R T_{1}},\frac{1}{t_{2}}=A^{\prime}\mathrm{e}^{-Q/R T_{2}} $$ 将两个式子相除 $$ \frac{t_{2}}{t_{1}}=\exp\Big[-\frac{Q}{R}\Big(\frac{1}{T_{1}}-\frac{1}{T_{2}}\Big)\Big] $$ 两边取对数 $$ \ln{\frac{t_{2}}{t_{1}}}=-{\frac{Q}{R}}\bigg({\frac{1}{T_{1}}}-{\frac{1}{T_{2}}}\bigg) $$ 查得纯铝再结晶激活能 $Q$ ，将 $T_{1}=423\mathrm{K},t_{1}=1\mathrm{h},t=12\times24\mathrm{h},$ 代人上式，解出 $T_{2}$ 将之与 $100~\mathrm{9C}$ 比较，若低于 $100\mathrm{~\textperthousand~}$ ，说明发生再结晶。
试述不同温度下的回复机制。 | 由回复阶段的储存能的释放谱可以见到有明显的3个小峰，说明回复阶段加热的温度不同，回复机理也不同。 $0.1\sim0.3T_{\mathrm{m}}$ 低温回复，主要涉及到点缺陷的运动，空位及间隙原子移动到晶界或位错处消失，空位及间隙原子的复合，空位集结形成空位对或空位片，使点缺陷密度大大下降。 $0.3\sim0.5T_{\mathrm{m}}$ 中温回复，位错在滑移面上滑移，使异号位错相遇相消，使位错密度下降，使位错缠结内部重新排列组合，使亚晶规整化。 $0.5T_{\mathrm{m}}$ 以上高温回复，除了位错滑移外，尚可攀移，主要机制多边化，形成小角度晶界。多边化后，尚存在亚晶的合并长大。亚晶合并可以通过Y结点的移动实现。需要靠位错攀移、滑移与交滑移来完成 。
什么叫做二次再结晶，发生二次再结晶的条件有哪些？ | 再结晶后晶粒的长大又分为正常长大与异常长大。晶粒的异常长大又称为不连续长大或者二次再结晶。 二次再结晶是一种特殊的晶粒长大方式，基体中大多数晶粒长大受到抑制，少数晶粒迅速长大，使晶粒之间尺寸差异显著增大，直到这些迅速长大的晶粒完全接触为止。 发生异常长大的条件是，正常晶粒长大被分散相粒子、织构、表面热能沟等强烈阻碍，能够长大的晶粒数目较少，使得晶粒大小相差悬殊，才会发生异常长大。
向镍中加入尺寸为 10-50nm 的氧化钍颗粒，经过 40% 轧制，该材料表现出很高的高温强度，试说明其原因。 | 由两相合金的再结晶理论，如果第二相颗粒很细（小于 $0.3\mu m)$ ，间距又很小（小于 $1\:\mu\mathrm{m})$ ，第二相粒子将抑制再结晶晶核的形成。本题所加第二相粒子尺寸小于$0.3\mu m$， 故加人一定体积分数氧化钍，可以提高高温性能。这是因为再结晶晶核形成之前，亚晶核长大的过程中就遇到了第二相颗粒的阻碍，抑制了再结晶晶核的形成，阻碍了再结晶的发生，使之熔化之前也不发生再结晶。故高温工作时，位错密度较高，变形抗力高。此外，氧化钍粒子阻碍位错的运动，增加了塑变阻力，故增高了高温性能。
某厂对高锰钢制碎石机鄂板进行固溶处理时，经过 1100℃加热后，用冷拔钢丝吊挂，由起重吊车送往淬火水槽，行至途中钢丝突然断裂。此钢丝是新的，并没有疵病。试分析钢丝绳断裂的原因。 | 冷拔钢丝由于有加工硬化，故其强度较高，承载能力较强，当其被红热的鄂板加热的时候，当温度上升到了 $T_{\overrightarrow{\mathbb{H}}}$ 以上，会发生再结晶，使得强度下降，不能承受鄂板重量，故会发生断裂。
灯泡中的钨丝在非常高的温度下工作，晶粒会显著长大，当形成横跨灯丝的大晶粒的时候，灯丝在某些情况下变得很脆，并且会在因为加热与冷却造成的热膨胀的应力下破断。试找出能够延长钨丝寿命的方法。 | 可以在钨丝中加入弥散分布的高熔点的细颗粒状的第二相。第二相可以有效阻碍晶粒的长大，晶粒的极限尺寸Dlim=4r/3f ，当粒子r越小，加人的体积分数f越大，极限晶粒尺寸越小，不至于形成横跨灯丝的大晶粒。高温时的晶界弱化作用可以得到减轻，从而防止了脆断。 也有人认为加入钾、铝、硅等的氧化物，烧结时候气化，形成气泡，加工时沿着加工方向被拉长，这些沿着轴线方向分布的小气泡，也可以作为晶界迁移的障碍，只允许晶粒平行于钨丝轴线方向长大，成为沿着轴线伸长了的大晶粒，不会形成横跨钨丝截面的大晶粒，从而使得高温性能变好。
何为超塑性？如何实现超塑性？ | 金属材料在一定条件下拉伸，其延伸率可以高达 200 %以上，甚至大于 1000 % 。这种性能称作超塑性。超塑性变形时，真应力 -真应变符合： $\sigma_{T}(\epsilon_{T},T)=C\cdot\dot{\epsilon}_{T}^{m}$ 关系式，其中 $m$ 叫做应变速率敏感常数，当 $m=0.3-0.8$ 的时候，可以具有超塑性。 超塑性可以分成组织超塑性、相变超塑性和其他超塑性三大类，其中组织超塑性应该具备三个条件： （1）晶粒超细化、等轴化、稳定化，晶粒尺寸一般不超过 $10\mu m$ （2）变形温度一般在 $\left(0.5\sim0.7\right)T_{m}$ （3）一定的应变速率，超塑性变形最佳的速率为 $10^{-4}\sim10^{-2}\mathrm{s}^{-1}$ 或者 $10^{-3}$ $10^{-2}\mathrm{min}^{-1}$
作为一种经济措施，可以设想用纯铅代替铅锡合金制作对铁进行钎焊的焊料。这种办法是否适用？原因何在？ | 不适用。其主要原因为 （1）纯铅与铁浸润性不好。 （2）纯铅熔点比 Sn-Pb合金高。
以空位机制进行扩散时，原子每次跳动一次相当于空位反向跳动一次，并未形成新的空位，而扩散激活能中却包含着空位形成能。此说法正确否？请给出正确解释。 | 此说法不正确。固体中的宏观扩散流不是单个原子定向跳动的结果，扩散激活能也不是单个原子迁移时每一次跳动需越过的能垒，固体中原子的跳动具有随机性质，扩散流是固体中扩散物质质点（如原子、离子）随机跳动的统计结果的宏观体现，当晶体中的扩散以空位机制进行时，晶体中任何一个原子在两个平衡位置之间发生跳动必须同时满足两个条件： （1）该原子具有的能量必须高于某一临界值 $\Delta G_{6},$ 即原子跳动激活能，以克服阻碍跳动的阻力； （2）该原子相邻平衡位置上存在空位。 根据统计热力学理论，在给定温度 $T$ 下，晶体中任一原子的能量高于 $\Delta G_{\mathrm{f}}$ 的概率 $P_{\mathrm{f}},$ 即晶体中能量高于 $\Delta G_{\mathrm{f}}$ 的原子所占原子百分数为 $$ P_{\mathrm{f}}=\exp\biggl(\frac{-\Delta G_{\mathrm{f}}}{k T}\biggr) $$ 而晶体中的平衡空位浓度 $c_{\mathrm{v}},$ 即任一原子平衡位置出现空位的概率 $P_{\mathrm{~v~}}$ 为 $$ P_{\mathrm{v}}=\exp\biggl(\frac{-\Delta G_{\mathrm{v}}}{k T}\biggr) $$ 显然，某一瞬间晶体中原子发生一次跳动的概率为 $$ P=P_{\mathrm{f}}P_{\mathrm{v}}=\exp\bigg(-\frac{\Delta G_{\mathrm{f}}+\Delta G_{\mathrm{v}}}{k T}\bigg)=\exp\bigg(-\frac{Q}{R T}\bigg) $$ $P$ 也等于该瞬间发生跳动原子所占的原子百分数，其中 $Q=\Delta G_{\mathrm{f}}+\Delta G_{\mathrm{v}}$ 就是空位扩散机制的扩散激活能。
为什么钢铁零件渗碳温度一般要选择在γ-Fe相区中进行？若不在γ相区进行会有什么结果？ | 因 $\alpha-\mathrm{Fe}$ 中的最大碳溶解度（质量分数）只有 $0.0218\%$ ，对于碳质量分数大于 $0.0218\%$ 的钢铁，在渗碳时零件中的碳浓度梯度为零，渗碳无法进行，即使是纯铁，在 $\alpha$ 相区渗碳时铁中浓度梯度很小，在表面也不能获得高含碳层；由于温度低，扩散系数也很小，渗碳过程极慢，没有实际意义。γ一Fe中的碳溶解度高，渗碳时在表层可获得较高的碳浓度梯度使渗碳顺利进行。此外，γ-Fe区温度高，加速了扩散过程。
钢铁渗氮温度一般选择在接近但略低于Fe-N系共析温度（590℃ ），为什么？ | 原因是 $N$ 在α-Fe中的扩散系数较γ-Fe中的扩散系数高。
三元系发生扩散时，扩散层内能否出现两相共存区域，三相共存区？为什么？ | 三元系扩散层内不可能存在三相共存区，但可以存在两相共存区。原因如下，三元系中若出现三相平衡共存，其三相中成分一定且不同相中同一组分的化学位相等，化学位梯度为零，扩散不可能发生。三元系在两相共存时，由于自由度数为2，在温度一定时，其组成相的成分可以发生变化，使两相中相同组元的原子化学位平衡受到破坏，引起扩散。
各类金属固态相变有哪些主要特征？哪些因素构成相变的阻力？ | <html><body><table><tr><td>固态相变的分类</td><td>相变特征</td></tr><tr><td>纯金属的同 素异构转变</td><td>温度或压力改变时，由一种晶体结构转变为另一种晶体结构，是重新形核和 生长过程</td></tr><tr><td>固溶体中多 形性转变</td><td>类似于同素异构转变，如Fe-Ni合金中Y</td></tr><tr><td>脱溶转变</td><td>过饱和固溶体的脱溶分解，析出亚稳定或稳定的第二相</td></tr><tr><td>共析转变</td><td>一相经过共析转变分解成结构不同的二相，如Fe-C合金中Y一a+FeC</td></tr><tr><td>包析转变</td><td>不同结构的两相，经包析转变为另一相，如Ag-Al合金中a+Y一β，转变一 般不能进行到底，组织中有a相残余</td></tr><tr><td>马氏体转变</td><td>相变时，新、旧相成分不发生变化，原子只作有规则的重排（切变）而不进行扩 散，新、旧相之间保持严格的位向关系，并呈共格，在磨光表面上可看到浮凸 效应</td></tr><tr><td>块状转变</td><td>金属或合金发生晶体结构改变时，新旧相的成分不改变，相变具有形核和生 长特点，只进行少量扩散，其生长速度甚快，借非共格界面的迁移而生成不规 则的块状产物、如纯铁、低碳钢、Cu-Al合金、Cu-Ga合金等有这种转变</td></tr><tr><td>贝氏体转变</td><td>发生于钢及许多有色合金中，兼具马氏体转变及扩散型转变的特点，产物成 分改变，钢中贝氏体转变通常认为借铁原子的共格切变和碳原子的扩散而进 行</td></tr><tr><td>调幅分解</td><td>为非形核分解过程，固溶体分解成晶体结构相同但成分不同（在一定范围内 连续变化）的两相</td></tr><tr><td>有序化转变</td><td>合金元素从无规则排列到有规则排列，但结构不发生变化</td></tr></table></body></html> 相变阻力为应变能及界面能。
金属固态相变过程中出现过渡相的原因是什么？ | 固态相变过程中往往先形成亚稳相以减少表面能，因而常形成过渡相。例如，在过冷度很大时，生成新相的临界尺寸很小，单位体积新相有较大的表面积，因此，界面能对成核的阻碍作用很大。在这种情况下，多形成界面能较低的共格界面的过渡相，以降低形核功，使形核容易进行。如钢中下贝氏体的 ε碳化物与基体共格即属于这种情况。钢中马氏体回火时，为了降低碳化物形成所产生的界面能，在较低温度下回火，先形成与马氏体共格的 ε碳化物作为过渡相，随着回火温度升高， $\Delta G_{B}$ 值增大，才逐步形成与基体不共格的渗碳体。
说明晶体缺陷对金属固态相变成核的影响。 | 固态相变时，母体中存在的各种晶体缺陷，如晶界、位错和空位等对相变有显著的促进作用，新相往往在缺陷处优先成核，而且晶体缺陷对晶核的生长及组元扩散等过程有很大的影响。
时效合金在晶界附近形成“无析出带”的原因是什么？ | 在过饱和固溶体脱溶分解的情况下，当从固溶体高温快速冷却下来，与溶质原子被过饱和地保留在固溶体内的同时，大量的过饱和空位也被保留下来。它们一方面促进溶质原子扩散，同时又作为沉淀相的成核位置而促进非均匀成核，使沉淀相弥散分布于整个基体中。在观察时效合金的沉淀相分布时，常看到晶界附近有“无析出带”，无析出带中看不到沉淀相，这是因为靠近晶界附近的过饱和空位因为扩散到晶界上消失了，所以这里未发生非均匀成核和析出过程。
扩散型相变和无扩散型相变各有哪些主要特点？ | 无扩散型相变的特点： $\textcircled{1}$ 存在由于均匀切变引起的形状改变，因为相变过程中原子为集体的协同运动，所以使晶体发生外形变化。如果预先制备一个抛光的试样表面，则在发生这种转变后，会在抛光的样品表面上出现浮凸效应。在金相显微镜下可观察到浮凸的存在。 $\textcircled{2}$ 相变不需要通过扩散，新相和母相的化学成分相同。 $\textcircled{3}$ 新相和母相之间存在一定的晶体学位向关系。 $\textcircled{4}$ 相界面移动极快，可接近声速。钢和一些合金（Fe-Ni、Cu-Al、Ni-Ti） 中的马氏体转变为无扩散型相变。某些纯金属（如锆、钛、锂、钻）在低温下进行的同素异构转变亦为无扩散型相变。 扩散型相变的基本特点是： $\textcircled{1}$ 相变过程中有原子扩散运动，转变速率受扩散控制，即决定于扩散速度。 $\textcircled{2}$ 在合金的相变中，新相和母相的成分往往不同。 $\textcircled{3}$ 只有因新相和母相比体积不同引起的体积变化，没有形状的改变。纯金属的同素异构转变、固溶体中的多形性转变、脱溶转变、共析转变、调幅分解和有序化转变等均属于扩散型相变。
为什么原子越过非共格界面的激活能远小于越过半共格界面的激活能？ | $u=\delta V_{0}\mathrm{exp}\big(-\Delta\mathrm{G/kT}\big)$ ，对于非共格界面， $\Delta G$ 值等于晶界扩散激活能；而对于半共格界面，则可认为大致等于原子在 $\beta$ 相中的激活能（实际上稍小一些）。所以，原子越过非共格界面的激活能远小于越过半共格界面的激活能。
试述奥氏体的形成过程及控制奥氏体晶粒的方法。 | 奥氏体形成过程：a）奥氏体晶核的形成；b）奥氏体晶核的长大；c）残留渗碳体的溶解；d）奥氏体成分均匀化。控制奥氏体晶粒大小的方法：a）制定合适的加热规范，包括控制加热温度及保温时间、快速短时加热；b）碳含量控制在一定范围内，并在钢中加人一定量阻碍奥氏体晶粒长大的合金元素，如：Al、V、Ti、Zr、Nb等；c）考虑原始组织的影响，如片状球光体比球状珠光体加热组织易粗化。
何谓奥氏体的本质晶粒度、实际晶粒度？说明晶粒大小对性能的影响。 | 按原国家冶金部标准，把钢加热到 930℃ ± 10℃保温 8h，冷却后测得的晶粒度称为本质晶粒度。该晶粒度用来表示加热时奥氏体晶粒长大倾向，通常把在某一具体热处理条件下获得的奥氏体晶粒大小称为实际晶粒度。在加热转变中，当珠光体向奥氏体的转变刚已完成时，奥氏体晶粒的大小称为奥氏体的起始晶粒度。
试比较共析碳钢的CCT图与TTT图以及它们在实际热处理中的意义。 | 共析碳钢的CCT图只有高温的珠光体转变区和低温的马氏体转变区，而无中温的贝氏体转变区。CCT图中的 $\boldsymbol{P}_{\mathrm{~s~}}$ 曲线（珠光体开始转变线）和 $P_{\mathrm{f}}$ 曲线（珠光体终止转变线）向右下方移动。等温转变C曲线（TTT曲线）可以确定钢在等温热处理时工艺参数，即等温温度、等温时间及热处理后的组织。CCT曲线可以确定钢在连续冷却时的热处理工艺参数，如淬火临界冷却速度、淬火介质及热处理后的组织。
何谓珠光体片间距和珠光体领域？他们受那些因素影响？说明其对力学性能的影响。 | 片状珠光体中相邻两片渗碳体（或铁素体）中心之间的距离或一对铁素体和渗碳体片的总厚度，称为珠光体片间距，用 $S_{0}$表示。在片状珠光体中，铁素体与渗碳体交替排列成层片状，其层片方向大致相同的区域称为珠光体领域或珠光体团。它们主要受珠光体形成温度影响，温度越低，珠光体团尺寸越小，珠光体片间距越小，如 $S_{0}=8.02/\Delta G T\times10^{3}(\mathrm{nm})$ 形成温度越低，珠光体团及片间距尺寸越小，珠光体组织越细，强度越高。
奥氏体在什么条件下可以转变为片状珠光体？在什么条件下将转变为粒状珠光体？ | 奥氏体化温度较高，保温时间较长，奥氏体成分均匀，冷却速度较快时易形成片状珠光体。 奥氏体化温度较低，保温时间较短，加热转变未充分进行，奥氏体成分不均匀，随后冷却时珠光体转变等温温度较高，等温时间足够长或冷却速度极慢易形成粒状珠光体。
何谓马氏体？说明马氏体相变的主要特征。 | 碳在 $\alpha-\mathrm{Fe}$ 中形成的过饱和固溶体称为马氏体。马氏体转变的主要特征（要点）： $\textcircled{1}$ 相变具有无扩散性。依据有二：a）转变前后无成分变化，即奥氏体与马氏体的化学成分一致；b）马氏体可在很低的温度下以高速形成。 $\textcircled{2}$ 相变具有切变性，表面浮凸现象。 $\textcircled{3}$ 具有一定的晶体学位向关系及惯习面。 $\textcircled{4}$ 转变是在一个温度范围内完成。 $\textcircled{5}$ 高速长大。 $\textcircled{6}$ 相变具有不完全性。
马氏体的强度和硬度主要取决于碳的质量分数，而塑性和韧性主要取决于亚结构的说法对否？为什么？ | 不对。正确的说法是：马氏体的硬度主要取决于碳含量（质量分数）。马氏体的塑性与韧性主要取决其亚结构。原因是：马氏体的强度不但取决于马氏体的硬度，也取决于马氏体形态及马氏体板条（或片）的大小。
试比较贝氏体转变与珠光体转变和马氏体转变的异同。 | 珠光体、贝氏体、马氏体转变异同点 表 钢中贝氏体转变，珠光体转变和马氏体转变的特性比较 <html><body><table><tr><td>序号</td><td>对比内容</td><td>珠光体转变</td><td>贝氏体转变（以上贝氏 体、下贝氏体为例）</td><td>马氏体转变</td></tr><tr><td>1</td><td>形成温度</td><td>高温区域（A以下）</td><td>中温区域（B以下）</td><td>低温区域（Ms以下）</td></tr><tr><td>2</td><td>转变过程及领先相</td><td>成核与长大 FeC为领先相</td><td>成核与长大 a相为领先相</td><td>成核与长大</td></tr><tr><td>3</td><td>转变时的共格性</td><td>无共格性</td><td>有切变共格性 产生表面浮凸</td><td>有切变共格性 产生表面浮凸</td></tr><tr><td>4</td><td>转变时点阵切变</td><td>无</td><td>有</td><td>有</td></tr><tr><td>5</td><td>转变时的扩散性</td><td>铁、碳原子均可扩散</td><td>碳原子扩散，铁原子不扩散</td><td>铁、碳原子均无扩散</td></tr><tr><td>6</td><td>转变时碳原子扩 散的大约距离/mm</td><td>>10</td><td>0~10</td><td>0</td></tr><tr><td>7</td><td>合金元素的分布</td><td>通过扩散重新分布</td><td>合金元素不扩散</td><td>合金元素不扩散</td></tr><tr><td>8</td><td>等温转变的完全性</td><td>可以完全转变</td><td>有的可以完全转变， 有的不可能完全转变</td><td>不可能完全转变</td></tr><tr><td>9</td><td>转变产物的组织</td><td>-a+FeC （呈层片状）</td><td>上贝氏体： y→a+FeC（非层片状） 下贝氏体：</td><td>最典型的两种 是板条状和片状</td></tr><tr><td>10</td><td>转变产物的硬度</td><td>低</td><td>Ya+e-碳化物（非层片状） 中</td><td>高</td></tr></table></body></html>
试比较上贝氏体和下贝氏体的力学性能，并说明在生产中的应用。 | 一般下贝氏体的硬度和强度高于上贝氏体，下贝氏体塑、韧性也高于上贝氏体，下贝氏体具有良好的综合力学性能，韧性更好。 a）常采用贝氏体（下贝）等温淬火代替淬火 + 低温回火； b）超高强度钢获得贝氏体（下）+ 马氏体的复合组织，达到最佳的强韧性。
试述淬火钢回火时的组织转变。 | 淬火钢回火时的组织转变：马氏体中碳的偏聚（ 20-100℃）；马氏体分解（100-250℃）；残余奥氏体的转变（ 200-300℃ ）；碳化物的转变（ 250-400℃ ）；渗碳体聚集长大和 $\alpha$ 相回复与再结晶 （400-600℃）
说明钢的几种常见回火组织类型、获取条件、组织特点及力学性能。 | 低温回火 回火马氏体 150-250℃ 高硬度、高耐磨性 中温回火 回火屈氏体 350-500℃ 高弹性极限 高温回火 回火索氏体 500-650℃ 强度和韧性的良好配合
何谓回火脆性？说明回火脆性的类型、特点及其抑制方法。 | 有些钢在某一温度范围内回火时，其冲击韧性比在较低温度回火时还显著下降，这种脆化现象称为回火脆性。 回火脆性类型主要有两种，即低温回火脆性与高温回火脆性。低温回火脆性亦称第一类回火脆性，几乎所有工业用钢都存在程度不同的这类脆性，它与回火后的冷却速度无关。因此又称其为不可逆回火脆性（即快冷、缓冷均出现）。高温回火脆性亦称第二类回火脆性，其特点是只出现在一些特定成分的钢中，其回火脆性与否，与回火后冷却速度有关，即回火缓冷出现，快冷不出现，因此亦称可逆回火脆性。 抑制回火脆性的方法：对于第一类回火脆性由于其不可逆性，只能避免在脆化温度范围内回火；如果必须在该温度回火，可采用等温淬火；加Si使低温回火脆化温度移向高温等措施。 抑制高温回火脆性的方法：a）高温回火后快速冷却；b）降低钢中杂质元素的含量；c）钢中加人适量的Mo、W。
指出下列钢件正火的主要目的及正火后的组织：（1）20钢齿轮；（2）45钢小轴；（3）T12钢锉刀。 | 20钢正火：改善切削加工性能。 45钢小轴：用正火代替调质处理作为最终热处理，可获得类似调质处理的良好的综合力学性能。 T12钢锉刀：正火消除网状碳化物，为球化退火做准备。
何谓钢的淬透性？淬硬性？说明影响淬透性、淬硬性及淬透层深度的因素。 | 淬透性：钢的淬透性是指钢在淬火时获得马氏体的能力。淬硬性：钢的淬硬性是指钢在淬火后所能达到的最高硬度。 影响淬透性的因素：a）淬透性取决于钢的淬火临界冷却速度的大小，即连续冷却“C”区线“鼻子尖”所对应的冷速，即取决于“C”曲线与纵轴的距离。而影响“C”曲线的形状与位置的因素主要是合金元素，除 $\mathrm{Co,Al}$ 外，所有合金元素加入均使“C”曲线右移，淬透性增加。淬透性不随工件形状、尺寸和介质冷却能力而变。 淬透层深度与钢的淬透性与工件尺寸和淬火介质的冷却能力等因素有关。 淬硬性主要取决于马氏体的含碳量。
试述淬火的目的、淬火方法的种类，并比较各种淬火方法的优缺点。 | 淬火能显著提高钢的强度和硬度，与不同温度的回火相配合，可以得到强度、硬度和韧性的配合，满足不同的需求。淬火的方法有： 1.单液淬火，此法应用普遍，操作简单，易实现机械化，不足的地方是某些钢件水淬易变形开裂，油淬硬度不足。 2.双液淬火，此法难以控制。 3.分级淬火，淬火时工件内部温度均匀，组织转变几乎同时进行，因而减少了内应力，显著降低了变形开裂的倾向，但是只适于变形要求严格且尺寸又较小的工件。 4.等温淬火，经该法处理后的工件，强度、硬度高，塑性、韧性好。同时淬火应力小，变形小。多用于形状复杂、尺寸较小、精度要求较高的工件。
有一 $\phi12\mathrm{mm}$ 的20钢制工件，经渗碳后空冷，随后进行正常的淬火及回火。试分析工件在渗碳空冷后及淬火回火后由表及里的组织。 | 空冷后 $:{\mathbb{P}}+\mathrm{Fe}_{3}\mathbb{C}_{\mathbb{I}},\mathbb{P},\mathbb{P}+\mathbb{F};$ 淬火回火后： $\mathrm{M}_{\perp}{}_{+}$ FeC、M回、M回 $^+$ F。
今有一种45钢齿轮，约1万件，其所承受的接触应力不大，但要求齿部耐磨性好，热处理变形小。试问该件应选用何种表面处理？为什么？ | 高频表面淬火。高频表面淬火后，其表面硬度比正常淬火高 1-2 HRC， 耐磨性好，并且由于高频表面淬火后热处理变形小，所以选用此工艺。
T8钢丝经由以下几步处理： （1）加热至870℃ ，保温1h（2）淬火至 550℃，保温1s； （3）淬火至 275℃ ，保温1s ；（4）淬火至20℃ ，并保温。 指出每一步处理后的相和成分。 | （1）奥氏体， $w_{\mathrm{C}}=0.77\%$ （2）$\mathrm{B_{\perp}}\big[\mathrm{F}(\mathnormal{w}_{\mathrm{C}}=0.0218\%)+\mathrm{Fe_{3}C}\big(\mathnormal{w}_{\mathrm{C}}=6.69\%\big).$ （3）过冷奥氏体（ $w_{\mathrm{C}}=0.77\%$ （4） $\bf{M}+\bf{A^{\prime}}(\bf{M},\bf{A^{\prime}}$ 中 $w_{\mathrm{C}}=0.77\%$ )。
（a）当需将钢进行完全奥氏体化时，原始组织以粗粒状珠光体为好，还是以细片状球光体为好？（b）用奥氏体等温形成机制解释（a）的答案。（c）确定中$\phi25\$ 热轧共析钢在退火、正火、球化退火时的热处理条件（温度、时间、冷却速度等）。 | （a）细片状珠光体较好。 （b）增大碳化物的分散度可加速珠光体到奥氏体的转变。 （c）退火：760℃保温1h，炉冷。 正火：780 ℃保温1h，空冷。 球化退火：780℃保温1h，空冷；680-700℃ 保温1h，空冷。
目前在工业上获得应用的各种钢材中，以冷拔高碳钢丝的强度为最高（可达3000 Mpa） 。这种钢丝一般是在奥氏体化后，先在500℃的铅浴中进行等温处理，然后进行冷拔得到的。试分析这种材料具有高强度的原因。 | 高碳钢经奥氏体化后在 $550℃进行等温处理，可使珠光体的片间距达到很小。继之进行冷拔时，除珠光体中的铁素体位错密度增大产生加工硬化及亚晶粒细化以外，珠光体的片间距进一步减小，从而获得高强度。
过共析钢自奥氏体区缓冷时，二次渗碳体会沿奥氏体晶界呈网状析出。试提出消除网状渗碳体的方法。 | 有两种方法： （1）加热至 $\mathrm{Ac}_{\mathrm{cm}}$ 以上空冷，得到伪共析组织，然后进行高温回火或球化退火。 （2）加热至 $\mathrm{Ac}_{\mathrm{cm}}$ 以上淬火，得到马氏体和残余奥氏体，然后再高温回火得到粒状珠光体。
共析钢中的珠光体和马氏体的回火组织（假如 400℃回火）都是由铁素体和碳化物组成的。为什么马氏体回火组织的强度要比最强的珠光体还要高？ | $\textcircled{1}$ 共析碳钢珠光体为层片状，F片（内部缺陷数目少）+Fe3C片。 $\textcircled{2}$ 马氏体 400℃ 回火后，其组织为回火屈氏体 $\mathrm{F}_{45}+\mathrm{Fe}_{3}\mathrm{C}_{45},$ 即针状铁素体和细粒状渗碳体。 由此可见， $\textcircled{1}$ 二者铁素体形态及内部缺陷数目不同，珠光体中铁素体为层片状晶体缺陷（位错、李晶）数目少，而回火马氏体中为针状铁素体，由于淬火使晶体缺陷数目远高于珠光体。 $\textcircled{2}$ 碳化物形态及分散度不同，珠光体的碳化物形态为层片状，其分散度小，而马氏体的碳化物为细粒状，且分散度大，因而马氏体回火组织的强度要比最强的珠光体还要高。
如将一根$\phi5\$ 的热轧钢试样加热到 650℃，等温15s后淬火水中，问等温转变曲线可否用来分析最后得到的组织？ | 不能。等温转变曲线是描述过冷奥氏体的转变的。热轧共析钢加热到650℃ 并未发生奥氏体化。
为了预测$\phi25\$ 共析钢棒的正火效果，试比较（1）铁碳相图；（2）等温转变曲线； （3）连续冷却转变曲线的适用性。 | 要预测冷却后的组织和硬度应当根据连续冷却转变曲线，因为正火是连续冷却。铁碳相图只能用来确定平衡冷却条件下的组织。利用等温转变曲线只能作出近似的估计。
试利用珠光体、先共析铁素体和先共析渗碳体在奥氏体晶界优先析出的事实，对下列成分的钢材提出测定奥氏体晶粒度的方法 (1) $w_{\mathrm{C}}=0.4\%$ (2) $w_{\mathrm{C}}=0.8\%$ (3) ${\it w\/c}=1.2\%$ | （1）碳的质量分数为 0.4%的钢：试样在要求的温度奥氏体化后在 $\mathrm{A}_{1}$ 以下，C曲线的拐点以上等温，使先共析铁素体沿奥氏体晶界呈网状析出，然后冷却。在显微镜下观察时，沿奥氏体晶界析出的网状铁素体即代表原来的奥氏体晶界，据此即可测定要求温度下的奥氏体的晶粒度。 （2）碳的质量分数为0.8%的钢：奥氏体化后在靠近C曲线拐点处等温至发生部分珠光体转变（例如10%左右），然后淬火。由于这时珠光体是在奥氏体晶界上优先形核成长的，因此晶界上是黑色的珠光体，晶内是不易侵蚀的马氏体，在显微镜下可以方便地测定奥氏体的晶粒度，还可以采用奥氏体化后以适当冷却速度冷却（例如厚度为10 mm左右的试样采用油淬）的方法来得到这种组织。为了便于控制，可以用棒状试样奥氏体化后，将一端浸人水中，而其余部分在空气中冷却。这样，沿试棒长轴上可以得到一系列不同的冷却速度，从而在试棒上总可以找到珠光体沿奥氏体晶界析出而晶内是马氏体的部位。 （3）碳的质量分数为 1.2%的钢：先共析渗碳体沿奥氏体晶界析出。由于先共析渗碳体含量较少，且一般在缓冷时均呈网状析出，故在完全奥氏体化后炉冷到 650℃左右出炉空冷即可。
某热处理件用55钢制造，有效厚度10 mm ，要求淬火回火的硬度为HRC32一37。采用淬油并回火也可达到图纸要求的这个硬度。试分析这种处理方法是否合理？ | 一般说是不合理的。因为淬油时将得到大量片状珠光体转变产物，回火后虽然硬度在要求范围内，但综合机械性能不如马氏体的回火产物。
日本有人曾对高碳钢提出“急热处理法”。例如 $\phi10\mathrm{mm}$ 的T11钢试棒，先在600℃ 的盐浴中进行充分预热（例如 30min） 然后再在温度稍高于正常淬火温度的盐浴（800℃）中短时间加热（ 1 min ），随即在水中淬冷并回火。这种处理法可使钢获得较高的强韧性。试讨论其原因。 | 高碳钢在淬火温度下短时间加热可以得到晶粒细小、成分不均匀的奥氏体，淬火后变为条状马氏体与细小片状马氏体的混合组织（常规处理时奥氏体晶粒稍大，淬火后主要是片状马氏体）。由于条状马氏体的含量增多以及马氏体的晶粒细化，因此具有较高的强韧性。600℃长时间预热是为了减小最后加热时表面与心部的温差。
设某合金的组织由多个位相不同的、平均分布的两相片层状共晶体领域组成。各个领域中的实际层间距都相等，问在金相显微镜下确定这一层间距时，应如何测量。 | 测量最小层间距。
设某合金的组织由球状的第二相颗粒与基体组成，如果第二相颗粒的实际直径都相等，问在金相显微镜下确定颗粒大小时，应如何测量？ | 测量最大颗粒直径。
为什么喷丸处理及表面辊压能显著提高材料的疲劳极限？ | 喷丸处理和表面辊压处理能在工件表面造成一个很薄的加工硬化层，不但屈服极限较高，而且存在着很大的（400-500 MPa）压应力，减弱了工件拉应力在表面的作用并推迟了表面裂纹的形成时间，因而显著提高材料的疲劳极限。
试述影响材料强度的因素及提高强度的途径。 | 材料的力学性能与其化学成分、内部组织结构、夹杂物和表层组织结构以及应力状态等有关。钢中合金元素的强化作用主要有如下四种方式：固溶强化、晶界强化、第二相强化及位错强化。通过对这四种方式单独或综合加以运用，便可以有效地提高钢的强度。
试述影响材料塑性的因素及提高塑性的途径。 | 影响钢的塑性因素主要有：（1）溶质原子的影响；（2）晶粒大小的影响；（3）第二相的影响；（4）位错强化的影响等。 提高塑性的途径：（1）向钢中加人少量合金元素钛、钒，使碳、氮固定并形成碳化物或氮化物时，可以改善钢的塑性。（2）细化晶粒对提高塑性有利。（3）在采用第二相强化时，可通过合金化与回火、球化处理等方法相结合，控制碳化物数量、尺寸、形状及分布；减少钢中夹杂物的数量，控制夹杂物的形态。（4）在采用冷变形方式进行强化时，加人少量钛、钒、锯等微量元素以固定间隙原子，使之不向位错偏聚，可以使钢的塑性得到一定改善。
按合金元素与碳的相互作用进行分类，指出：本日共0（1）哪些元素不形成碳化物；（2）哪些元素为弱碳化物形成元素；回的是中共（3）哪些元素为强碳化物形成元素，强碳化合物的性能特点如何；十式。的斯睡3（4）何谓合金渗碳体，与渗碳体相比，其性能如何。 | （1）非碳化物形成元素：镍、硅、钻、铝、铜、硼、氮等； （2）弱碳化物形成元素：锰； （3）强碳化物形成元素：钛、锆、钒、铌。强碳化物较稳定，强碳化物具有高熔点、高硬度及较高脆性； （4）合金元素溶人渗碳体即为合金渗碳体，合金渗碳体比一般渗碳体稳定性更高，对钢的基体强化作用更显著。
合金元素提高淬透性的原因是什么？常用以提高淬透性的元素有哪些？ | 使C曲线右移，淬火临界冷却速度降低，常用元素：Cr、Ni、Mn、Si、B
合金元素提高钢回火稳定性的原因是什么？常用以提高回火稳定性的元素有 哪些？ | 非碳化物形成元素具有推迟马氏体分解的作用。因为它们能溶入 ε碳化物中并使其稳定，减慢碳化物的聚集速度。与碳钢相比，马氏体分解终了温度可能推迟到350-500℃ ，比碳钢向高温推移了 100-150℃ 。常用元素：Si、Co。
试述碳及合金元素在普低钢中的作用，提高普低钢强韧性的途径是什么？ | 在保证低碳的条件下加人锰等合金元素，低的含碳量是为了保证钢的塑性、韧性及钢的可焊性，加入锰等合金元素是为了提高钢的强度。提高途径是固溶强化。
说明如何根据机器零件的服役条件选择机器零件用钢中的含碳量和组织状态。 | 对不重要的零件，当综合力学性能要求不高时，可以选用中碳钢，经正火获得铁素体 + 珠光体。表面要求耐磨性好及高的接触疲劳抗力，整体又承受冲击载荷，心部要求较高韧性的零件，应选用渗碳钢，即低碳钢或低碳合金钢，采用渗碳、淬火和低温回火即可，表面为马氏体，具有高硬度、高耐磨性，心部为铁素体 + 珠光体，具有较高的韧性。综合力学性能要求较高的零件，应选用调质钢，即中碳钢或中碳合金钢，采用调质处理，获得回火索氏体。较高含碳量的碳素钢和合金钢可用来制造弹簧，应采用淬火和中温回火的热处理工艺，具有回火屈氏体组织。轴承应选用滚动轴承钢，经淬火和低温回火即可，获得回火马氏体，具有高硬度、高耐磨性。
汽车、拖拉机变速箱齿轮和后桥齿轮多半用渗碳钢来制造，而机床变速箱齿轮又多半用中碳（合金）钢来制造，试分析其原因。 | 汽车、拖拉机变速箱齿轮和后桥齿轮多半用渗碳钢来制造的原因：其工作条件苛刻，心部要求高韧性，表面要求高硬度。机床变速箱齿轮多用中碳（合金）钢来制造的原因：其工作条件比汽车好得多，心部要求一定韧性，表面要求具有较高硬度。
分析碳和合金元素在高速钢中的作用及高速钢热处理工艺的特点。 | 化学成分：高碳的目的是为了和碳化物形成元素 Cr，W，Mo,V等形成碳化物，并保证得到强硬的马氏体基体以提高钢的硬度和耐磨性。 W，Mo，V主要是提高钢的红硬性，因为这些元素形成的碳化物硬度高，产生“二次硬化”效应，因而显著提高钢的红硬性、硬度和耐磨性。Cr 主要是提高钢的淬透性。其工艺突出的特点是淬火加热温度非常高，回火温度高、次数多，淬火加热时采用预热。
比较热作模具钢和合金调质钢的合金化及热处理工艺的特点，并分析合金元素作用的异同。 | 调质钢的主加元素（Si、Mn、Cr、Ni、B等）主要是提高钢的淬透性；辅加元素（W，Mo，V，Ti） 主要是细化奥氏体晶粒，进而达到细化回火索氏体中铁素体的晶粒。热作模具钢常加入Cr,Mn,Si,Mo,W,V等合金元素，以提高钢的淬透性、回火稳定性、耐磨性，并可抑制第二类回火脆性，Cr、Si、W提高抗疲劳性。两者的热处理工艺都是淬火 + 高温回火。
为什么正火状态的40CrNiMo及37SiMnCrMoV钢（直径25mm） 都难于进行切削加工？请考虑最经济的改善切削加工性能的方法。 | 含碳量较高，且由于含有合金元素使之在正火状态下硬度过高，难以切削加工。最经济的改善切削加工性能的方法是退火
滚齿机上的螺栓，本应用45钢制造，但错用了T12钢，退火、淬火都沿用45钢的工艺，问此时将得到什么组织？性能如何？ | 退火：组织为片状珠光体和网状碳化物，具有此类组织的钢在淬火时，易产生变形与开裂；淬火：组织为马氏体和较多的残余奥氏体及少量的碳化物；性能：马氏体硬而脆，残余奥氏体硬度低，性能不均匀。高温回火：组织为粗大的回火索氏体和残余奥氏体；性能：韧性差。
用9SiCr钢制成圆板牙，其工艺路线为：锻造 $\rightarrow$ 球化退火 $\rightarrow$ 机械加工 $\rightarrow$ 淬火→低温回火 $\rightarrow$ 磨平面 $\rightarrow$ 开槽开口。试分析： $\textcircled{1}$ 球化退火、淬火及回火的目的； $\textcircled{2}$ 球化退火、淬火及回火的大致工艺。 | 球化退火是为了消除锻造应力，获得球状珠光体和碳化物，降低硬度以利于切削加工并为淬火做好组织准备，减少淬火时的变形与开裂；淬火及回火是为了获得回火马氏体，保证热处理后具有高硬度、高耐磨性。球化退火工艺：加热温度 790-810℃，等温温度700-720℃；淬火工艺：加热温度850-870℃ （油淬）；回火工艺：160-180℃。
大螺丝刀要求杆部为细珠光体而顶端为回火马氏体，只有一种外部热源，应如何处理？ | 整体正火、局部淬火 + 低温回火。
有一批碳素工具钢工件淬火后发现硬度不够，估计或者是表面脱碳，或者是淬火时冷却速度低，如何尽快判断发生问题的原因。 | 金相检验。
简述不锈钢的合金化原理。为什么Cr12MoV钢不是不锈钢，也不能通过热处理的方法使它变为不锈钢？ | 合金化原理：加人合金元素，在钢的表面形成稳定、致密而牢固的保护膜，使钢得到单相组织，提高固溶体的电极电位。因为 Cr 是使钢耐蚀的主要因素，它可以提高钢的电极电位，如果其质量分数较小（低于 13 %），则电极电位不能明显提高，也不能形成单相组织，所以不能明显提高钢的耐蚀性。
高碳高铬钢的拔丝模磨损之后内孔有少量超差，采用怎样的热处理能减小内孔直径？ | 水淬。
分析合金元素对提高钢的热强性和热稳定方面的特殊作用，比较高温和常温结构钢的合金化方向。 | 合金元素（Cr,Mo,W等）可以提高再结晶温度，从而提高热强性；合金元素（Cr、 Si、AI等）在高温下生成致密的保护性氧化膜，阻止钢的氧化。
有些量具在保存和使用过程中，尺寸为何发生变化？可采用什么措施使量具的尺寸长期稳定。 | 冷处理。量具在保存及使用过程中尺寸发生变化的原因是：由于淬火回火后存在的残余奥氏体量过多，而使其在保存及使用过程中由于应力松弛，残余奥氏体发生转变，从而引起尺寸变化。可采用淬火之后进行冷处理的方法减少残余奥氏体量来使其尺寸长期稳定。
碳钢与合金钢，又分为高碳、中碳与低碳钢，高合金、中合金及低合金钢。那么碳钢是由哪些元素构成？合金钢中常用的元素是哪些？上述的高、中、低碳及合金范围通常又是如何划分的？碳钢与合金钢在性能上有何特点？ | 碳钢主要是由Fe和C构成，按碳的质量分数进行分类，高碳钢： $w_{\mathrm{C}}>$ $0.60\%$ ，中碳钢： $w_{\mathrm{C}}=0.25\%\sim0.60\%$ ，低碳钢 $:w_{\mathrm{C}}\leq0.25\%$ 合金钢除Fe和C外，主要由Si、Mn、Cr、Ni、Mo、V等元素构成，按合金元素的总质量分数分类，高合金钢： $w_{\mathrm{Me}}>10\%$ ，中合金钢 $w_{\mathrm{Me}}=5\%\sim10\%$ 低合金钢： $w_{\mathrm{Me}}<5\%$ 。碳钢强度和耐磨性、韧性、耐蚀性等力学、物理、化学性能不如合金钢。
通常所说的“普通钢”“优质钢”与“高级优质钢”其含义是什么？ | 主要指磷硫的质量分数不同，普通钢： $w_{P}\leqslant0.045\%$ $w_{\mathrm{S}}\leqslant0.05\%;$ 优质钢： $\scriptstyle w_{\mathrm{P}}\leq0.035\%,w_{\mathrm{S}}\leq0.035\%;$ 高级优质钢： $w_{\mathrm{P}}{\le}0.025\%$ $w_{\mathrm{S}}{\leq}0.025\%$
解释下列钢的牌号含义：20CrMnTi、4Cr13、16Mn、08F、T12A、9SiCr、1Cr18Ni9Ti、3Cr2W8、Cr12MoV、W6Mo5Cr4V2、38CrMoAIA、5CrMnMo、GCr15SiMn、55Si2Mn、ZGMn13、00Cr18Ni10 | 见表。 表 工业用钢类别、热处理方法及组织 <html><body><table><tr><td>钢号</td><td>类别</td><td>含义</td><td>热处理方法</td><td>使用状态下的组织</td></tr><tr><td>08F</td><td>普通碳素结构钢</td><td>wc=0.08%沸腾钢</td><td>正火</td><td>F+P少</td></tr><tr><td>16Mn</td><td>低合金结构钢</td><td>wc=0.16%,10Mn=1.4%</td><td>正火</td><td>F+P</td></tr><tr><td>20CrMnTi</td><td>渗碳钢</td><td>wc=0.20%,wMm=1%,0s=0.3%， WC=1.1%，0π=0.09%</td><td>渗碳，淬火+低温 回火</td><td>表面回火马氏体</td></tr><tr><td>40Cr</td><td>调质钢</td><td>wc=0.4%，wc=0.85%</td><td>淬火+高温回火</td><td>回火索氏体</td></tr><tr><td>38CrMoAlA</td><td>氮化专用钢 （调质钢）</td><td>wc=0.38%,wc=1.00%， WM=0.2%,0A=0.9%， wsi=0.3%，wM=0.45%</td><td>调质+氮化</td><td>表层、氮化组织、心部、 回火索氏体</td></tr><tr><td>55Si2Mn</td><td>弹簧钢</td><td>wc=0.55%,ws=1.75%， WMn=0.75%</td><td>淬火+中温回火</td><td>回火屈氏体</td></tr><tr><td>GCr15SiMn</td><td>滚动轴承钢</td><td>wc=1.5%，Wc=1%， wsi=0.5%,WM=1.05%</td><td>淬火+低温回火</td><td>回火马氏体</td></tr><tr><td>T12A</td><td>碳素工具钢</td><td>wc=1.2%高级优质钢</td><td>淬火+低温回火</td><td>回火马氏体+碳化物</td></tr><tr><td>9SiCr</td><td>低合金工具钢</td><td>wc=0.9%,ws=1%， Wc=1.1%，wMn=0.45%</td><td>淬火+低温回火</td><td>回火马氏体+碳化物 +A少</td></tr><tr><td>W6Mo5Cr4V2</td><td>高速钢</td><td>wc=0.85%,ww=6%， WMo=5%,wc=4%,wv=3%</td><td>淬火+高温回火 （3次）</td><td>回火马氏体+合金碳 化物+A'少</td></tr><tr><td>Cr12MoV</td><td>冷作模具钢</td><td>wc=1.55%,wc=12%， WM=0.5%,wy=0.25%</td><td>淬火+低温回火</td><td>回火马氏体+合金碳 化物+A</td></tr><tr><td>5CrMnMo</td><td>热锻模具钢</td><td>wc=0.5%,0.75Cr,10Mm=1.4%,wMo =0.25%</td><td>淬火+高温回火</td><td>回火索氏体</td></tr><tr><td>3C2W8V</td><td>热挤压模具钢</td><td>wc=0.3%，wc=2.5%,ww=8%， wv=0.3%</td><td>淬火+高温回火 （2~3次）</td><td>回火马氏体+粒状碳 化物</td></tr><tr><td>1Cr18Ni9Ti</td><td>奥氏体不锈钢</td><td>wc=0.1%,wc=18%， WN=9%,wv=0.7%</td><td>1100℃固溶处理</td><td>单一奥氏体组织</td></tr><tr><td>4Cr13</td><td>马氏体不锈钢</td><td>wc=0.4%,w=13%</td><td>1050℃（油）+低 温回火</td><td>回火马氏体</td></tr><tr><td>00Cr18Ni10</td><td>奥氏体不锈钢</td><td>Wc≤0.03%,WG=18%,WN=10%</td><td>1050℃水（回溶 处理）</td><td>单一奥氏体组织</td></tr><tr><td>ZGMn13</td><td>高锰耐磨钢</td><td>wc=1.15%,wM=13%</td><td>1100℃水韧处理</td><td>单一奥氏体组织在强 大冲击、压应力作用下 奥氏体转变为马氏体</td></tr></table></body></html>
常用合金元素中哪些属于扩大 γ 区元素，哪些属于封闭 γ 区元素，哪些属于缩小 γ 区元素？这些元素中哪些能与Fe无限互溶？条件是什么？有什么实际意义？ | 镍、锰、钻、碳、氮、铜扩大γ 区，硅、铬、钨、钼、磷、钒、钛、铝封闭 γ 区，铌、硼、锆缩小 γ 区。锰、镍、钻可以与 γ-Fe形成无限固溶体。合金元素扩大 γ 区还是缩小 γ 区，主要取决于它们的点阵类型、原子尺寸、电子结构和电化学等因素。其工程实际意义：例如为了保证钢具有良好的耐蚀性（如不锈钢），需要在室温下获得单一相组织，就是运用上述规律，通过控制合金元素种类和数量使钢在室温条件下获得单相奥氏体或铁素体等单一组织来实现。
合金元素在钢中存在的形式有哪些？ | 合金元素在钢中的存在形式：（1）溶于铁素体、奥氏体、马氏体，以溶质形式存在；（2）形成强化相；（3）游离态存在；（4）与钢中的氧、氮、硫等杂质形成非金属夹杂物。
结合合金元素对钢的相变和冷却转变时动力学曲线的影响说明常用合金元素加人钢中的实际意义。 | 对加热转变的影响：合金元素（除镍、钴外）可减缓奥氏体化的过程，阻止奥氏体晶粒长大；意义：除锰钢外，合金钢在加热时不易过热，这样有利于在淬火后获得细马氏体，有利于适当提高加热温度，以增加钢的淬透性，同时也减少淬火时变形与开裂的倾向。 对冷却转变的影响：合金元素钴、铝除外）加入使过冷奥氏体等温转变C曲线位置右移，强碳化物形成元素不仅使C曲线右移，而且使C曲线形状发生改变，即珠光体与贝氏体转变曲线相分离的现象。因此，合金元素加人的作用为：（1）提高淬透性；（2）碳化物形成元素还可以提高钢的耐磨性、回火稳定性、红硬性。
结合合金元素对铁碳相图的影响规律，说明合金钢的组织和热处理工艺有何变化？ | 合金元素加入后，会对临界温度、E点和S点产生影响，扩大奥氏体区的元素，一般使 $\mathrm{A}_{3},\mathrm{A}_{1}$ 温度降低，S点、E点向左下方移动；缩小奥氏体区的元素，一般使 $A_{3}$ $\mathrm{A}_{1}$ 温度升高，S点、E点向左上方移动。由于上述原因，所以合金钢热处理温度与碳钢不同，热处理后组织也有区别，例4Cr13，由于 $\mathrm{c}_{\mathrm{r}}$ 使E点左移，使其变为过共析钢的组织。
工程构件用钢、渗碳钢、调质钢、弹簧钢及轴承钢统称为结构钢，但其碳含量各不相同，各为多少？说明碳含量不同的主要原因？各类钢的热处理有什么区别？为什么？ | 工程构件用钢碳的质量分数较低，多数为 $0.1\%\sim0.2\%$ 一般以少量的锰为主加元素；由于主要用于工程结构，强度要求不高，而焊接性要求较高，故碳的质量分数低，并在热轧正火状态下使用。渗碳钢碳的质量分数一般为 $0.1\%\sim0.25\%$ ，以保证心部有较高的韧性，主加元素为铬（ $w_{G}<2\%$ 、锰（ $w_{\mathrm{Mn}}<2\%$ $w_{\mathrm{Ni}}<4\%$ ）、硼( $w_{\mathtt{B}}<$ $0.004\%$ ），主要是提高钢的淬透性；由于渗碳件心部要求具有一定的韧性，故碳含量不能高，热处理为渗碳、淬火 $^+$ 低温回火。大多数调质钢的碳的质量分数为 $0.25\%\sim0.5\%$ ，因为合金元素起了强化作用，故含碳量可偏低，主加元素为锰（ $w_{\mathrm{Mn}}<2\%$ ）、硅（ $w_{\mathrm{Si}}<2\%$ 铬$20a<2\%$ 镍 $w_{N i}<4.5\%$ 硼（ $w_{B}<0.004\%);$ 由于调质件调质处理后应具有良好的综合力学性能，即不但强度高，而且韧性好，故采用中碳钢并调质处理。弹簧钢碳的质量分数一般为 $0.6\%\sim0.9\%,$ 主加元素为锰（ $w_{\mathrm{Mn}}<1.3\%$ 硅（ $205i<3\%$ ）铬（ $w_{G r}<1.0\%);$ 由于弹簧件要求高的弹性极限及疲劳强度，故碳的质量分数不能过低，但太高了脆性增加（采用 $w_{\mathsf{C}}\approx0.6\%\sim0.9\%)$ ，热处理为淬火 $^+$ 中温回火。轴承钢碳的质量分数为 $0.95\%\sim$ $1.15\%$ ，主加元素为铬（ $w_{\mathrm{Gr}}<1.65\%)$ 由于轴承要求高硬度、高耐磨性，故采用高碳质量分数（ $w_{\mathrm{C}}=0.95\%\sim1.15\%)$ ，热处理为淬火 $^+$ 低温回火。
结合不同强度级别的普通低合金高强度钢，说明其成分变化特点？各元素在其中起何作用？ | 成分变化特点：在采用 Mn 进行固溶强化的同时，调整了碳质量分数及增加了合金元素的种类。合金元素在热轧钢中的作用：固溶强化；在正火钢中的作用：除固溶强化外，还起着弥散强化的作用。
如果以20Cr、20CrMnTi及20Cr2Ni；4W作为渗碳用钢，它们在力学性能、工艺性能及工艺特点上有何差异？为什么？ | 20Cr属于低淬透性渗碳钢，适于制造受力不大的小型耐磨零件，渗碳温度为 $900\sim920~\mathrm{~C~}$ 淬火温度为 $860\sim890~\mathrm{~C~}$ （水淬或油淬），回火温度为 $180~\mathrm{~\textperthousand~}$ 20CrMnTi属于中淬透性渗碳钢，用于制造尺寸较大、承受中等载荷的零件，渗碳温度为 $930\sim$ 950 $\mathcal{\mathrm{C}}$ ，淬火温度为 $870-890~\mathrm{~C~}$ （油淬），回火温度为190C，20C2Ni4W属于高淬透性渗碳钢，用于制造重载荷、大截面、要求高耐磨性及良好韧性的零件，渗碳温度为 $900\sim$ $950~\mathrm{\textperthousand}$ ，淬火温度为 $880~\mathrm{\textperthousand}$ ，且在 $780~\mathrm{9C}$ 时进行二次淬火，回火温度为 $190~\mathrm{~\textperthousand~}$ 。之所以有差异，主要是受合金元素的种类及含量的影响。
试述高速钢热处理工艺的制定依据，说明热处理过程中的组织有何变化？ | 依据是化学成分及高速钢过冷奥氏体转变曲线，退火不仅可降低硬度，利于切削加工，而且可获得碳化物均匀分布的粒状组织，为以后的淬火做好组织上的准备；淬火可获得马氏体 $^+$ 粒状碳化物 $^+$ 较多的残余奥氏体；三次回火获得回火马氏体 $^+$ 粒状碳化物。
既然高速钢已具备良好的红硬性，为什么压铸模具一般不使用高速钢而又发展了3Cr2W8V这个钢种。 | 高速钢虽然具有高硬度、高耐磨性和红硬性，但其韧性、热疲劳等性能不如3Cr2W8V，所以压铸模不用高速钢。
5CrNiMo、3Cr2W8V、H11（或H13）同属热作模具钢，使用上是否有区别？为什么？ | 有区别，其合金元素总量分别为低合金（5CrNiMo）、中合金（H11）高合金（3Cr2W8V），5CrNiMo做热锻模、H11代替3C2W8V做中小型的机锻模及使用温度不是很高的热挤压模、3Cr2W8V做热挤压模。它们使用上有区别的原因是由于含合金元素的种类及数量不同，致使其热强性、热疲劳性、抗高温氧化性均不相同，故应用不同。
若选用Cr12MoV钢制造冷作模具、具有一定热硬性要求的冲压模具和量具，应分别制定何种热处理工艺？为什么？ | $\textcircled{1}$ Cr12MoV钢制作冷作模具，其热处理工艺为一次硬化法： $980~\sim$ $1030\mathrm{~\textperthousand~}$ 淬火， $200-270\textcircled{1}$ 回火。 $\textcircled{2}$ Cr12MoV钢制作具有一定热硬性要求的冲压模时，可采用二次硬化法，即 $1050\sim1100\mathrm{~Q~}$ 淬灭， $500-520~\mathrm{~C~}$ 多次回火，硬度可提高至 $60\sim$ 62HRC。 $\textcircled{3}$ Cr12MoV钢制作量具时可以采用 $1050\sim1100\mathrm{~Q}$ 淬火， $550\sim600\mathrm{~Q~}$ 多次回火，然后渗氮或碳氮共渗，使其具有高的耐磨性、耐蚀性和尺寸稳定性。 原因：Cr12MoV钢的一次硬化法可使钢具有高的硬度和耐磨性、较小的热处理变形，无特殊要求的大多数Cr12MoV钢制作的模具均采用此法； $\boldsymbol{\mathrm{Cr12MoV}}$ 钢的二次硬化法适用于工作温度较高 $400\sim500~\mathrm{~Q~}$ ）或要求热硬度的场合；而淬火 $^+$ 高温回火（调质）后再渗氮或碳氮共渗的Cr12MoV，由于其具有高耐磨性、耐蚀性和较高的尺寸稳定性，故常用于制作量具。
试举出你熟悉的几种莱氏体钢？莱氏体钢的最大特点是什么？最突出的弱点是什么？但是为什么还要发展这类钢？为此如何克服其弱点？ | 高速钢、 $\mathrm{Cr}12,\mathrm{Cr}12\mathrm{MoV}$ 等都属于莱氏体钢。其最大特点是铸态组织中出现共晶莱氏体组织，硬度高、耐磨性高、具有红硬性。弱点是碳化物粗大，且分布不均匀，脆性大。由于它具有高硬度、高耐磨性、红硬性，因此发展此钢。通过反复锻造的方法将粗大碳化物打碎并使其分布均匀，并可减少脆性。
结合不锈钢所用合金元素的作用，试分析各类不锈钢的主要特性？主要不足是什么？如何防止或克服？ | 不锈钢根据钢的组织特点可以分为马氏体不锈钢、铁素体不锈钢、奥氏体不锈钢三种。马氏体不锈钢属铬不锈钢，随含碳量的增加，钢的强度、硬度、耐磨性提高，但耐蚀性下降，因碳与铬形成碳化铬，使其电位不能跃升，为了提高耐蚀性及机械性能，通常要进行淬火与回火。铁素体不锈钢也属于铬不锈钢，从室温加热到高温（960～$1100\mathrm{~\textperthousand~}$ ）组织无变化，抗大气与耐酸能力强，但在加热过程中若晶粒粗化后就不能用热处理方法来细化，只能用塑性变形与再结晶来改善。奥氏体不锈钢属于镍铬钢，此钢具有很好的耐蚀性与耐热性，但是在 $450\sim850~\mathrm{~C~}$ 下，会出现晶间腐蚀，通常通过降低碳的质量分数，加人能形成稳定碳化物的元素（例如Ti）及适当热处理来防止晶间腐蚀。
根据抗氧化钢的合金成分来分析钢是如何达到不同热稳定性要求的。 | 抗氧化钢中加人合金元素铬、硅、铝等，它们与氧亲和力大，故优先被氧化，形成一层致密的、高熔点的并牢固覆盖于钢的表面的氧化膜，从而将金属与外界氧化性气体隔绝，避免进一步氧化。合金元素加人量的不同，抗氧化的能力也不一样。
热强钢有哪几种类型？ | 常用的热强钢按正火状态下组织不同，大致分为珠光体钢、马氏体钢、奥氏体钢三类。
试论ZGMn13与Cr12型冷作模具钢之间的异同性。 | ZGMn13为耐磨钢，室温下为奥氏体组织，无论在铸态还是在锻造与热轧状态，均有碳化物沿奥氏体晶界析出，使钢的韧性和耐磨性降低，因此必须进行“水韧处理”。水韧处理后使其具有良好的韧性，在随后使用中，在强大压应力作用下发生马氏体转变，从而使其耐磨性增加，因此，此类钢用在承受强大压应力场合。Cr12属冷模具钢，Cr为主加元素，作用是显著提高淬透性和耐磨性，由于合金元素含量高，铸态下组织中存在共晶碳化物，因此要反复锻造来破碎碳化物，并改善其分布及脆性，锻造后进行球化退火，再进行淬火 $^+$ 低温回火，获得回火马氏体，使其具有高硬度、高耐磨性。
奥氏体不锈钢和耐磨钢淬火的目的与一般钢的淬火目的有何不同。耐磨钢的耐磨原理与淬火工具钢的耐磨原理又有何不同？它们的应用场合有何不同？ | 奥氏体不锈钢和耐磨钢淬火的目的是为了获得单一成分均匀的奥氏体组织，防止出现第二相引起晶向腐蚀，因此奥氏体不锈钢淬火称固溶处理，而耐磨钢由于淬火后获得的单一奥氏体组织塑、韧性较高，亦称其淬火为水韧处理。耐磨钢的耐磨原理是单一奥氏体组织在工作中受到强大的冲击、压力作用，从而产生应力诱发马氏体并产生加工硬化，使钢的耐磨性大大增加。淬火工具钢是通过淬火 $^+$ 低温回火，获得高硬度高耐磨性的回火马氏体，使钢具有较高的耐磨性。耐磨钢用于制作承受强烈冲击、压力作用的工作零件，例推土机大铲、铁道道岔，淬火工具钢用于不承受强烈冲击压力作用，要求耐磨性高的场合。
某厂采用9Mn2V钢制造塑料模具，原设计要求硬度为 ${\mathrm{HRC}}53\sim58$ 60采用$790\%$ 油淬并在 $200\sim220^{\circ}C$ 回火。使用时经常脆断。后来改用 $790\mathrm{\textperthousand}$ 加热后在 $260\sim280^{\circ}\mathrm{C}$ 的硝盐槽中等温 $4\mathrm{~h~}$ 后空冷，硬度虽然降低到了HRC50，但寿命大为提高，不再发生脆断。试分析其原因。 | 9Mn2V钢在淬火低温回火处理后得到的主要是片状马氏体的回火组织。由于片状马氏体的亚结构为李晶，且在形成时有微裂纹存在，故脆性较大。等温淬火得到的是贝氏体，其基体铁素体的亚结构是高密度的位错，且无微裂纹存在，故脆性大为减小。
钢如何进行分类？重点说明按成分及用途的分类情况 | 钢的分类：按用途分为结构钢、工具钢、特殊性能钢。结构钢分为：工程结构用钢、机械零件用钢。工程结构用钢又分为：普通碳素结构用钢和普通低合金用钢。机械零件用钢分为：渗碳钢、调质钢、弹簧钢及滚动轴承钢。工具钢分为：刃具钢、模具钢、量具钢。刃具钢分为：碳素工具钢、低合金工具钢及高速钢。模具钢分为：冷作模具钢、热作模具钢。特殊性能钢分为：不锈钢、耐热钢和耐磨钢。
为什么合金钢比碳钢的力学性能好？热处理变形小？合金工具钢的耐磨性、热硬性比碳钢高？ | （1）合金元素加人后并经适当热处理，可使钢的力学性能提高或得以改善。（2）合金元素（除C外）加人后使钢的淬透性增加，因此获得同样组织时合金钢可选择较缓的冷却介质，故热处理变形小。（3）合金工具钢由于含有一些合金元素，与钢中的碳形成合金碳化物，而这些合金碳化物的硬度高、熔点高，所以合金工具钢的耐磨性、热硬性比碳钢高。
Q235钢经调质处理后使用是否合理？为什么？ | 不合理。因为Q235为普通质量的碳素结构钢，硫磷含量高，一般在热扎状态下使用。由于碳含量低，含S、P量高，质量差、淬透性差，即使在调质状态下，其性能也不会提高太多。
含有40Cr钢制机床主轴，心部要求有良好的强韧性 $200-300\mathrm{HB})$ ，轴颈处要求硬而耐磨（ $H R C54\sim58)\textcircled{1}$ 应选择何种预备热处理及最终热处理？ $\textcircled{2}$ 说明热处理后的组织。 | 预备热处理：淬火 $^+$ 高温回火，回火索氏体。最终热处理：轴颈表面淬火获得表面回火马氏体、心部回火索氏体。
试比较9SiCr、Cr12、5CrMnMo、W18Cr4V等四种合金工具钢的成分、性能、用途和特点。 | <html><body><table><tr><td>钢号</td><td>成分特点</td><td>热处理</td><td>性能</td><td>用途</td></tr><tr><td>9SiCr</td><td>wc=0.9%,wsiWcr<1.5%</td><td>淬火+低回</td><td>高强度高耐磨性</td><td>丝锥、扳牙、钻头</td></tr><tr><td>Cr12</td><td>wc=2.15%,wc=12%</td><td>淬火+低回</td><td>高强度高耐磨性</td><td>大尺寸冷作模具</td></tr><tr><td>5CrMnMo</td><td>wc=0.5%,wc=0.75%，wM=0.9% WMo=0.21%</td><td>淬火+高回</td><td>具有最佳综 合力学性能</td><td>小型热锻模</td></tr><tr><td>W18Cr4V</td><td>wc=0.75%,ww=18%,wc=4%， wv=1.2%</td><td>淬火+高回</td><td>高强度高耐磨性</td><td>高速切削的模具</td></tr></table></body></html>
今有W18Cr4V钢制盘形铣刀、试安排其加工工艺路线。说明各热加工工序的目的、淬火温度为何高达 $1280~92?$ 淬火后为什么还要经过三次 $560~\%$ 回火？能否用一次长时间回火代替？高速钢 $560^{\circ}\mathrm{C}$ 回火是否为调质处理？为什么？ | 工艺路线：下料锻造 $\rightarrow$ 球化退火 $\rightarrow$ 切削加工 $\rightarrow$ 淬火 $^{+}$ 高温回火（三次）→精加工 $\vec{\mathbf{\nabla}}$ 装配。 球化退火：消除锻造应力，使碳化物球化降低硬度改善切削加工性能，为淬火做好准备。淬火：为了获得马氏体，保持高硬度、高耐磨性。回火：调整性能，消除淬火应力，减少$\mathrm{A^{\prime}}$ 对高速钢热硬性影响最大的两个元素，W及V。在奥氏体中的溶解度，只有在$1000~\mathrm{{q}}\mathrm{{c}}$ 以上溶解度才有明显的增加，在 $1270\sim1280\mathrm{~Q~}$ 时，奥氏体中 $w_{\mathrm{W}}=7\%\sim8\%$ $w_{\mathrm{Cr}}=4\%,w_{\mathrm{V}}=1\%$ 。温度再高，奥氏体晶粒就会迅速长大变粗，淬火状态残余奥氏体也会迅速增加，从而降低高速钢硬度，增加脆性。这就是淬火温度一般定为 $1270\sim1280\mathrm{~\textperthousand~}$ 的主要原因。 在 $550-570\mathrm{~\textperthousand~}$ 回火时硬度最高，其原因有两点：（1）此温度范围内，钨及钒的碳化物$\overline{{\mathbb{W}_{2}}}\mathbf{C}_{1}\mathrm{,VC^{'}}$ ）呈细小分散状从马氏体中沉淀析出（即弥散沉淀析出），难以聚集长大，从而提高了钢的硬度，这就是所谓“弥散硬化”。（2）此温度范围内，一部分碳及合金元素也从残余奥氏体中析出，从而降低了残余奥氏体中碳及合金元素含量，提高了马氏体转变温度。当随后冷却时，就会有部分残余奥氏体转变为马氏体，即“二次淬火现象”使钢的硬度得到提高。 因为W18Cr4V钢在淬火状态约有 $20\%\sim25\%$ 的残余奥氏体，一次回火难以全部消除，经三次回火即可使残余奥氏体减至最低量（一次回火后约剩 $15\%$ ，二次回火后约剩$3\%\sim5\%$ ，三次回火后约剩 $1\%\sim2\%$ ）。后一次回火还可以消除前一次回火由于奥氏体转变为马氏体所产生的内应力。回火组织为回火马氏体 $^+$ 少量残余奥氏体 $^+$ 碳化物组成。
试分析高速钢中碳与合金元素的作用。 | 高速钢中碳及合金元素的作用：a）高碳：一般碳的质量分数为 $0.7\%\sim$ $1.5\%$ ，为了保证与合金元素形成合金碳化物，在淬火时得到马氏体基体加碳化物以提高钢的硬度和耐磨性。b）合金元素作用： $18.5$ 提高钢的红硬性、Cr提高淬透性、Mo减轻第二类回火脆性， $\mathrm{Co}$ 延缓回火时碳化物的析出和聚集，即提高回火稳定性。 工艺特点：a）两次预热：减少热应力，减少变形与开裂。b）淬火温度高：为了使W、V充分溶人奥氏体，淬火后回火时析出合金碳化物。保证红硬性。）分级淬火：可以减少变形与开裂。d） $560~\mathrm{\textperthousand}$ 回火：硬度最高有二次硬化及二次淬火现象。e）三次回火：淬火后残余奥氏体高达 $20\%$ 以上，通过三次回火使之减少到 $1\%\sim2\%$ 左右。
如何提高钢的耐腐蚀性？不锈钢的成分有何特点？Cr12MoV是否为不锈钢？欲提高不锈钢的强度，应采取什么措施？ | 提高钢的耐蚀性的途径：（a）提高金属的电极电位。（b）使金属易于纯化。（c）获得单相组织，并具有均匀的化学成分，组织结构和金属的纯净度，其目的是避免形成微电池。 不锈钢的成分特点：（a）低碳：大多数 $w_{\mathsf{C}}=\left(0.1-0.2\right)\%,\mathsf{C}$ 与 $\mathrm{{c}_{r}}$ 亲和力较大，C与$\mathrm{Cr}$ 能形成一系列复杂化合物，降低钢的耐蚀性。（b）不锈钢一般均含有较高的铬（马氏体、铁素体不锈钢铬的质量分数均大于 $13\%$ ，奥氏体不锈钢铬的质量分数大于 $18\%$ ）及较高的镍（奥氏体不锈钢镍的质量分数均大于 $8\%$ ）。（c）含碳一般较低，奥氏体、铁素体不锈钢碳的质量分数均较低（ $<0.1\%)$ 。 Cr12MoV不是不锈钢，是冷却模具钢。不锈钢的 $w_{\mathrm{Cr}}\geq13\%$ 措施：加工硬化。有的马氏体不锈钢（如4Cr13）可通过热处理（淬火 $^+$ 低温回火）强化。
奥氏体不锈钢能否通过热处理来强化？为什么？生产中用什么方法使其强化？ | 不能。因为奥氏体不锈钢在淬火（固溶处理）后，由于没有相变，加之第二相微粒全部溶人奥氏体，所以淬火后，其硬度强度降至最低，因此不能通过热处理使其强化。生产中常用加工硬化方法使其强化。
铸铁与碳钢的主要区别是什么？力学性能方面各有何特点？ | 碳钢与铸铁的主要区别是碳含量及碳存在的形式不同，铸铁的含碳量大于 $2.11\%$ ，而碳钢的含碳量大于 $0.0218\%$ ，小于 $2.11\%$ 。碳钢中的碳除一部分因溶于铁素体外，其他全部以 $\mathrm{Fe}_{3}\mathrm{C}$ 形式存在，而铸铁中的碳少部分溶于铁素体，大部分碳以石墨（灰口铸铁）或 $\mathrm{Fe}_{3}\mathrm{C}$ （白口铸铁）形式存在，组织结构不完全相同，因而造成性能不同（工艺性能及使用性能）。铸铁的抗拉强度低、抗压强度与同基体的钢相差不大、塑性及韧性差；碳钢强度较高，塑、韧性较高。
今有两块金属，一是45钢，另一是HT150，应采用哪些鉴别方法区分它们。 | 断口宏观分析与金相检查。
为什么铸铁生产中，具有三低（碳、硅、锰含量低）一高（硫含量高）化学成分的铸铁易形成白口？为什么同一铸件中往往表层和薄壁处易形成白口？ | 因为碳、硅均为促进石墨化元素，所以含量低有利于获得白口组织；Mn虽为阻碍石墨化元素，但其质量分数低，不能消除S的作用，致使钢中硫阻碍石墨化的作用更明显，有利于获得白口铸铁。由于硫是阻碍石墨化元素，所以碳、硅、锰低，硫高时易形成白口。因表层及薄壁处过冷度大，冷速快，所以易获得白口。
试比较HT150和退火状态的20钢的成分和组织以及下列几个性能： $\textcircled{1}$ 抗拉强度； $\textcircled{2}$ 抗压强度； $\textcircled{3}$ 硬度； $\textcircled{4}$ 减摩性； $\textcircled{5}$ 铸造性能； $\textcircled{6}$ 焊接性能： $\textcircled{7}$ 锻造性能； $\textcircled{8}$ 切削加工性能。 | 成分：a）HT150： $w_{\mathrm{C}}=\left(2.5\sim4)\mathcal{G}_{\theta},w_{\mathrm{Si}}=\left(1\sim2.5\right)\mathcal{G}_{\theta},w_{\mathrm{Mn}}=\left(0.5\sim\right)$ $1.3)\%.w_{\mathrm{P}}\leq0.3\%.w_{\mathrm{S}}\leq0.15\%$ 。b)20 钢： $w_{C}=\left(0.17\sim0.24\right)\mathcal{%},w_{\mathrm{Mn}}=\left(0.35\sim0.65\right)\mathcal{%},$ $w_{\mathrm{Si}}=\left(0.17\sim0.37\right)\mathcal{H}_{\circ},w_{\mathrm{P}}=\lneq0.035\%,w_{\mathrm{S}}=\lneq0.035\%$ 成分差别：铸铁C、Si、P、S的质量分数较高。 组织：a） $H T150:\mathrm{F}+\mathrm{P}+\mathrm{G}$ （石墨）；b）20钢： $\mathbb{F}+\mathbb{P}_{i}$ 性能比较：抗拉强度和硬度两者相差不大，但抗拉强度20钢远远高于HT150，HT150的塑、韧性远低于20钢。HT150减磨性、铸造性能、切削加工性能好于20钢。而20钢的焊接性能、锻造性能好于HT150（HT150不能锻造）。
在铸铁石墨化过程中，如果第一阶段完全石墨化、第二阶段石墨化过程中如完全石墨化、或部分石墨化、或未石墨化，问它们各获得何种组织铸铁？ | F+G（石墨） $\mathrm{;F}+\mathrm{P}+\mathrm{G}$ （石墨）;P+G（石墨）。
试指出下列铸铁应采用的铸铁种类和热处理方式、为什么？ $\textcircled{1}$ 机床床身； $\textcircled{2}$ 柴油机曲轴； $\textcircled{3}$ 液压泵壳体； $\textcircled{4}$ 犁铧； $\textcircled{5}$ 球磨机衬板。 | $\textcircled{1}$ 机床床身：灰铸铁，（铸态）HT250，去应力退火。 $\textcircled{2}$ 曲轴：球铁，QT800-2，调质处理。 $\textcircled{3}$ 液压泵壳体：可锻铸铁， $K\Pi2650-02,$ 石墨化退化。 $\textcircled{4}$ 犁铧：白口铸铁。 $\textcircled{5}$ 球磨机衬板：合金球铁（如中锰铸铁）。
铝合金可以像钢一样通过马氏体相变强化吗？可以通过渗碳、氮化方式表面强化吗？为什么？ | （1）不可以。因为铝合金在固态下加热冷却时只有溶解度变化，而没有同素异构转变。因此只能通过淬火 $^+$ 时效强化。（2）不可以。因为C、N在铝中溶解度很小，特别是铝与氧亲和力很大，在表面生成非常致密的氧化膜，致使渗碳、氮化时活性原子不被表面吸收，即使活性原子被表面吸收，但由于表层致密的氧化膜影响，也不能使被表面吸收的原子向心部扩散。所以铝合金不能采用渗碳、氮化进行表面强化。
试述铝合金的合金化原则，说明 $\mathrm{Cu}、\mathrm{Mg}、\mathrm{Mn}、\mathrm{Zn}、\mathrm{Si}$ 等元素在铝合金中的作用。 | （1）铝合金的合金化原则：常加元素：Cu、Mg、Zn、Si、Mn （2）合金元素的作用： 铜在铝中不仅可通过固溶强化和沉淀强化强烈提高铝合金的室温强度，而且可增加铝合金的耐热性，因此铜是高强度铝合金及耐热铝合金的主要合金元素。镁在铝中的固溶强化效果好，可提高铝的强度，同时还可以降低铝的密度。镁铝合金沉淀强化效果不大，但具有良好的抗蚀性，可作为抗腐蚀合金使用。镁不能单独作为高强铝合金的主要添加元素，必须与其他元素配合加入，才能发挥镁的作用。锰在铝中的固溶度较低，固溶强化能力有限。Al-Mn系中的第二相MnAl6与铝的电化学性质相近，具有良好的抗蚀性，因而在防锈铝合金中常加人锰，其 $w_{\mathrm{Mn}}$ 一般不大于 $2\%$ 。硅同锰一样在铝中的固溶度较低，固溶强化效果有限，且沉淀强化效果不大，所以主要借助于过剩相强化。二元Al-Si系合金共晶点较低，易于铸造，是铸造用铝合金的基础合金系列， ${w}_{\mathrm{Si}}$ 一般选择 $10\%\sim$ $13\%$ ，硅和镁可在铝中形成 $\mathrm{Mg}_{2}\mathrm{Si}$ 沉淀相，具有很好的强化效果，因此硅也可作为沉淀强化元素加人到镁铝合金中，其添加量通常 $w_{\mathrm{Si}}$ 不超过 $(1.0\sim1.2)\%$ 。锌在铝中的溶解度很大，具有很强的固溶强化能力，少量锌（ $w_{\mathrm{Zn}}=(0.4\sim0.8)\%)$ 即能提高铝合金的强度及抗蚀性。在多元铝合金中，锌是形成沉淀强化相的元素，可显著提高合金的沉淀强化效果。
以A1-4Cu合金为例，说明时效过程中的组织和性能变化。铝合金的自然时效与人工时效有何区别？选用自然时效或人工时效的原则是什么？ | 时效，系指淬火后得到的铝合金过饱和固溶体，在一定温度下随时间延长而分解，导致合金强度和硬度升高的现象。在室温下合金自发强化的过程称为自然时效，若在一定加热温度下进行的时效过程，则称为人工时效。选择人工时效还是自然时效的原则是： $\textcircled{1}$ 根据零件工作温度，来确定时效方法（自然或人工）； $\textcircled{2}$ 根据零件要求的时效强化效果； $\textcircled{3}$ 根据铝合金种类及工件批量大小，生产效率等。
简述固溶强化、弥散强化、时效强化的产生及它们之间的区别，并举例说明。 | 固溶强化：固溶强化即通过加人合金元素与铝形成固溶体，使其强度提高。常用的合金元素有 $\mathrm{{Cu},\mathrm{{Mg},\mathrm{{Zn},\mathrm{{Si}}}}}$ 等。它们既与铝可形成有限固溶体，又有较大固溶度，故固溶强化效果好，同时成为铝合金的主加元素。 时效强化（沉淀强化）：强化铝合金的热处理方法主要是固溶处理（淬火）加时效。欲获较强的沉淀硬化效果，需具备一定条件：即加人铝中的元素应有较高的极限溶解度，且该溶解度随温度降低而显著减小；淬火后形成过饱和固溶体，在时效过程中能析出均匀、弥散的共格或半共格的过渡区、过渡相，它们在基体中能形成较强烈的应变场。 过剩相（第二相）强化：合金中合金元素的含量超过极限溶解度时，会有部分未溶人基体（固溶体）的第二相存在，亦称过剩相。过剩相在铝合金中多为硬而脆的金属间化合物，同样阻碍位错运动，使合金强度、硬度升高，塑性、韧性下降。 细化组织强化：通过向合金中加入微量合金元素，或改变加工工艺及热处理工艺，使固溶体基体或过剩相细化，既能提高合金强度，又能改善其塑性和韧性。如变形铝合金主要通过变形和再结晶退火实现晶粒细化；铸造铝合金可通过改变铸造工艺和加入微量元素（如 $w_{\mathrm{Ti}}=\left(0.1\sim0.3\right)\%)$ 来实现合金晶粒和过剩相的细化。 冷变形强化：对合金进行冷变形，能增加其内部的位错密度，阻碍位错运动，提高合金强度。这对不能热处理强化的铝合金提供了强化途径。
试比较黄铜、青铜、白铜的组织、性能及热处理特点。 | 铜合金组织、性能及热处理特点 <html><body><table><tr><td>材料</td><td>组织</td><td>性能</td><td>热处理</td></tr><tr><td>黄铜</td><td>a（Cu-Zn固溶体） 或a+β</td><td>优良的耐蚀、导热性、冷（或热）压力加 工性能好</td><td>去应力退火</td></tr><tr><td>青铜</td><td>a（Cu-Sn) 或（a+0）共析</td><td>优良的铸造性能，耐蚀性冷热压力加工 性，减磨性有一定耐磨性，可做轴承合 金</td><td>淬火+时效（铍 青铜）</td></tr><tr><td>白铜</td><td>a（Cu-Ni固溶体）</td><td>较好的强度，优良的塑性能进行冷热变 形，耐蚀性好，电阻率高</td><td>去应力退火</td></tr></table></body></html>
钛合金分几类？典型钛合金的组织、性能及应用上有何特点？ | 钛合金分为 $\alpha$ 钛合金、 $\alpha+\beta$ 钛合金 $,\beta$ 钛合金 <html><body><table><tr><td>类型</td><td>组织</td><td>性能特点</td><td>应用</td></tr><tr><td>a钛合金</td><td>a或α+微量金属间 化合物（退火组织）</td><td>室温强度低于其他类型钛合金，但 在高温（500~600℃）下蠕变强度 居钛合金之首，耐腐蚀性，易于焊 接，在-253℃超低温下，仍有很好 的塑性及韧性</td><td>（500℃以下工作强 度要求不高的零件） 宇航中压力容器材 料</td></tr><tr><td>a+β钛合金</td><td>a+β（退火组织）</td><td>强度较高，塑性好，400℃时组织稳 定，蠕变强度较高，低温时有良好 的塑性有抗海水、抗热应力腐蚀能 力</td><td>400℃以下工作的零 件，制造航空发动机 叶片，火箭发动机</td></tr><tr><td>β钛合金</td><td>β（淬火组织）</td><td>有较高的强度，优良的冲压性能， 可通过淬火和时效进行强化。</td><td>在350℃以下工作的 零件，压气机叶片， 飞机构件</td></tr></table></body></html>
巴氏合金为什么耐磨？从润滑原理上有何特点？锡基和铅基有何不同？如何选用？ | 因为锡基轴承合金的组织特征是在软基体上分布硬质点，若轴承合金的组织是软基体上分布的硬质点，则运转时软基体受磨损而凹陷，硬质点将突出于基体上，使轴和轴瓦的接触面积减小，而凹坑能储存润滑油，降低轴和轴瓦的摩擦系数，减小轴和轴瓦的磨损。另外，软基体能承受冲击和震动，使轴和轴瓦能很好地结合，并能起嵌藏外来小硬物的作用，保证轴颈不被擦伤，所以耐磨性能好。 它属于润滑膜下摩擦。从润滑原理上看，它是靠轴与轴瓦之间形成的润滑膜来降低摩擦系数，从而减少轴与轴瓦之间的磨损。 锡基轴承合金：膨胀系数小，嵌藏性和减摩性好，具有优良的韧性、导热性和耐蚀性，适宜于作高速轴承。 铅基轴承合金：其强度、硬度、耐磨性、韧性比锡基合金低，价格低廉，多用于小型和低速运转的普通机械。
一种合金能够产生析出硬化的必要条件是什么？有人说：“一种析出硬化型合金可通过用适当温度水淬的方法予以软化。”这种说法对否，解释之。 | $\textcircled{1}$ 能够产生析出硬化的条件是该合金在加热、冷却过程中有固溶度变化，即高温时为单一固溶体，室温时为两相组织，如铝铜合金。 $\textcircled{2}$ 析出硬化型合金不可以通过用适当温度的水淬冷方法予以软化，其原因是将其加热到高温后为单一固溶体组织，快冷后获得单一固溶体，此时硬度虽不高，但随后将产生析出硬化。因此析出硬化型合金只能通过时效方法来软化。
试列举几种在铸造过程中强化合金的例子 | 例如，灰口铸铁的孕育处理（铸造时往铁水中加人 $4\%$ 左右的硅铁或硅钙合金进行孕育处理）、铝－硅合金的变质处理（浇注前往合金液中加入变质剂 $\frac{2}{3}\mathrm{{NaF}+}$ $\frac13\mathrm{NaCl})$
在晶体中形成空位的同时又产生间隙原子，这样的缺陷称为（ ）。 A.肖特基缺陷 B.弗兰克尔缺陷C.间隙缺陷 | B
在点阵常数a的体心立方结构中，柏氏矢量为 $a$ [100]的位错分解为 $\frac{a}{2}$ [111]+ $\frac{a}{2}$[1-1-1]（ ） A.不能 B.能 C.可能 | A
面心立方晶体的孪晶面是（ ） A.(112} B.{110} C.111} | C
菲克第一定律描述了稳态扩散的特征，即浓度不随（ ）变化。 A.距离 B.时间 C.温度 | B
在置换型固溶体中，原子扩散的方式一般为（）。 A.原子互换机制 B.间隙机制 C.空位机制 | C
在柯肯达尔效应中，标记漂移主要原因是扩散偶中（ ）。 A.两组元的原子尺寸不同B.仅一组元的扩散C.两组元的扩散速率不同 | C
形成临界晶核时体积自由能的减少只能补偿表面能的（ ）。 A.1/3 B.2/3 C.3/4 | B
铸铁与碳钢的区别在于有无（ ） A.莱氏体 B.珠光体 C.铁素体 | A
在二元相图中，计算两相相对量的杠杆法则只能用于（）。 A.单相区中 B.两相区中 C.三相平衡水平线上 | B
在三元相图浓度三角形中，凡成分位于（）上的合金，它们含另两个顶角有所代表的两组元含量相等。 A.通过三角形顶角的中垂线B.通过三角形顶角的任一直线C.通过三角形顶角与对边成 $45^{\circ}$ 的直线 | A
某单质金属从高温冷却到室温的过程中发生同素异构转变时体积膨胀，则低温相的原子配位数比高温相（）。 A.低 B.高 C.相同 | A
简单立方晶体的致密度为（ )。 A. $100\%$ B.65% C.52% D.58% | C
立方晶体中，（110）和（211）面同属于（）晶带。 A.[110] B.[100] C.[211] D.[1-1-1] | D
两平行螺型位错，当柏矢量同向时，其相互作用力（）。 A.为零 B.相斥 C.相吸 | B
能进行交滑移的位错必然是（）。 A.刃型位错 B.螺型位错 C.混合位错 | B
不能发生攀移运动的位错是（）。 A.肖克莱不全位错 B.弗兰克不全位错 C.刃型全位错 | A
材料中能发生扩散的根本原因是（ )。 A.温度的变化 B.存在浓度梯度 C.存在化学势梯度 | C
形变后的材料再升温，发生回复和再结晶现象，则点缺陷浓度下降明显发生在（）。 A.回复阶段 B.再结晶阶段 C.晶粒长大阶段 | A
退火孪晶出现的几率与晶体的层错能的关系为（ ）。 A.无关，只与退火温度和时间有关B.层错能低的晶体出现退火孪晶的几率高C.层错能高的晶体出现退火孪晶的几率高 | B