## Sheet1
Question | Answer
请简述二元合金结晶的基本条件有哪些。 | 热力学条件： $\Delta G<0$ ；结构条件： $r>r^{*}$ ；能量条件： $A>\Delta G_{\mathrm{max}}$ ；成分条件。
同素异晶转变和再结晶转变都是以形核长大方式进行的，请问两者之间有何差别？ | 同素异晶转变是相变过程，该过程的某一热力学量的导数出现不连续；再结晶转变只是晶粒的重新形成，不是相变过程。
两位错发生交割时产生的扭折和割阶有何区别？ | 位错的交割属于位错与位错之间的交互作用，其结果是在对方位错线上产生一个大小和方向等于其柏氏矢量的弯折，此弯折即被称为扭折或割阶。扭折为交割后产生的弯折在原滑移面上，对位错的运动不产生影响，容易消失；割阶为不在原滑移面上的弯折，对位错的滑移有影响。
请简述扩散的微观机制有哪些？影响扩散的因素又有哪些？ | 置换机制：包括空位机制和直接换位与环形换位机制，其中空位机制是主要机制，直接换位与环形换位机制需要的激活能很高，一般只有在高温时才能出现。 间隙机制：包括间隙机制和填隙机制，其中间隙机制是主要机制。 影响扩散的主要因素有：温度（温度越高，扩散速度越快)；晶体结构与类型（包括致密度、固溶度、各向异性等)；晶体缺陷；化学成分（包括浓度、第三组元等）。
请简述回复的机制及其驱动力。 | 低温机制：对应空位的消失。中温机制：对应位错的滑移(重排、抵消)。 高温机制：对应多边化（位错的滑移 $^+$ 攀移）。 驱动力：冷变形过程中产生的存储能（主要是点阵畸变能）的释放。
假设某面心立方晶体可以开动的滑移系为（111）［011]，请回答：（1）给出滑移位错的单位位错柏氏矢量。(2）若滑移位错为纯刃位错，请指出其位错线方向；若滑移位错为纯螺位错，其位错线方向又如何？ | (1）单位位错的柏氏矢量 ${\vec{b}}={\frac{a}{2}}$ [01] (2）纯刃位错的位错线方向与 $\vec{b}$ 垂直，且位于滑移面上，为[211]；纯螺位错的位错线与 $\vec{b}$ 平行，为[011]。
若将一块铁由室温 20℃ 加热至 850℃，然后非常快地冷却到 20℃ ，请计算处理前后空位数变化（设铁中形成 1mol 空位所需的能量为104600J）。 | $$ \cdot\frac{c_{850\mathrm{PC}}}{c_{20\mathrm{PC}}}=\frac{A\mathrm{e}^{-\frac{\Delta E}{k\cdot(850+273)}}}{A\mathrm{e}^{-\frac{\Delta E}{k\cdot(20+273)}}}=\mathrm{e}^{-\frac{104675}{1123\times8.31}\frac{104675}{293\times8.31}}=6.3\times10^{13}$$
请对比分析加工硬化、细晶强化、弥散强化、复相强化和固溶强化的特点和机理。 | 加工硬化：是因塑性变形使位错增殖而导致的强化。 细晶强化：是由于晶粒数量增多，尺寸减小，增大了位错连续滑移的阻力导致的强化；同时由于滑移分散，也使塑性增大。该强化机制是唯一可同时增大强度和塑性的机制。 弥散强化(时效强化)：是由于细小弥散的第二相阻碍位错运动产生的强化。包括切过机制和绕过机制。 复相强化：当第二相的相对含量与基体处于相同数量级时，产生的强化。其强化程度取决于第二相的数量、尺寸、分布、形态等，且如果第二相强度低于基体则可能起不到强化作用。 固溶强化：由于溶质原子对位错运动产生阻碍。包括弹性交互作用（柯氏气团)、电交互作用（玲木气团）和化学交互作用。
试从结合键的角度，分析工程材料的分类及其特点。 | 金属材料：主要以金属键为主，大多数金属强度和硬度较高，塑性较好。陶瓷材料：以共价键和离子键为主，硬、脆，不易变形，熔点高。高分子材料：分子内部以共价键为主，分子间为分子键和氢键为主复合材料：是以上三中基本材料的人工复合物，结合键种类繁多，性能差异很大。
位错密度有哪几种表征方式？ | 有两种方式：体密度，即单位体积内的位错线长度；面密度，即垂直穿过单位面积的位错线根数。
陶瓷晶体相可分为哪两大类？有何共同特点？ | 氧化物陶瓷和硅酸盐陶瓷。特点：（1）结合键主要是离子键，含有一定比例的共价键；（2）有确定的成分，可以用准确的分子式表达；（3）具有典型的非金属性质。
冷轧纯铜板，如果要求保持较高强度，应进行何种热处理？若需要继续冷轧变薄时，又应进行何种热处理？ | 保持较高强度则应进行低温退火，使其只发生回复，去除残余应力；要继续冷变形则应进行高温退火，使其发生再结晶，以软化组织。
扩散激活能的物理意义为何？试比较置换扩散和间隙扩散的激活能的大小。 | 扩散激活能的物理意义是原子跃迁过程中必须克服周围原子对其的阻碍，即必须克服势垒。相比而言，间隙扩散的激活能较小。
已知碳在 $\gamma.$ -Fe中扩散时， $D_{0}=2.0\times10^{-5}\mathrm{m}^{2}/\mathrm{s}$ ， $Q=1.4\times10^{5}\mathrm{J/mol}$ 当温度由 $927\%$ 上升到 $1027\mathrm{{}C}$ 时，扩散系数变化了多少倍？（气体常数 $R=8.314\mathrm{J}/$ $(\mathbf{mol}\cdot\mathbf{K})$ | $$ {\cal D}_{92\mathrm{\mathrm{\mathrm{\mathcal{PC}}}}}={\cal D}_{0}\mathrm{exp}{\left(\frac{-Q}{R T}\right)}=2.0\times10^{-5}\mathrm{exp}{\left(\frac{-1.4\times10^{5}}{8.31\times(927+273)}\right)} $$ $$ {\cal D}_{1027^{\circ}\mathrm{C}}={\cal D}_{0}\mathrm{exp}\bigg(\frac{-Q}{R T}\bigg)=2.0\times10^{-5}\mathrm{exp}\bigg(\frac{-1.4\times10^{5}}{8.31\times(1027+273)}\bigg) $$ $$ \begin{array}{r l r}{\lefteqn{\frac{D_{1027^{\circ}\mathrm{C}}}{\mathrm{D}_{927^{\circ}\mathrm{C}}}=\exp\Big(\frac{-1.4\times10^{5}}{8.31\times(1027+273)}-\frac{-1.4\times10^{5}}{8.31\times(927+273)}\Big)}}\ &{}&{=\exp\Big(\frac{-1.4\times10^{5}}{108082}-\frac{-1.4\times10^{5}}{99768}\Big)}\ &{}&{=\exp\big(-12.953+14.033\big)=\exp\big(1.08\big)=2.94}\end{array} $$
已知某低碳钢 $\sigma_{0}=64\mathrm{kPa}$ ， $K=393.7\mathbf{k}\mathbf{Pa}\cdot\mu\mathbf{m}^{\frac{1}{2}}$ ，若晶粒直径为 $50\mu\mathrm{m}$ ，该低碳钢的屈服强度是多少？ | 由霍尔-配奇公式得：$$ \sigma_{\mathrm{s}}=\sigma_{0}+K d^{-{\frac{1}{2}}}=(64+393.7\times50^{-{\frac{1}{2}}})\mathbf{kPa}=(64+55.68)\mathbf{kPa}=119.7\mathbf{kPa} $$
试计算BCC晶体最密排面的堆积密度。 | BCC密排面为110}面,其面积为： $A=a\times{\sqrt{2}}a={\sqrt{2}}a^{2}$ {110）面上被原子占据的面积为（两个原子)：$$ A^{\prime}=2\times\pi R^{2}=2\pi{\left(\frac{\sqrt{3}}{4}a\right)}^{2}=\frac{3}{8}\pi a^{2} $$ 堆积密度: $d=\frac{A^{\prime}}{A}=\frac{3}{8\sqrt{2}}\pi=0.8332$
试从晶界的结构特征和能量特征分析晶界的特点。 | 1. 晶界结构特征：原子排列比较混乱，含有大量缺陷。 晶界能量特征：原子的能量较晶粒内部高，活动能力强。 晶界特征： （1）晶界-畸变-晶界能—向低能量状态转化-晶粒长大、晶界变 直——晶界面积减小。（2）阻碍位错运动一 $\sigma_{\mathbf{b}}$ 提高—细晶强化。（3）位错、空位等缺陷多一一晶界扩散速度高。（4）晶界能量高、结构复杂--容易满足固态相变的条件-固态相变首先 发生地。（5）化学稳定性差一一晶界容易受腐蚀。(6）微量元素、杂质富集。
试分析冷塑性变形对合金组织结构、力学性能、物理化学性能、体系能量的影响。 | 1）组织结构：1 形成纤维组织，晶粒沿变形方向被拉长；2形成位错胞； 3 晶粒转动形成变形织构。 （2）力学性能：位错密度增大，位错相互缠绕，运动阻力增大，造成加工硬化。（3）物理化学性能：其变化复杂，主要对导电、导热、化学活性、化学电位等有影响。（4）体系能量，包括两部分： 1 因冷变形产生大量缺陷引起点阵畸变，使畸变能增大； 2因晶粒间变形不均匀和工件各部分变形不均匀引起的微观内应力和宏观内应力。这两部分统称为存储能，其中前者为主要的。 冷变形后引起的组织性能变化为合金随后的回复、再结晶作了组织和能量上的准备。
配位数 | 配位数：在晶体结构中，和任意原子邻近且距离相等的原子数。
晶面族 | 晶面族：对称关系（原子排列和分布，面间距）相同的各组等同晶面,称一个晶面族，用hll表示。
位错 | 位错：晶体中的一维缺陷或线状缺陷，称为位错。
异质形核 | 异质形核：晶核在液态金属中依靠外来物质表面（型壁或杂质）或在温度不均匀处择优形成。
成分过冷 | 成分过冷：合金溶液在凝固时，理论凝固温度不变，过冷度完全取决于溶质成分的分布，这样的过冷称为成分过冷。
反应扩散 | 反应扩散：通过扩散而形成新相的现象。
伪共晶 | 伪共晶：由非共晶成分的合金所得到的共晶组织称为伪共晶。
重心定律 | 重心定律：在三元合金相图中，如由 $R$ 分解为 $\alpha,~\beta,$ $\upgamma$ 三个相，则 $R$ 相浓度点必定位于 $\Delta\alpha\beta\gamma$ 重心位置上（是三相重量重心，不是三角形几何中心)，而且 $R$ 相重量与 $\pmb{\alpha}$ $\upbeta$ $\gamma$ 三个相的重量有如下关系： $$ \begin{array}{r l}&{w_{R}\times R d=w_{\alpha}\times\alpha d}\ &{w_{R}\times R e=w_{\upbeta}\times\upbeta e}\ &{w_{R}\times R f=w_{\upgamma}\times\gamma f}\end{array} $$
交滑移 | 交滑移：从一个滑移面跑到另一个滑移面上去的过程，而位错线的柏氏矢量保持不变。
再结晶 | 再结晶：形变金属在一定的加热条件下，通过新的可移动大角度晶界的形成及随后移动，从而形成无应变新晶粒组织的过程。
试证明立方晶系的米勒指数为（uw）的晶面与同指数晶向 $<u v w>$ 垂直。 | 因为已知晶面的米勒指数为（uw） 即晶面在 $_x$ ， $\gamma$ ， $z$ 轴的截距为： $1/u$ ， $1/v$ ， $1/w$ 根据平面方程： $x/a+y/b+z/c=1$ 可知该晶面方程为： $u x+v y+w z=1$ 再根据平面与向量为 $\left\{\begin{array}{l l}{m,}&{n,}&{p}\end{array}\right\}$ 的直线垂直公式： $A/m=B/n=C/p$ ，以及已知晶向指数为 $[\boldsymbol{u v w}]$ ，可知：$$ u/u=v/v=w/w(=1) $$所以，立方晶系的米勒指数为（uw）的晶面与同指数晶向 $<w w>$ 垂直。
试指出三种以上提高金属材料强度的方法及其原理 | (1）细晶强化。其原理是：增加晶粒数目，提高晶界对移动位错的阻碍作用，从而达到强化的效果。 (2）固溶强化。即将溶质溶人基体金属中，使基体金属产生点阵畸变，从而抑制位错源的活动以提高基体金属的强度。 （3）形变强化。即当晶体经过形变之后，使晶体内部的位错塞积或缠结处而难以运动，从而达到强化晶体的作用。
试指出三种以上细化金属材料晶粒的方法及其原理。 | （1）增加过冷度。由于晶粒数与形核率 N成正比，而与晶粒长大速率Vg成反比，所以提高 N/Vg就可细化晶粒。而且当增大过冷度时，虽然 N与Vg都增大,而N增大速率比Vg快。因此，N/Vg 随过冷度的增加而增大，即晶粒变细。 (2）加人形核剂。在熔液凝固前加人一些细小的形核剂，使之分散在熔液中，作为不均匀形核所需的现成基底，这样能使晶核数大大提高，晶核显著细化。 （3）震动细化。使金属熔液在振动作用下进行凝固，一方面提高了液相的形核率，另一方面使生长的晶体破碎，从而提供更多的结晶核心，从而达到细化晶粒的目的
写出立方晶系中 $<110>$ 和 $<123>$ 晶向族所包含的所有晶向。 | (1）{110)：[110]，[101]，[011]，[110]，[101]，[011] 共6个晶向。 (2）(123>:[123]，[132],[231]，[213]，[321]，[312]，[123]，[132], [231], [213], [321], [312], [123], [132], [231], [213],[321], [312], [123]，[132]，[231]，[213]，[321]，[312] 共24个晶向。
试分析碳在奥氏体中的溶解度大于铁素体中的溶解度的原因。 | 奥氏体是面心立方晶体，铁素体是体心立方晶体，而不论是面心立方还是体心立方，碳原子均处于它们的八面体间隙中。而面心立方的八面体间隙尺寸为： $0.535\mathring{\mathbf{A}}^{\odot}$ ，体心立方的八面体间隙为：0.129A。因此可以看出，碳在奥氏体中的溶解度要远大于碳在铁素体中的溶解度。
试分析铁碳双重相图产生的原因。 | 从热力学上分析得知，石墨的自由能总量低于 Fe3C。因此，石墨是更稳定的相，而 Fe3C 是介稳定相，故通常将Fe-Fe3C称为介稳定系，而将Fe-C系称为稳定系。 从动力学上分析，由于 Fe3C含碳 6.69% ，而石墨含碳100%，而常用钢铁材料的含碳量小于 5% 。这样，形成石墨相所需的成分起伏比形成 Fe3C 大得多，也就是说形成石墨核心比形成 Fe3C核心要难得多。 因此，热力学的稳定性和动力学上进行的难易决定了在不同条件下，铁碳合金两个二元系都可能发生。
分析含 Fe-0.4%C合金平衡结晶过程，指出室温时的相组成和组织并计算组织中珠光体的含量。 | 当 $C\%=0.4\%$ ，Fe-C合金冷却至室温时： 相组成物： $\upalpha+\mathrm{Fe}_{3}\mathrm{C}$ 组织组成物： $\mathbf{P}+\alpha$ 组织中珠光体的含量：$\mathrm{P}\mathcal{H}=\left[\left(0.4-0.0218\right)/(0.77-0.0218)\right]\times100\%=50.55\%$
若上述合金在100cm长的水平圆模中顺序凝固，假定凝固过程中固相无扩散，液体成分完全混合，相图中各线可简化为直线，求凝固结束时相、γ相和莱氏体组织的长度。 | 利用公式： $C_{\mathrm{s}}=K_{0}C_{0}\left(1-Z/L\right)^{K_{0}-1}$ 先求 $\delta$ 相的长度： 已知 $C_{0}=0.4$ ,且可求得：$$ K_{0}=C_{\circ}/C_{\mathrm{L}}=0.09/0.53=0.1698 $$将以上条件代人公式得： $$ 0.09=0.1698\times0.4\times(1-Z_{1}/L_{1})^{0.1698-1} $$$$ 0.09/0.06792=\left(1-Z_{1}/100\right)^{-0.8302} $$$$ 1.325=\left(1-Z_{1}/100\right)^{-0.8302} $$$$ (1-Z_{1}/100)^{0.8302}=1/1.325=0.7547 $$$$ 1-Z_{1}/100=0.7125 $$$$ Z_{1}=28.75\mathrm{cm} $$再求 $\gamma$ 相的长度： 因为 $L_{2}=(100-28.75)\mathrm{cm}=71.25\mathrm{cm}$ 且 $C_{0}'=0.53,K_{0}'=2.11/4.3=0.4907$ 所以 $2.11=0.4907\times0.53\times(1-Z_{2}/71.25)^{0.4907-1}$ $2.11/0.26007=\left(1-Z_{2}/71.25\right)^{-0.5093}=8.1132$ $(1-Z_{2}/71.25)^{0.5093}=1/8.1132=0.12326$ $1-Z_{2}/71.25=0.0164$ $Z_{2}=70.08\mathrm{cm}$ 所以，最终得到的莱氏体组织长度为： $$ (100-28.75-70.08)\mathrm{cm}=1.17\mathrm{cm} $$
分析 Fe-3.6%C 合金获得珠光体基体灰口组织的结晶过程，并计算其中石墨含量。 | 对于 $\mathrm{Fe}{-3.6\%}\mathrm{C}$ 合金，要获得珠光体基体灰铸铁组织，根据Fe-石墨相图，有：$$ \mathbf{L}{\leftrightarrow}\gamma_{\mathbf{A}} $$$$ \mathbf{L}{\leftrightarrow}(\gamma+\mathbf{G})_{3} $$$$ \pmb{\gamma}_{\leftrightarrow}\mathbf{G} $$ $$ \gamma_{\leftrightarrow}\left(\alpha+\mathrm{Fe}_{3}\mathrm{C}\right)_{\mathbf{J}{\mathbf{E}}}, $$其中石墨的含量为：$$ w_{\mathrm{G}}=\frac{3.6-0.68}{100-0.68}\times100\%\approx2.94\% $$
配位数 | 配位数：晶体点阵中每个原子周围最近邻且等距离的原子数目。
间隙相 | 间隙相:非金属原子(X)与过渡族金属原子形成的化合物,当金属元素(M)与非金属元素(X)原子半径之比 $R_{\mathrm{X}}/R_{\mathrm{M}}<0.59$ 时，非金属原子处于金属原子的间隙之中，且具有较简单的晶体结构，就称为间隙相。
上坡扩散 | 上坡扩散:溶质原子向浓度梯度相反方向迁移,即从低浓度区流向高浓度区，称为上坡扩散。
临界晶核 | 临界晶核：金属液体中形成的半径大于临界半径 rk 的晶胚,此时晶核能稳定长大，称为临界晶核
相区接触法则 | 相区接触法则:在相图中相邻相区之间的相数差为1。
已知铜为FCC结构，其原子半径为 $0.1278\mathrm{nm}$ ，试计算其密度为多少？（铜的原子量为63.5，阿伏伽德罗（Avogadro）常数为 $0.602\times10^{24}$ | 已知,Cu 点阵为 FCC 结构,即单位晶胞拥有 4个原子,欲求其密度 p,只需求单位晶胞的原子质量与单位晶胞体积之比 $$ \rho={\frac{n M}{N_{A}(2{\sqrt{2}}r)^{3}}}={\frac{4\times63.5\times10^{-3}}{0.602\times10^{24}\times(2{\sqrt{2}}\times0.1278\times10^{-9})^{3}}}\mathrm{kg/m^{3}}\approx8933\mathrm{kg/m^{3}} $$
设碳原子均处于-Fe中的八面体间隙，试计算 $\gamma_{-}\mathrm{Fe}$ 中的八面体间隙被碳原子占据的最大比例。（铁的原子量为55.85，阿伏伽德罗（Avogadro）常数为0.602$\times10^{24}$ | 在 $\gamma_{\mathbf{-}}\mathrm{Fe}$ 相中,C浓度 $C_{\mathrm{max}}=2.11\%$ ,已知 $\gamma_{\mathrm{-}}\mathrm{Fe}$ 为 FCC 结构, $n=4$ 每100个单胞中有 400个 Fe 原子,其质量分数为: $$ w_{\mathrm{Fe}}=1-2.11\%=97.89\% $$总质量为： $M={\frac{400\times55.85}{0.9789}}=22821.5$ 碳原子个数为： $n_{\mathrm{c}}={\frac{M C_{\mathrm{max}}}{M_{\mathrm{c}}}}={\frac{22821.5\times0.0211}{12}}=40$ 可知,每100个晶胞中有 40个碳原子。
写出立方晶系中110}、111、112}、123/晶面族所包含的所有晶面 | (1) $\left\{110\right\}=$ (110)(101)(011)(110)(101)(011)共6个。 (2) $\left\{111\right\}=$ (111)(111)(1 11)(111)共 4个。 (3) $\left\{112\right\}=$ (112)(112)(1 12)(11 2) $^+$ (121)(121)(1 21)(12 1) + (211)(211) (2 11)(21 1)共 12 个。 T $\begin{array}{c}{{)\{123\}=(123)(\overline{{{1}}}23)(1\overline{{{2}}}3)(12\overline{{{3}}})+(132)(\overline{{{1}}}32)(1\overline{{{3}}}2)(13\overline{{{2}}})+(213)(1\overline{{{2}}}3)(1\overline{{{3}}}\overline{{{2}}}3)+(213)(1\overline{{{3}}}\overline{{{2}}}3)(13\overline{{{2}}}3)\}}}\ {{21\overline{{{3}}})+(231)(\overline{{{2}}}31)(2\overline{{{3}}}1)(23\overline{{{1}}})+(312)(\overline{{{3}}}12)(3\overline{{{1}}}2)(3\overline{{{1}}}2)(31\overline{{{2}}})+(321)(13\overline{{{2}}}3)\}.}}\end{array}$ 13) (2 13)( 321) (3 21)(32 1)共 24 个。
若体心立方晶体的滑移面为{110、/112、123}，而滑移方向具体确定为111]，试写出具体的滑移系。 | (1) 110} [1 1 1]:(110)[1 11]、(10 1)[1 11]、(011)[1 11]。 (2) (112} [1 1 1]:(112)[1 11]、(121)[1 11]、(21 1)[1 11]。 (3) {123}[1 11]:(123)[1 11]、(213)[1 11]、(231)[1 11]、(31 2)[1 11]、(132) [1 11]、(32 1)[1 11]。
说明相图中各水平线的相变过程，相变产物及反应条件。 | HJB 水平线发生包晶反应： $\mathrm{L}_{B}+\delta_{H}\rightleftharpoons\gamma_{J}$ ；产物：奥氏体（A)。 ECF 线发生共晶反应： $\mathrm{L}_{C}{\rightleftharpoons}\gamma_{E}+\mathrm{Fe}_{3}C$ ；产物为：莱氏体 $\left(\mathbf{L}\mathbf{d}\right)$ 。 PSK 线发生共析反应： $\gamma_{s}{\rightleftharpoons}\alpha_{P}+\mathrm{Fe}_{3}\mathrm{C}$ ；产物：珠光体(P)。
试计算含 0.40%C 合金平衡冷却到室温时各个相和组织组成物的相对含量。 | 各组织组成物的相对含量：$$ w_{\mathrm{P}}=\frac{0.40-0.0218}{0.77-0.0218}\times100\%=50.5\% $$$$ w_{a}=1-w_{\mathrm{P}}=1-50.5\%=49.5\% $$各相的相对含量：$$ w_{\alpha}=\frac{6.69-0.40}{6.69-0.0008}\times100\%=94\% $$$$ w_{\mathrm{Fe_{3}C}}=1-w_{\alpha}=1-94\%=6\% $$
致密度 | 致密度：一个晶胞内原子所占体积与晶胞体积之比。
平衡分配系数 | 平衡分配系数：一定温度下，两相平衡时固液两相成分之比，即 $k_{0}=C_{\mathrm{S}}/$ $C_{\mathrm{{L}}}$
非稳态扩散 | 非稳态扩散：浓度梯度与扩散通量都随时间和距离而变化的扩散。
临界形核功 | 临界形核功：形成临界晶核时自由能的增量。
扩展位错 | 扩展位错：FCC 晶体中的全位错，因能量高，很难存在，要自动分解为两个不全位错和中间的堆垛层错，形成了所谓的扩展位错组态。
设碳原子均处于y-Fe中的八面体间隙，在 1000℃时有重量百分比为1.7的碳原子溶人y-Fe。试计算在 100个单位晶胞中有多少个碳原子，并确定八面体间隙被碳原子占据的比例（铁的原子量为55.85，碳的原子量为12.01)。 | y-Fe是面心立方结构，每个晶胞中有4个Fe原子，有4个八面体间隙。设一个晶胞中有 $A$ 个碳原子，则： 解得 $A=0.32$ $$ \frac{100A\times12.01}{100\times4\times55.85+100A\times12.01}=1.7\% $$所以100个晶胞中碳原子数为： $0.32\times100=32$ 八面体间隙被C原子占据的比例：$$ A/4=0.32/4=0.08=8\% $$
退火低碳钢在晶粒大小为NA=16个/mm²时，其屈服强度σs=100MPa；当NA=4096个/mm²时，σs=250MPa。试计算NA=250个/mm²时的为多少？ | 根据霍尔-配奇公式： $\sigma_{\mathrm{s}}=\sigma_{0}+K d^{-1/2}$ 因 $N_{A}$ 与其晶粒直径 $\pmb{d}$ 的平方成反比，故有： 又有可以解出 $$ \begin{array}{c}{{\displaystyle{\sigma_{\mathrm{s}}=100}{\mathrm{MPa}}=\sigma_{0}+K{d_{1}}^{-1/2}}}\ {{\displaystyle{\sigma_{\mathrm{s}}=250}{\mathrm{MPa}}=\sigma_{0}+K{d_{2}}^{-1/2}}}\ {{\displaystyle{\sigma_{\mathrm{s}}=\sigma_{0}+K{d_{3}}^{-1/2}}}}\ {{\displaystyle{d_{2}}/d_{1}=1/16\qquadd_{3}/d_{1}=4/5~\sqrt{10}}}\ {{\displaystyle{\sigma_{\mathrm{s}}=149}{\mathrm{MPa}}}}\end{array} $$
写出立方晶系中{110}、{111}、112}、「123；晶面族所包含的所有晶面。 | (1) /110) :(110)、(101)、(011)、(110)、(101)、(0 11)。(2) (111} :(11 1)、(111)、(1 11)、(11 1)。(3)(112}:(112)、(121)、(211)、(112)、(121)、(211)、(1 12)、(121)、(2 11)、(11 2)、(12 1)、(21 1)。(4)123}:(123)、(123)、(1 23)、(12 3)、(132)、(132)、(1 32)、(13 2)、(213)、(213)、(2 13)、(21 3)、(231)、(231)、(2 31)、(23 1)、(312)、(312)、(3 12)、(31 2)、(321)、(321)、(3 21)、(32 1)。
试计算含 0.40%C 合金平衡冷却到室温时各个相的相对含量。 | 含 $0.4\%\mathrm{C}$ 合金的室温组织为铁素体和渗碳体，根据杠杆平衡定律有：铁素体相对含量 =(6.69-0.40)/6.69=94% 渗碳体相对含量 =1-94%=6%
配位数 | 配位数：晶体结构中任一原子和邻近且距离相等的原子数。
柯氏气团 | 柯氏气团：某些塑性材料出现屈服点与金属中溶有微量间隙元素有关，这些微量元素的间隙原子在温度和时间合适的条件下，聚集在位错线受膨胀的一侧。这样就在位错线附近聚集了一些间隙原子，形成所谓柯氏气团。
非稳态扩散 | 非稳态扩散：浓度梯度与扩散通量都随时间和距离而变化的扩散
临界切应力 | 临界切应力：当 $\sigma_{0}=\sigma_{\mathfrak{s}}$ 时，晶体开始滑移，此时滑移方向上的分切应力称为临界切应力。
离异共晶 | 离异共晶：对于某些成分远离共晶点的亚共晶或过共晶合金，由于初晶量很多，而共晶的量很少。在共晶转变中，若晶体中与初晶相邻的那个相依附在初晶上生长，而剩下的另一相则单独存在于初晶晶粒的晶界处，从而使共晶组织特征消失，这种两相分离的共晶称为离异共晶。
低碳钢和铝合金塑性都比较好，因此它们的室温拉伸曲线形状一样 | 低碳钢和铝合金塑性都比较好，但它们的室温拉伸曲线形状不一样。低碳钢中因为存有柯氏气团而有明显上下屈服点现象，铝合金则没有明显屈服点现象。
刃型位错和螺型位错的柏氏矢量分别与位错线的方向矢量垂直和平行，因此一根弯曲的位错线就有不同的性质 | 刃型位错和螺型位错的柏氏矢量分别与位错线的方向矢量垂直和平行，一根弯曲的位错线其柏氏矢量恒定不变，但各处的性质随着位错线的方向矢量与柏氏矢量的儿何关系不同而不同。
间隙固溶体和间隙化合物都属于间隙相。 | 刃型位错和螺型位错的柏氏矢量分别与位错线的方向矢量垂直和平行，一根弯曲的位错线其柏氏矢量恒定不变，但各处的性质随着位错线的方向矢量与柏氏矢量的儿何关系不同而不同。
交滑移可以使晶体发生多系滑移 | 交滑移就是位错线从一个滑移面转移到另一个滑移面的过程。
固态下无相变的金属或合金，如不重熔，就不能改变其晶粒大小。 | 固态下无相变的金属或合金，如不重熔，通过塑性变形和再结晶处理也能改变其晶粒大小。
试计算面心立方晶体中（100）、（110）、（111）各面的致密度，并指出哪个面为密排面。 | 对于面心立方晶体，其原子半径 $r={\frac{\sqrt{2}}{4}}a$ ，而（100)、（110)、（111）面上均有2个原子，故这三个晶面的面密度分别为： $$ x\eta=\frac{2\times\pi\big(\frac{\sqrt{2}}{4}a\big)^{2}}{a^{2}}=2\pi\times\frac{1}{8}=\frac{\pi}{4}=0.785 $$ $$ \eta=\frac{2\times\pi\Big(\frac{\sqrt{2}}{4}a\Big)^{2}}{\sqrt{2}a\times a}=\frac{2\pi\times\frac{1}{8}}{\sqrt{2}}=\frac{\sqrt{2}}{8}\pi=0.56 $$ $$ \eta={\frac{2\pi{\Bigl(}{\frac{\sqrt{2}}{4}}a{\Bigr)}^{2}}{{\frac{1}{2}}{\sqrt{2}}a{\sqrt{2}}a{\sin}60^{\circ}}}={\frac{2\pi{\frac{1}{8}}}{\frac{\sqrt{3}}{2}}}={\frac{\pi}{2{\sqrt{3}}}}=0.90 $$ 可见（111）面致密度最大，故面心立方晶体的密排面为（111）面。
有一长为 $20\mathrm{cm}$ 、面积为 $4\mathrm{cm}^{2}$ 的金属试棒上端固定，下端加以 980N 的拉力。试求下列与金属试棒中心线成 $0^{\circ}$ $30^{\circ}$ 、 $45^{\circ}$ 、 $\theta^{\circ}.$ 交角各面的正应力和切应力，并画出正应力和切应力与 $\theta$ 角的关系曲线，找出切应力最大时的 $\theta$ 角。 | 设金属棒横截面积为 $A$ ， $\theta$ 为斜截面与金属棒中心线的夹角，则： 斜截面积为 $A_{\theta}={\frac{A}{\sin\theta}}$ 斜截面的应力为 $P_{\theta}=\frac{P}{A_{\theta}}=\frac{P}{A}\sin\theta=\sigma\sin\theta$ 将 $P_{\theta}$ 分解成垂直于斜截面的正应力 $\sigma_{\theta}$ 和切于斜截面的切应力 $\tau_{\theta}$ $$ \sigma_{\theta}=P_{\theta}\mathrm{sin}\theta=\sigma\mathrm{sin}^{2}\theta $$ $$ \tau_{\theta}=P_{\theta}\mathrm{cos}\theta=\sigma\mathrm{sin}\theta\mathrm{cos}\theta=\frac{\sigma}{2}\mathrm{sin}2\theta $$ 当 $\theta=0^{\circ}$ 时： $\sigma_{\theta}=0$ $\boldsymbol{\tau_{\theta}}=\mathbf{0}$ 当 $\theta=30^{\circ}$ 时： $\sigma_{\theta}=612500\mathrm{Pa}$ ； $\tau_{\theta}=1060881~\mathrm{Pa}$ 当 $\theta=45^{\circ}$ 时： $\sigma_{\theta}=122500\mathrm{Pa}$ ； $\tau_{\theta}=1225000\mathrm{Pa}$ $45^{\circ}$ 为最大角 。
晶胞原子数 | 晶胞原子数：在晶体的空间结构中，一个晶胞要与26个其他晶胞相邻接，故晶胞中8个顶角、12个棱边和6个侧面上的原子都要与其他晶胞共有，只有晶胞内的原子才全部属于本晶胞。我们把与其他晶胞共有原子的份额和真正属于本晶胞的原子数之和，称之为晶胞原子数。
间隙化合物 | 间隙化合物：小尺寸的溶质原子，如C、H、O、N等分布在溶剂原子结构的间隙之中，改变了溶剂原子的晶体结构，且其成分大体上可用一个化学分子式表示的相，就称之为间隙化合物。
柯肯达尔效应 | 柯肯达尔效应：在黄铜块体材料上缠上数圈细钼丝作为标记线，再镀上一层较厚的纯铜，而后放在高温退火炉中进行长时间退火，数周后发现标记线向黄铜一侧移动了一定的距离。这个试验结果就称之为柯肯达尔效应。
过冷度 | 过冷度：在较快的冷却速度下，金属材料冷到其熔点温度时并不立即凝固，而是要冷到更低的温度时才开始凝固。这时，实际凝固温度与熔点温度的差值就称之为过冷度。
应变时效 | 应变时效：第一次拉伸后，再立即进行第二次拉伸，拉伸曲线上不出现屈服阶段。但第一次拉伸后的低碳钢试样在室温下放置一段时间后，再进行第二次拉伸，则拉伸曲线上又会出现屈服阶段。不过，再次屈服的强度要高于初次屈服的强度。这个试验现象就称之为应变时效。
奥氏体和珠光体都是碳在具有体心立方结构 $\alpha-\mathrm{\bfFe}$ 中的固溶体。 | 错！奥氏体是碳在具有面心立方结构 $\gamma.$ -Fe中的固溶体，而珠光体是由铁素体和渗碳体组合而成的两相组织。
刃型位错和螺型位错的柏氏矢量随着位错线方向矢量的改变而改变。 | 错！刃型位错的柏氏矢量与位错线方向矢量垂直；螺型位错的柏氏矢量与位错线方向矢量平行。
溶质原子的扩散总是由浓度高的部位向浓度低的部位进行。 | 错！确切地说法是溶质原子的扩散总是由化学位高的部位向化学位低的部位进行。只有这样，才能圆满地解释反应扩散的驱动力问题。
铁-碳相图中发生共析的水平线上下都是两相区，不符合相区接触法则。 | 错！铁-碳相图中发生共析的水平线表示的是三相平衡反应，实际上就是三相区。这样，与水平线上下的两相区的相数差仍然为1，仍然符合相区接触法则。
马氏体相变和贝氏体相变都属于无扩散性固态相变。 | 错！马氏体相变属于无扩散性固态相变，而贝氏体相变既有无扩散性的切变过程，又有扩散性的原子传输过程，两者是不一样的。
若含碳量为 $0.8\%$ 高碳钢的原始晶粒度为 $0.05m m$ ，试完成下列工作： （1）计算在 $760\mathrm{\textperthousand}$ 和 $870\%$ 温度下保温1小时晶粒的晶粒度及其长大值。 (2）说明在这两个温度下晶粒长大的特点以及工程上的应用。 （计算时可采用公式 ${\cal D}^{\frac{1}{n}}-{\cal D}_{0}^{\frac{1}{n}}=c t$ ” $760\mathrm{\textperthousand}$ 和 $870\mathrm{\textperthousand}$ 下，常数 $c$ 分别为 $6\times10^{-16}$ 和2$\times10^{-8}$ ， $\pmb{n}$ 分别为0.1和0.2， $\boldsymbol{D}$ 和 $D_{0}$ 为晶粒度，单位为 $\mathbf{mm}$ ， $t$ 是时间，单位为 $\displaystyle\operatorname*{min}.$ | (1) $760\mathrm{\textperthousand}$ 保温1h时： $$ \begin{array}{c}{{{\cal D}^{\frac{1}{0.1}}-{\cal D}_{0}^{\frac{1}{0.1}}=6\times10^{-16}\times60}}\ {{{\cal D}^{10}-{\cal D}_{0}^{10}=3.6\times10^{-14}}}\ {{{\cal D}^{10}=3.6\times10^{-14}+{\cal D}_{0}^{10}=0.05^{10}+}}\ {{3.6\times10^{-14}=9.77\times10^{-14}+3.6\times10^{-14}}}\ {{=13.4\times10^{-14}}}\end{array} $$ $D=\left(13.4\times10^{-14}\right)^{\frac{1}{10}}=5.16\times10^{-2}$ $\mathbf{mm}=0.0516\mathbf{mm}$ $870\mathrm{\textperthousand}$ 保温1h 时: $$ \begin{array}{r l}&{D^{\frac{1}{0.2}}-D_{0}^{\frac{1}{0.2}}=2\times10^{-8}\times60}\ &{D^{5}-D_{0}^{5}=1.2\times10^{-6}}\ &{D^{5}=0.05^{5}+1.2\times10^{-6}=3.125\times10^{-7}+12\times10^{-7}=15.13\times10^{-7}}\ &{D=\left(15.13\times10^{-7}\right)^{\frac{1}{5}}\mathrm{mm}=0.069\mathrm{mm}_{\circ}}\end{array} $$ (2) $760\mathrm{\textperthousand}$ 保温 $^{1\mathrm{h}}$ 时，晶粒只长大为 $0.0516\mathrm{mm}$ 。 $0.0516\mathrm{mm}$ 与 $0.05\mathrm{mm}$ 相比，说明在此情况下，变化不大，晶粒基本上没有长大。而 $870\mathrm{\textperthousand}$ 保温 1h 时，晶粒长大为 $0.069\mathrm{mm}$ $\mathbf{0.069mm}$ 与 $0.05\mathrm{mm}$ 相比，晶粒长大了 $37\%$ ，说明在此情况下，出现了明显长大。所以，在比较高的温度下加热，特别要注意晶粒长大。
以晶格常数为单位，计算 BCC、FCC 及 HCP晶体结构中的原子直径分别为多少。 | BCC结构的密排方向为［111]，在单位晶胞中，［111］方向上有两个原子，故原子直径为 ${\frac{\sqrt{3}}{2}}a$ ；FCC 结构的密排方向为[110]，在单位晶胞中，［110］方向上也有两个原子，故原子直径为 ${\frac{\sqrt{2}}{2}}a$ ；HCP结构的密排方向为［11 20］，在此方向上，排有一个原子，故原子直径就为 $\pmb{a}$ 。
试用相律说明为什么三元合金可以出现四相平衡，三元平衡相图的水平截面可以使用杠杆定律来分析各个相的相对含量，而垂直截面却不能。 | 相律公式是 $f=c-p+1$ ，式中 $f,\boldsymbol{c},\boldsymbol{p}$ 分别表示自由度、成分数和相数。对于三元合金来说，当 $f$ 为最小值0时，相数 $p$ 为4，说明可以出现四相平衡。但这时自由度 $f$ 为0，表示各个相成分以及温度都是确定的，故三元平衡相图的水平截面（即四相平衡面）可以使用杠杆定律来分析各个相的相对含量。但是，三元平衡相图的垂直截面是一个伪二元相图，在此垂直截面上，无法确定平衡相的成分点。因此，三元平衡相图的垂直截面上是不能使用杠杆定律进行各个相相对含量计算的。
致密度 | 致密度：表示晶胞中原子所占的体积与晶胞体积的比值，是衡量原子排列紧密程度的参数，致密度越大，晶体中原子排列越紧密，晶体结构越致密。
相 | 相：合金中具有同一聚集状态、同一晶体结构、成分基本相同，并有明确界面与其他部分相分开的均匀组成部分。
固溶体 | 固溶体：指以合金某一组元为溶剂，在其晶格中溶人其他组元原子（溶质）后所形成的-一种合金相，其特征是仍保持溶剂晶格类型，结点上或间隙中含有其他组元原子。
离异共晶 | 离异共晶：成分点靠近共晶转变线两端的亚共晶和过共晶合金，结晶后组织中初晶量多，共晶体数量少，而且共晶体中与初晶相同的一相与初晶结合在一起，将共晶体中另一相推至晶界，造成的共晶体两相分离的非平衡组织。
平衡分配系数 | 平衡分配系数：固溶体合金在结晶过程中具有选分结晶的特点。因此在一定温度下平衡时，固相成分与液相成分之比称为平衡分配系数。该参数反映了溶质在固液两相中的分配系数及溶质对合金熔点的影响程度。
反应扩散 | 反应扩散：在固态扩散的过程中，如果渗人元素在金属中溶解度有限，随着扩散原子增多，当渗人原子的浓度超过饱和溶解度时则形成不同于原相的固溶体或中间相，从而使金属表层分为出现新相和不出现新相的两层，这种通过扩散而形成新相的过程称为反应扩散
固溶强化 | 固溶强化：当形成固溶体后，溶剂晶格中因溶有溶质原子而产生晶格畸变，溶质原子的应力场会与位错产生交互作用而阻碍位错运动，增大了位错运动的阻力，使得临界分切应力远比纯金属大，滑移系开动比纯金属困难，使材料的塑性变形抗力提高，硬度、强度上升，而塑性、韧性下降的现象称为固溶强化。
典型金属的晶体结构尖型有（1)、（2）和（5)，具配位数相应为（4）(5) 和(6)。 | (1）fcc；（2）bcc；（3）hcp；（4）12；（5）8；（6）12；
根据相律三元系最大平衡相数为（14)，此时自由度为（15)，在相图上表现为(16)。 | （14）4；（15）零；（16）平面；
位错在滑移面上的运动称为（17)，作垂直滑移面的运动称为（18)。螺位错不能进行（19)。 | （17）滑移；（18）攀移；（19）攀移
面心立方金属的滑移面是（20)，滑移方向是（21)，可组成（22）个滑移系。 | （20）111}；（21） $<110>$ ；(22)12
扩散第一定律适用于稳态扩散，其数学表达式可写成（23)。扩散通量的单位是（24)，符号为（25），表示扩散由高浓度向低浓度方向进行。 | (23） $J=-D{\mathrm{d}}c/{\mathrm{d}}x$ ；(24)1/$\mathbf{cm}^{2}\cdot\mathbf{s}$ ；（25）负号
结晶、重结晶和再结晶三者在概念上有何区别？ | 结晶——金属由液态转变为固态的过程称为凝固，由于固态金属是晶体故又把凝固称为结晶。 重结晶——指在固态状态下，物质由一种结构转变成另一种结构，这是一种固态相变过程。 再结晶—将冷压力加工以后的金属加热到一定温度后，在变形的组织中重新产生新的无畸变的等轴晶粒、性能恢复到冷压力加工前的软化状态的过程。在此过程中，仍然属于固态过程。 三者的区别与联系：结晶、重结晶发生相变过程，再结晶没有；结晶、重结晶和再结晶都是形核与长大的过程。发生结晶与重结晶的驱动力为反应相与生成相的自由能差，再结晶为储存能。再结晶后强度、硬度下降而塑韧性提高，而重结晶则属于同素异构转变。
何谓成分过冷？成分过冷对晶体生长形态有何影响？ | 固溶体合金凝固时，由于液相中溶质的分布发生变化，合金熔点也发生变化，即使实际温度分布不变，固液界面前沿的过冷度也会发生变化。所以固溶体合金的过冷度是由变化着的合金熔点与实际温度分布两方面的因素共同决定的。这种因液相成分变化而形成的过冷称为成分过冷。 固溶体结晶时，由于出现成分过冷对晶体生长的形态有很大影响，即使在正温度梯度下也会生成出胞状组织甚至出现树枝晶。即无成分过冷时，界面呈平直状向前推移；较小成分过冷时，界面呈胞状；较大成分过冷时，界面呈树枝状。
试说明多晶体金属塑性变形时，晶粒越小强度越高、塑性越好的原因。 | 多晶体金属塑性变形时，晶粒越小强度越高，塑性越好的原因是：由于晶粒细小，各晶粒中可供塞积位错的滑移面较短，塞积位错的数量 $_{n}$ 也少，由位错塞积引起的应力集中小而分散，迫使相邻晶粒位错源开动就较为困难，故屈服强度较高。晶粒细小而数目很多，在相同外力作用下，处于滑移有利方位的晶粒数量也会增多，使众多的晶粒参加滑移,滑移量分散在各个晶粒中，应力集中小,这样在金属变形时引起开裂的机会小，直至断裂之前，能获得较大的塑性变形量。
简述固溶体合金与纯金属在结晶过程中的区别。 | 纯金属在结晶时其界面是粗糙的，在正温度梯度下进行长大。由于晶体长大时通过固相模壁散热，固液界面是等温的，若取得动态过冷度界面就向前移动。如果面局部有小的凸起伸向过热的液相中，小凸起将被熔化，界面一直保持平直，晶体以平面状长大。 固溶体结晶时会出现成分过冷，在固液界面前出现成分过冷区，此时界面如有任一小的凸起它将伸人成分过冷区而获得过冷就能继续生长下去。界面不能保持平直稳定，会出现树枝晶。
分析回复与再结晶阶段空位与位错的变化及其对性能的影响。 | 在低温回复阶段，主要表现为空位的消失。冷变形后所产生的大量空位，通过空位迁移至表面或晶界，空位与间隙原子重新重合，空位与位错发生交互作用，空位聚集成空位片等方式，使得空位数量急剧减少。 在中温回复阶段，温度升高，使位错容易滑移，同一滑移面上的异号位错相遇会相互吸引而抵消，不但使亚晶内部的位错数目减少，而且胞壁缠结位错的减少更为显著，重新调整排列规则，胞壁变得明晰，形成回复亚晶。即该阶段主要表现为位错的滑移，导致位错重新结合，异号位错的汇聚而抵消以及亚晶的长大。 在高温回复阶段，位错运动的动力学条件更为充分，滑移同时也发生攀移，使得多层滑移面上的位错密度趋于相同，各位错之间的作用力使得同一滑移面上的位错分布均匀，间距大体相等，形成规则排列的垂直于滑移面的位错墙，即多边形化的过程。多边形化构成的位错墙即是小角度晶界，它将原晶粒分隔成若干个亚晶粒。
一个直径为 $1\mathbf{mm}$ 的圆柱形面心立方单晶体，拉伸轴的取向与晶体的[001]方向一致。 1.试确定其等效滑移系。 2.若屈服时的拉力为0.5N，求滑移系的分切应力各是多少 | 1.当晶体为FCC时，力轴为［001］方向，那么12个滑移系中［110」晶向与力轴垂直，而其余与力轴夹角相等，4个滑移系也与之相等。所以等效滑移系为8个。即（111）[101]、（111）[011]、（111）［101]、（111）[011」、（111)[10 1]、(111)[011]、(11 1)[011]、(11 1)[101] 2.因为所以 $$ \Omega=\cos\lambda\cos\phi=\frac{\sqrt{2}}{2}\times\frac{1}{\sqrt{3}}=\frac{\sqrt{6}}{6} $$ $$ \tau=\frac{P}{A}\Omega=\frac{0.5}{\pi\Big(\frac{1}{2}\Big)^{2}}\times\frac{\sqrt{6}}{6}\mathrm{MPa}=0.26\mathrm{MPa} $$
致密度 | 致密度：表示晶胞中原子所占的体积与晶胞体积的比值，是衡量原子排列紧密程度的参数，致密度越大，晶体中原子排列越紧密，晶体结构越致密。
相 | 相：合金中具有同一聚集状态、同一晶体结构、成分基本相同，并有明确界面与其他部分相分开的均匀组成部分。
固溶体 | 固溶体：指以合金某一组元为溶剂，在其晶格中溶人其他组元原子（溶质）后所形成的一种合金相，其特征是仍保持溶剂晶格类型，结点上或间隙中含有其他组元原子。
离异共晶 | 离异共晶：成分点靠近共晶转变线两端的亚共晶和过共晶合金，结晶后组织中初晶量多，共晶体数量少，而且共晶体中与初晶相同的一相与初晶结合在一-起，将共晶体中另一相推至晶界，造成的共晶体两相分离的非平衡组织。
退火 | 退火：将金属及其合金加热至相变温度以上，保温一段时间，然后以较为缓慢的速度冷却，以获得近于平衡组织的热处理工艺称为退火。
淬透性 | 淬透性：是钢在淬火时能获得马氏体组织的倾向(即钢被淬透的能力)。
平衡分配系数 | 平衡分配系数：固溶体合金在结晶过程中具有选分结晶的特点，因此固相成分与液相成分存在一定的比例，当一定温度下平衡时，固相成分与液相成分比称为平衡分配系数，其反映了溶质在固液两相中的分配系数及溶质对合金熔点的影响程度。
金属典型的晶体结构尖型有（1）、（2）和（3)，具配位双相应为（4)、(5) 和(6)。 | (1）FCC；（2）BCC；（3）HCP；（4）12；（5)8；（6）12
溶质原子半径与溶剂原子半径相近的可形成（7）固溶体，两者半径相差较大时是（8）固溶体，铁素体是一种（9）固溶体。 | （7）置换；（8）间隙；（9）间隙；
奥氏体形核时不仅需要（10）起伏、（11）起伏，此外还需要（12）起伏 | （10）结构；（11）能量；（12）成分
晶体固液界面分为光滑界面和粗糙界面，按照长大速度由慢到快其长大方式依次为（13）、（14）和（15)。 | （13）二维晶核长大；（14）晶体缺陷长大；（15）垂直长大
面心立方金属的滑移面是（16)，滑移方向是（17)，可组成（18）个滑移系。 | （16）111}；（17） $<110>$ ；(18) 12
马氏体是碳在（19）中的过饱和固溶体，淬火钢中马氏体的金相形态有两种，它们是（20）和（21)。 | (19) $\alpha\cdot$ Fe；（20）板条马氏体；（21）针状马氏体；
位错的两种基本类型为（22）和（23)，其中刃型位错的位错线方向与柏氏矢量的关系为（24)。 | （22）刃型位错；（23）螺型位错；（24）垂直；
马氏体型不锈钢的典型钢号是(25），奥氏体不锈钢的典型钢号是（26),铁素体不锈钢是（27)。 | （25）1Cr13；（26）1Cr18Ni9Ti；（27）1Cr17；
上坡扩散是指扩散原子从（28）向（29）的扩散，产生上坡扩散的原因是合金系中存在着(30)。 | （28）低浓度；（29）高浓度；（30)化学位梯度。
何为加工硬化？如何解决加工硬化给后续加工带来的困难? | 金属材料在塑性变形过程中，随着变形量的增加，强度和硬度不断上升,而塑性和韧性不断下降，这一现象称为“加工硬化”。该现象的原因是由于外力增加使得位错不断增殖，位错之间相互交截、反应使得位错的运动变得困难。可以用再结晶退火处理消除加工硬化给后续加工带来的困难。
论述纯金属与固溶体合金在凝固过程中表现出的异同点，并解释其原因？ | 纯金属在结晶时其界面是粗糙的，在正温度梯度下进行长大。由于晶体长大时通过固相模壁散热，固液界面是等温的，若取得动态过冷度界面就向前移动。如果面局部有小的凸起伸向过热的液相中，小凸起将被熔化，界面一直保持平直，晶体以平面状长大。 固溶体结晶时会出现成分过冷，在固液界面前出现成分过冷区，此时界面如有任一小的凸起，它将伸人成分过冷区而获得过冷就能继续生长下去。界面不能保持平直稳定而出现树枝晶。
说明第一类和第二类回火脆性的异同点。 | 在 $250\sim400\mathrm{\Omega}$ 间回火时出现的脆性叫低温回火脆性，也称第一类回火脆性；在 $450\sim650\mathrm{^\circC}$ 间回火时出现的脆性称高温回火脆性，也称第二类回火脆性。第一类回火脆性为不可逆的回火脆性，第二类回火脆性为可逆的。第一类回火脆性是由于马氏体分解时沿马氏体条或片的界面析出断续的薄壳状碳化物，降低了晶界的断裂强度，使之成为裂纹扩展的路径，因而导致脆性断裂；第二类回火脆性产生的原因是Sb、Sn、P、As等杂质元素在回火处理时向原奥氏体晶界偏聚，减弱了奥氏体晶界上原子间的结合力，降低晶界断裂强度是产生第二类回火脆性的主要原因。
分析回复与再结晶阶段空位与位错的变化及其对性能的影响。 | 在低温回复阶段，主要表现为空位的消失。冷变形后所产生的大量空位，通过空位迁移至表面或晶界、空位与间隙原子重新重合、空位与位错发生交互作用、空位聚集成空位片等方式，使得空位数量急剧减少。 在中温回复阶段，温度升高，使位错容易滑移，同一-滑移面上的异号位错相遇会相互吸引而抵消，不但使亚晶内部的位错数目减少，而且胞壁缠结位错的减少更为显著，重新调整排列规则，胞壁变得明晰，形成回复亚晶。即该阶段主要表现为位错的滑移，导致位错重新结合，异号位错的汇聚而抵消以及亚晶的长大。 在高温回复阶段，位错运动的动力学条件更为充分，有滑移同时也发生攀移，使得多层滑移面上的位错密度趋于相同，各位错之间的作用力使得同一滑移面上的位错分布均匀，间距大体相等，形成规则排列的垂直于滑移面的位错墙，即多边形化的过程。多边形化构成的位错墙即是小角度晶界，它将原晶粒分隔成若干个亚晶粒。
铜单晶体拉伸时，若力轴为［001」方向，临界分切应力为 $\mathbf{0.64MPa}$ ，问多大的拉伸应力能使晶体开始滑移？ | 因为铜是面心立方所以滑移面是111}，滑移方向是 $<110>$ ，又因为力轴为「001}，所以排除掉滑移方向为［110」和［110」的4个，还有八个等效滑移系。 γ = 45° $$ \cos\lambda=\cos45^{\circ}={\frac{\sqrt{2}}{2}} $$ $$ \cos\phi={\frac{¦1\times0+1\times0+1\times0¦}{{\sqrt{1^{2}+1^{2}+1^{2}}}\times{\sqrt{0^{2}+0^{2}+1^{2}}}}}={\frac{\sqrt{3}}{3}} $$ 公式 $$ \sigma={\frac{\tau}{\Omega}}={\frac{0.64}{\cos\lambda\cos\phi}}=1.57\mathrm{{MPa}} $$