## Sheet1
Question | Answer
解释冷变形金属加热时回复、再结晶的过程及特点 | 冷变形金属加热时，各自特点如下： （1）回复过程的特征 $\textcircled{1}$ 回复过程组织不发生变化，仍保持变形状态伸长的晶粒。$\textcircled{2}$ 回复过程使变形引起的宏观一类应力全部消除，微观二类应力大部分消除。$\textcircled{3}$ 回复过程中一般力学性能变化不大，硬度、强度仅稍有降低，塑性稍有提高，某些物理性能有较大变化，电阻率显著降低，密度增大。 $\textcircled{4}$ 变形储能在回复阶段部分释放。 （2）再结晶过程的特征 $\textcircled{1}$ 组织发生变化，由冷变形的伸长晶粒变为新的等轴晶粒。 $\textcircled{2}$ 力学性能发生急剧变化，强度、硬度急剧降低，塑性提高，恢复至变形前的状态。 $\textcircled{3}$ 变形储能在再结晶过程中全部释放，三类应力（点阵畸变）清除，位错密度降低。 （3）晶粒长大过程的特征 $\textcircled{1}$ 晶粒长大。 $\textcircled{2}$ 引起一些性能变化，如强度、塑性、韧性下降。 $\textcircled{3}$ 伴随晶粒长大，还发生其他结构上的变化，如再结晶织构。
已知 $\mathbf{Cu}{-}30\%\mathbf{Zn}$ 合金的再结晶激活能为 $250\mathrm{kJ/mol}$ ，此合金在 $400\textcircled{\textmd{C}}$ 的恒温下完成再结晶需要 1h，试求此合金在 $390\%$ 的恒温下完成再结晶需要多少小时。 | 由公式有 $$ \begin{array}{l}{{\displaystyle\frac{t_{2}}{t_{1}}=\mathrm{\bar{exp}}\Big[-\frac{Q}{R}\Big(\frac{1}{T_{1}}-\frac{1}{T_{2}}\Big)\Big]}}\ {{\displaystyle=\mathrm{exp}\Big[-\frac{250\times10^{3}}{8.314}\times\Big(\frac{1}{400+273}-\frac{1}{390+273}\Big)\Big]}}\ {{\displaystyle=1.962}}\end{array} $$所以 $$ t_{2}=t_{1}\times1.962=1.962{\mathrm{h}} $$
有一面心立方单晶体，在（11）面滑移的柏氏矢量为 $\frac{a}{2}$ [101］的右螺型位错，与在（111）面上滑移的柏氏矢量为 $\frac{a}{2}$ [011]的另一右螺型位错相遇于此两滑移面交线，并形成一个新的全位错。 1.说明新生成的全位错属哪类位错，该位错是否滑移，为什么？ 2.若沿［010】晶向施加大小为 $17.2\mathbf{MPa}$ 的拉应力，试计算该新生全位错单位长度的受力大小，并说明方向（设点阵常数为 ${\pmb a}={\pmb0}.2\mathrm{nm}.$ | 1.由于位错线为两滑移面交线，故位错线为 $$ {\boldsymbol{\xi}}=n_{1}\times n_{2}={\left¦\begin{array}{l l l}{i}&{j}&{k}\ {1}&{1}&{1}\ {1}&{1}&{1}\end{array}\right¦}=[1}&{0}&{{\overline{{1}}}\quad]} $$ 式中， $n_{1},n_{2}$ 分别为两滑移面法矢量。 可见，位错线与柏氏矢量既不平行，也不垂直，该新生位错为混合型位错。 已知该新生位错的位错线及柏氏矢量，可由它们叉乘得到新生位错滑移面的法向量，即 $$ {\pmb{n}}_{3}={\pmb{\zeta}}\times{\pmb{b}}=\left¦{\begin{array}{c c c}{i}&{j}&{k}\ {1}&{0}&{{\overline{{1}}}}\ {1}&{1}&{0}\end{array}}\right¦=\left[{\begin{array}{c c c}{1}&{{\overline{{1}}}}&{1}&{1}\end{array}}\right] $$该位错的滑移面为 $(\textbf{1}\bar{\textbf{1}}\textbf{1})$ 。 因该滑移面为面心立方密排面，故该位错可以滑移 2.$$ \cos\varphi=\left¦{\frac{n_{3}\cdot F}{\left¦n_{3}\right¦\left¦F\right¦}}\right¦={\frac{1}{{\sqrt{1^{2}+\left({\mathrm{~-}}1\right)^{2}+1^{2}}}\times{\sqrt{1^{2}}}}}={\frac{1}{\sqrt{3}}} $$ $$ \cos\lambda=\left¦{\frac{b\cdot F}{\left¦b\right¦\left¦F\right¦}}\right¦={\frac{1}{\sqrt{1^{2}+1^{2}}\times\sqrt{1^{2}}}}={\frac{1}{\sqrt{2}}} $$根据Schmid定律，作用在新生位错滑移面的滑移方向上的分切应力为 $$ \tau_{0}=\sigma\mathrm{cos}\varphi\mathrm{cos}\lambda=17.2\times\frac{1}{\sqrt{3}}\times\frac{1}{\sqrt{2}}~\mathrm{MPa}=7.0\mathrm{MPa} $$所以，作用在单位长度位错线上的力为 $$ f=\tau b=\frac{a\tau_{0}}{\sqrt{2}}=\frac{0.2\times10^{-9}\times7\times10^{6}}{\sqrt{2}}\mathrm{N}/\mathrm{m}=10^{-3}\mathrm{N}/\mathrm{m} $$其方向为垂直于位错线方向[101]，指向未滑移区
某刊物发表的论文中有这样的论述：“正方点阵 $\mathbf{Nd}_{2}\mathbf{Fe}_{14}\mathbf{B}$ （410）晶面和（411）晶面的衍射峰突出，因此晶体生长沿 $\mathbf{<410>}$ 和 $\textless411>$ 晶向生长较快”。指出其错误所在 | $[h k l]\perp(h k l)$ 的关系，只有立方点阵中才成立，不能推广到其他点阵。在题目所给的正方（四方）点阵中，［410〕 $\perp$ （410）只是特例，［411」不垂直于（411）才是一般情况。即使对于立方晶系来说，（410）晶面和（411）晶面的衍射峰突出，只能说明多晶体中发生（410）晶面和（411）晶面的择优取向。按 $\mathbf{W}\mathbf{u}\mathbf{l}\mathbf{f}$ 定理，这与晶体生长沿 ${<}410>$ 和 ${<}411>$ 晶向生长较快并无因果关系。
分别解释柯氏气团（Cottrell atmosphere）和铃木气团（Suzuki atmosphere）在强化金属中的作用。 | 柯氏气团：BCC 晶体（如碳钢）中，C、N等小尺寸原子优先分布于刃型位错的拉应力区，对位错产生钉扎作用。要使位错运动，必须从钉扎作用下撕脱出，需要增加额外的应力，从而提高了材料的强度。 铃木气团：FCC 晶体（如不锈钢）中，Ni、 $\upalpha$ 等合金元素优先分布于层错区，降低层错能，使扩展位错区扩大，要使该扩展位错运动，需要增加额外的应力，从而提高了材料的强度
什么是时效？试说明Al-4. $5\%\mathrm{Gu}$ 合金中时效强化的原因 | 时效是指过饱和固溶体在室温或较高温度保留一段时间，有第二相从基体中析出的过程。 时效析出过程受溶质扩散控制，在沉淀过程中可能形成一系列亚稳相（过渡相）。 时效析出的原因：一是当析出盘状亚稳相与母相有一定取向关系时，会在基体中产生较大弹性应变，可使合金明显强化；二是在合金承受变形时，由于弥散颗粒与位错的交互作用，使合金得到强化。如果沉淀相颗粒可以变形，位错切过时增加颗粒的表面能需要做功，增大了位错运动的阻力而使合金得到强化。如果沉淀相颗粒强度高且与基体共格，则位错线难以切过颗粒，在外加应力的作用下将绕过颗粒，留下位错环。合金要继续变形，需要克服颗粒对位错线绕过时施加的应力，因此需要进一步增大外加应力，即合金获得了时效强化。
欧盟于2006年7月1日开始正式执行的RoHS指令（现已成为法令）要求禁止哪些有害物质？其最高允许含量分别是多少？替代有铅钎料的主要钎料系 | 禁用铅 $(\mathrm{Pb},0.1\%)$ 、汞 $(\mathbf{Hg},\mathbf{0.1\%})$ 、镉（Cd， $0.01\%$ 六价铬$\mathbf{Cr}^{+\delta}$ ， $0.1\%)$ 、多溴联苯（PPB，Polybrominated， $0.1\%$ )、多溴二苯醚( PBDE, Polybrominated Diphenyl Ether, $0.1\%$ )。替代有铅钎料的主要有：Sn-$\mathbf{A_{8}}\mathbf{.Cu.}^{\mathrm{~i~}}\mathbf{Sn}\mathbf{-}\mathbf{Zn}.$ 、Sn-Bi、Sn-In 系统。
沿锯单晶（BCC）的棒轴［213］方向拉伸，使其发生塑性形变，设锟单晶的滑移面为 $\{110\}$ ，请确定： 1.初始滑移系统。 2.双滑移系统。 3.双滑移开始时的切变量 $\gamma_{\circ}$ 4.滑移过程中的转动规律和转轴。 5.试棒的最终取向（假定试棒在达到稳定取向前不发生断裂）。 | 1．锯单晶为 BCC 结构，_［213」位于取向三角形 $[001]~{\sim}~[1\bar{1}1]~{\leftarrow}~[101]$ 中，所以初始滑移系统为（011）［111］。 2．双滑移系统为（011）‘［111]－（011）［111］。 3.利用 $\pmb{L}=\pmb{l}+\gamma(\pmb{l}\cdot\pmb{n})\pmb{b}$ ，设 ${\pmb L}={\begin{array}{r l}{[{\pmb u}0{\pmb w}]}\end{array}}$ ，得 ${\cal L}=\left[2\overline{{{1}}}3\right]+4\gamma$ [111] /$\sqrt{6}$ 。由此可知 $u=3$ ， ${\pmb w=4}$ ， $\gamma=\sqrt{6}/4$ ，所以晶体取向为［304］，切变量为 $\sqrt{6}/4$ 。 。4．双滑移时，试样轴一方面转向［111］，转轴 $\pmb{n}_{1}=~[304]~\times~[111]~=$ [413］，另一方面也转向［111]；转轴 $\begin{array}{l c c c c l}{{n_{2}=}}&{{[304]}}&{{\times}}&{{[1\overline{{{1}}}1]}}&{{=}}&{{[41\overline{{{3}}}]}}\end{array}$ ；合成转轴为［020」即［010］，所以双滑移后 $F$ 点沿［001]－［101】边移动。 5． 设稳定时取向为 $[{\bf\nabla}u^{\prime}{\bf0}w^{\prime}]$ ，要使 $\begin{array}{r l}{\pmb{n}=}&{{}[000]}\end{array}$ ，需有 $[u^{\prime}0w^{\prime}]$ ×（[111]$\pm[1\overline{{{1}}}1])=[000]$ ，即 $\pmb{u}^{\prime}=\pmb{w}^{\prime}$ ，故稳定时最终取向为［101]。
面心立方晶体的最密排面是__（1），最密排方向是_（2）_—；体心立方晶体的最密排面是_（3），最密排方向是_（4）_；密排六方晶体的最密排面是（5）_，最密排方向是（6） | {111}；（2）<110>；(3）{110}；（4）<111>;（5）（0001);(6) $<11\overline{{20}}>$
较细的金属比晶粒较粗的同种金属有(7）的强度和硬度及（8）_塑性和韧性，这种现象称为（9）强化；铸造工艺中细化晶粒的常用方法是（10）和（11） | （7）更高；（8）更好；（9）细晶；（10）增大冷却速度；（11）加形核剂，搅拌或振动
铁素体是碳在_（12）__－Fe 中的_（13）_固溶体，与纯铁相比，其强度和硬度_（14），塑性和韧性_（15）—，这是由于_（16）_强化的结果 | (12) $\pmb{\upalpha}$ ；（13）间隙；（14）更高；（15）更低；（16）固溶
对于刃型位错线，其柏氏矢量_（17）__于位错线，其滑移运动方向（18）于柏氏矢量，其攀移运动方向_（19）_于柏氏矢量；对于螺型位错线，其柏氏矢量_（20）于位错线，其滑移运动方向_（21）_于柏氏矢量，其交滑移运动方向_（22）__于柏氏矢量 | （17）垂直；（18）平行；（19）垂直；（20）平行；（21）垂直；（22）垂直
金属经冷塑性变形后，其强度和硬度（23）—，塑性和韧性(24），这种现象称为（25）强化或（26）__；对于经过预先冷塑性变形的金属，在进一步冷塑性变形前应进行（27）退火，以提高其（28）；而对于冷加工成形的零构件，成形后应及时进行（29）__退火，以去除（30）_，防止零构件在使用中产生变形或开裂。 | （23）升高；（24）下降；（25）形变；（26）加工硬化；（27）再结晶;（28）塑性和韧性；（29）去应力；（30）残余内应力
给出下列各公式，说明公式中各物理量的含义及单位： （1）Hall-Petch 公式 （2）晶界偏聚公式 | (1） Hall-Petch 公式表示屈服强度与晶粒尺寸之间的关系。$$ \pmb{\sigma}_{\mathfrak{s}}=\pmb{\sigma}_{0}+\pmb{K}\cdot\pmb{d}^{-\frac{1}{2}} $$式中， ${\pmb\sigma}_{0}$ $(\mathbf{MPa})$ 、 $K_{\mathrm{\ell}}\left(\mathrm{MPa}\cdot\mathrm{m}^{\frac{1}{2}}\right.,$ ）为常数； $\pmb{d}$ 为晶粒直径 $(\mathbf{m})$ $\sigma_{\mathfrak{s}}$ 为屈服强度$\mathbf{\Gamma}(\mathbf{MPa})$ （2）晶界偏聚公式$$ \overset{\cdot\cdot}{C}_{\theta\theta}=C_{0}\cdot\exp(\frac{-\Delta E}{k T})=C_{0}\exp(\frac{-Q}{R T}) $$式中， $C_{\mathtt{g b},\bigcirc}C_{0}$ 分别为晶界浓度和晶粒中心浓度（两者同单位即可，可以使用质量百分浓度或体积浓度）： $\pmb{\Delta E}$ 为交互作用能 $(\mathbf{eV});~Q$ 为mole交互作用能（J），由于偏聚引起晶界能的变化； $\pmb R$ 为气体常数（J/K）； $\pmb{k}$ 为玻尔兹曼常数（eV/K) ; $\pmb{T}$ 为绝对温度（K)。
举例说明材料的基本强化形式有哪几种，并说明其中三种的强化机制。 | 通过合金化、塑性变形和热处理等手段提高金属材料强度的方法，称为材料的强化。其强化基本形式有：固溶强化、形变强化、沉淀强化和弥散强化、细化晶粒强化等。 这些强化方式总的来说是向晶体内引人大量晶体缺陷，如位错、点缺陷、异类原子、晶界、高度弥散的质点或不均匀性（如偏聚）等，这些缺陷阻碍位错运动，也会明显地提高材料强度。 固溶强化：无论是代位原子或是填隙原子，在条件合适的情况下，都可能发生原子偏聚而形成气团。对代位点阵来说，当溶质原子比溶剂原子的直径大时，溶质原子有富集在刃型位错受胀区的趋向；反之，富集于受压区。填隙原子则总是向受胀区富集。这种靠扩散在位错附近富集的现象，称为柯氏气团（Cottrellatmosphere）：柯氏气团对位错有钉扎作用，从而使强度提高。 沉淀强化和弥散强化：过饱和固溶体随温度下降或在长时间保温过程中（时效）发生脱溶分解。时效过程往往是很复杂的，如铝合金在时效过程中先产生GP区，继而析出过渡相（ $\theta^{\prime\prime}$ 及 $\bullet^{\prime}$ )，最后形成热力学稳定的平衡相（θ)。细小的沉淀物分散于基体之中，阻碍着位错运动而产生强化作用，这就是“沉淀强化”或“时效强化”。 加工硬化：冷变形金属在塑性变形过程中形成大量位错，这些位错部分成为不可动位错，从而导致其对可动位错的阻力增大，引起材料继续变形困难，形成加工硬化或形变强化。
何为上坡扩散？形成上坡扩散的热力学条件是什么？ | 物质从低浓度区向高浓度区扩散，扩散的结果提高了浓度梯度。例如铝铜合金时效早期形成的富铜偏聚区，以及某些合金固溶体的调幅分解形成的溶质原子富集区等，这种扩散称为“上坡扩散”。上坡扩散的真正驱动力是化学位梯度，而非浓度梯度，虽然扩散导致浓度梯度上升，但化学位梯度却是下降的。据此，形成上坡扩散的热力学条件是$$ \frac{\partial^{2}G}{\partial^{2}x}<0 $$
请以 Al-4.5% Cu 合金为例，说明时效过程及其性能（硬度）变化。 | 铝合金淬火后得到过饱和固溶体，之后加热保温，固溶体内会依次析出GP区，0"、0'、θ相。GP区的形成会使材料的硬度增加（第一个时效峰），长时间时效，GP区溶解，硬度下降。0"的形成使得硬度继续增加（第二个时效峰）。当 $\theta^{\prime\prime}$ 全部溶解转化为 $\Theta^{\prime}$ 和 $\Theta^{\prime}$ 转化为后，硬度开始下降。
弥散强化 (或沉淀强化) | 弥散强化（或沉淀强化)：过饱和固溶体随温度下降或在长时间保温过程中（时效）发生脱溶分解。时效过程往往是很复杂的，如铝合金在时效过程中先产生GP区，继而析出过渡相（ ${\pmb\theta}"$ 及 $\Theta^{\prime}$ )，最后形成热力学稳定的平衡相（θ）。细小的沉淀物分散于基体之中，阻碍着位错运动而产生强化作用，这就是“沉淀强化”或“时效强化”。为了提高金属，特别是粉末冶金材料的强度，往往人为地加人一些坚硬的细质点，弥散于基体中，称为弥散强化
再结晶退火 | 再结晶退火：经过塑性变形的金属，在重新加热过程中，当温度高于再结晶温度后，形成低缺陷密度的新晶粒，使其强度等性能恢复到变形前的水平，但其相结构不变的过程
上坡扩散 | 上坡扩散：原子从低浓度向高浓度处的扩散，扩散的驱动力是化学位梯度
晶体 | 晶体：原子、分子或离子按照一定的规律周期性排列组成的固体
一级相变 | 一级相变：相变前后新旧两相的自由相等，但其一阶偏导数不等的相变
给出下列各公式，说明公式中各物理量的含义及单位： (1）Hall-Petch 公式 （2）一维形式的菲克第二定律 | （1）Hall-Petch 公式表示屈服强度与晶粒尺寸之间的关系。 $$ \sigma_{\mathrm{s}}=\sigma_{0}+K\cdot d^{-\frac{1}{2}} $$ 式中， $\mathbf{,}~\pmb{\sigma_{0}}~\left(\mathbf{M}\mathbf{Pa}\right)_{\backsim}~K~\left(\mathbf{M}\mathbf{Pa}\cdot\mathbf{m}^{\frac{1}{2}}\right)$ 为常数； $\pmb{d}$ 为晶粒直径 $\bf(m)$ ， ${\pmb{\sigma}}_{\mathfrak{s}}$ 为屈服强度$\mathbf{\Gamma}(\mathbf{MPa})$ 。 （2） $$ {\frac{\partial C}{\partial t}}=D{\frac{\partial^{2}C}{\partial x^{2}}} $$ 式中， $c$ 为浓度（ $¦{\bf g}/{\bf c m}^{3}$ )； $\pmb{D}$ 为扩散系数（ $\operatorname{cm}^{2}/\operatorname{s}\quad$ ； $t$ 为时间(s)； $\pmb{\mathscr{x}}$ 为距离$\bf(c m)$ 。
以低碳钢的拉伸曲线为例，运用位错理论说明屈服现象及加工硬化现象。 | 低碳钢的屈服是由于低碳钢中的碳是间隙原子，它与铁素体中的位错交互作用形成溶质原子气团，即所谓的柯氏气团。该气团对位错有钉扎作用，只有在较大的应力作用下，位错才能脱离溶质原子的钉扎，表现为应力－应变曲线上的上屈服点。而一旦位错脱钉，继续滑移，就不需要那么大应力了，表现为应力－应变曲线上的下屈服点和水平台阶。当继续变形时，由于位错数量的大大增加，导致应力又出现升高的现象，称为加工硬化现象。这是由于冷变形金属在塑性变形过程中形成大量位错，这些位错部分成为不可动位错，从而导致其对可动位错的阻力增大，引起材料继续变形困难，形成加工硬化或形变强化
请简单说明层错能高低对螺型位错交滑移的影响，及其对金属加工硬化速率的影响 | 对层错能高的金属而言，在变形过程中，全位错不易分解，在遇到阻碍时，可以通过交滑移继续运动，直到与其他位错相遇形成缠结；而层错能低的金属，由于其全位错易于分解为两个不全位错加层错的组态，难以交滑移，位错组态的运动性差。 对于螺型位错，通过交滑移，当同一滑移面上的两个异号（左、右）螺型位错相遇时，可以相互抵消，从而降低位错增殖速率。对于层错能低的金属，位错难以发生交滑移，因此变形过程中位错增殖速率大，加工硬化速率增大。
请以 $A l-4.5\%($ Cu合金为例，说明 $130\%$ 时效过程 (组织转变)及其性能（硬度）变化 | 铝合金淬火后得到过饱和固溶体，之后加热保温，固溶体内会依次析出GP 区、 $\theta^{\prime\prime},\theta^{\prime}$ 、θ相。GP区的形成会使材料的硬度增加（第一个时效峰），长时间时效，GP区溶解，硬度下降。 $\theta^{\prime\prime}$ 的形成使得硬度继续增加（第二个时效峰）。当 ${\pmb\theta}^{\prime\prime}$ 全部溶解转化为 $\Theta^{\prime}$ 和 $\Theta^{\prime}$ 转化为 $\mathbf{\uptheta}$ 后，硬度开始下降。 其中， $\alpha_{\neq},~\theta$ 为平衡相；GP区、 $\theta^{\prime\prime}$ $\Theta^{\prime}$ 为亚稳相。
说明马氏体相变的主要特征。 | 马氏体相变的基本特征表现为（主要为前两点）： （1）无扩散性。马氏体相变时无需原子的扩散，没有原子的混合与再混合过程。新相M与母相A的化学成分完全相同。 （2）切变性。具体体现为： $\textcircled{1}$ 相变的协调一致性： $\mathbf{A}{\longrightarrow}\mathbf{M}$ $\mathbf{FCC}{\rightarrow}\mathbf{BCC}$ ）。通过原子的整体协调运动（切变），晶体结构从FCC 变成BCC。原子的移动距离小于原子间距。 $\textcircled{2}$ 表面浮凸效应。在经过抛光的表面，若发生马氏体转变，在切变时，将产生表面浮凸效应。这是由于点阵形变在转变区域中产生形状改变。 $\textcircled{3}$ 惯习面。M总是在母相的特定晶面上析出，伴随着M相变的切变，一般与此晶面平行，此晶面为基体与M相所共有，称为惯习面。 $\textcircled{4}$ 新相与母相之间存在确定晶体学位向关系。两种著名的取向关系（钢的M转变），即K-S关系和西山关系。实际材料的马氏体转变，一般与上述关系存在几度的偏差。 （3）马氏体相变时伴随有点阵畸变。 （4）马氏体转变存在开始温度 $M_{\mathrm{s}}$ 和终了温度 $M_{\mathrm{f}}$ （或 $M_{z}$ )。
概念题 1．珠光体相变 2.中间相 3．固溶强化 4.配位数 5．扩展位错 6.共晶转变 7．上坡扩散 8．铝合金的时效 9.再结晶 10．一级相变 | 1．珠光体相变：Fe-C 合金奥氏体在冷却过程中，在共析转变温度以下同时转变为铁素体和渗碳体的共析组织的相变。 2．中间相：两个纯组元形成与其结构不同的化合物，其组成介于两个纯组 元之间的相。 3.固溶强化：固溶体中溶质原子的存在导致溶剂的晶格产生畸变，从而阻碍位错运动，提高其强度。 4.配位数：晶格中任一晶格结点原子周围最近邻的原子数目。 5．扩展位错：一个全位错分解为两个不全位错和它们之间的层错，这一位错组态称为扩展位错。 6.共晶转变：二元合金中一个液相在恒定温度下同时转变为两个不同固相的转变。 7．上坡扩散：原子从低浓度向高浓度处的扩散，扩散的驱动力是化学位梯度。 8.铝合金的时效：铝合金在经过高温固溶处理后，迅速冷却形成过饱和固溶体，并在随后的加热保温过程中析出亚稳相的过程。 9.再结晶：经过塑性变形的金属，在重新加热过程中，当温度高于再结晶温度后，形成低缺陷密度的新晶粒，使其强度等性能恢复到变形前的水平，但其相结构不变的过程。 10．一级相变：相变前后新旧两相的自由相等，但其一阶偏导数不等的相变。
给出下列各公式，说明公式中各物理量的含义及单位： 1.Hall-Petch（霍尔-佩奇）公式 2.晶界偏聚公式 3.菲克第二定律（一维） | 1. （1）Hall-Petch（霍尔-佩奇）公式表示屈服强度与晶粒尺寸之间的关系 $$ \sigma_{\circ}=\sigma_{0}+K\cdot d^{-\frac{1}{2}} $$ 式中， ${\pmb\sigma}_{0}$ $\bf(M P a)$ 、 $\pmb{K}$ （ $\mathbf{M}\mathbf{P}\mathbf{a}\cdot\mathbf{m}^{\frac{1}{2}}$ ）为常数； $\pmb{d}$ 为晶粒直径 $(\mathbf{m}):\pmb{\sigma}_{\mathfrak{s}}$ 为屈服强度$\mathbf{\Gamma}(\mathbf{MPa})$ 。 （2）晶界偏聚公式 $$ C_{\mathit{g b}}=C_{0}\cdot\exp{(\frac{-\Delta E}{k T})}=C_{0}\exp{(\frac{-Q}{R T})} $$ 式中， $C_{\mathtt{g b}},C_{0}$ 分别为晶界浓度和晶粒中心浓度，两者同单位即可，可以使用质量百分浓度或体积浓度； $\Delta E$ 为交互作用能（eV)； $Q$ 为mole交互作用能（J）；由于偏聚引起晶界能的变化； $\pmb R$ 为气体常数（J/K)； $k$ 为玻尔兹曼常数（eV/K) ; $\pmb{T}$ 为绝对温度（K)。 （3）菲克第二定律（一维） $$ {\frac{\partial{\mathbf{C}}}{\partial t}}=D{\frac{\partial^{2}{\mathbf{C}}}{\partial x^{2}}} $$ 式中， $c$ 为浓度（ $\mathbf{\left(\begin{array}{l}{g/\mathbf{cm}^{3}}\end{array}\right.}$ )； $\pmb{D}$ 为扩散系数（ $\operatorname{cm}^{2}/\S$ ； $\pmb{\mathrm{\pmb{\ell}}}$ 为时间 $(\mathfrak{s}):~\mathfrak{x}$ 为距离 (cm)。
根据位错运动和晶体滑移的相互关系，分析纯螺型位错和纯刃型位错的柏氏矢量与位错线方向、位错线运动方向、晶体滑移方向的关系。 | 纯螺型位错：柏氏矢量与位错线方向平行，与位错线运动方向垂直，与晶体滑移方向平行；纯刃型位错：柏氏矢量与位错线方向垂直，与位错线运动方向平行，与晶体滑移方向平行。
简述形变金属在加热时的回复和再结晶过程及其组织与性能的变化 | 经过塑性变形的金属在加热过程中将依次发生回复和再结晶过程，在温度低于再结晶温度时，主要发生点缺陷的浓度的降低，内应力的消除，位错组态的改变，光学显微组织没有变化；此时，强度、硬度、塑性等力学性能基本不变，但电阻下降明显。达到或超过再结晶温度后，将在原来变形晶粒内形成低缺陷密度的新晶粒，晶粒基本呈等轴状，此时，强度等力学性能和物理性能迅速恢复到变形前的水平。
举例说明材料的基本强化形式有哪几种，并详细说明其中一种的强化机制。 | 1.要点： （1）形式：固溶强化、加工硬化、细晶强化、弥散强化等。 （2）举例说明：碳在铁素体中形成固溶体，造成固溶强化；纯铝板经过反复加工后硬度上升，冷拔钢丝强度明显提高；变质处理可以细化铸造铝合金的强度，主要是由于晶粒细化所致；粒状珠光体中的碳化物起到的就是弥散强化效果，另外，回火马氏体中细小弥散分布的碳化物有很好的强化效果等。 （3）位错理论解释：要从各种强化因素对位错运动的阻碍作用进行阐述，提高材料强度。例如，无论是代位原子或是填隙原子，在条件合适的情况下，都可能发生原子偏聚而形成气团。对代位点阵来说，当溶质原子比溶剂原子的直径大时，溶质原子有富集在刃型位错受胀区的趋向；反之，富集于受压区。填隙原子则总是向受胀区富集。这种靠扩散在位错附近富集的现象，称为柯氏气团（Cottrell atmosphere）。柯氏气团对位错有钉扎作用，可提高位错运动阻力，从而使强度提高
名词解释 1．脱溶 (二次结晶) 2.空间群 3．位错交割 4．成分过冷 5.奥氏体 6．临界变形量 7．形变织构 8.动态再结晶 9.调幅分解 10.惯习面 | 1．脱溶（二次结晶）：从一个固溶体中析出另一个固相。 2.空间群：晶体结构中所有对称要素（含微观对称要素）的组合所构成的对称群。 3.位错交割：不同滑移面上运动的位错在运动中相遇发生位错互相切割的现象。 4.成分过冷：结晶时由于固相和液相成分再分布而引「起的固液界面前方附近液相中产生过冷区，这一现象称为成分过冷。 5.奥氏体：碳溶于 $\gamma-\mathrm{\bfFe}$ 中的间隙固溶体。 6.临界变形量：加热到再结晶温度以上时能使金属材料发生再结晶的最小预变形量。 7.形变织构：随塑性变形量增加，多晶体不同晶粒某一晶体学取向趋于一致的现象。 8.动态再结晶：再结晶温度以上变形和再结晶同时进行的现象。 9.调幅分解：固溶体通过上坡扩散分解成结构均与母相相同、成分不同的两种固溶体的转变。 10．惯习面：固态相变时，新相往往沿母相特定原子面形成，这个与新相主平面平行的母相晶面称为惯习面。
1．晶体宏观对称要素有（1）、（2）、（3）、（4）和(5) | （1）对称中心；（2）对称轴；（3）对称面；（4）旋转反伸轴；（5）旋转反映轴
$2.\mathbf{NaCl}$ 型晶体中 $\mathbf{Na}^{+}$ 离子填充了全部的（6）空隙， $\mathbf{CsCl}$ 晶体中 $\mathbf{C8}^{+}$ 离子占据的是（7）__空隙，萤石中 ${\bf F}^{-}$ 离子占据了全部的（8）__空隙。 | （6）八面体；（7）立方体；（8）四面体
3.非均匀形核模型中晶核与基底平面的接触角 $\theta=\pi/2$ ，表明形核功为均匀形核功的（9）_， $\theta=_(10)$ _表明不能促进形核。 | (9）一半；（10) $\pmb{\pi}$
4．晶态固体中扩散的微观机制有 (11) (12) (13）和 (14) | （11）间隙机制；（12）填隙机制；（13）空位机制；（14）互换机制
5．小角度晶界由位错构成，其中对称倾转晶界由（15）__位错构成，扭转晶界由（16）_位错构成。 | （15）刃型；（16）螺型
6．发生在固体表面的吸附可分为（17）和（18) 两种类型。 | （17）物理吸附；（18）化学吸附
7．固态相变的主要阻力是（19）和(20) | （19）界面能；（20）弹性应变能
影响晶态固体中原子扩散的因素有哪些？并加以简单说明。 | （1）温度：温度越高，扩散系数越大，扩散速率越快。 （2）晶体结构及固溶体类型：致密度较小的晶体结构中扩散激活能较小，扩散易于进行；对称性较低的晶体结构，扩散系数的各向异性显著；间隙固溶体中的扩散激活能远小于置换固溶体，扩散容易进行。 （3）第三组元：根据加人的第三组元的性质不同，有的促进扩散，有的阻碍扩散。 （4）晶体缺陷：沿晶界的扩散系数远大于体扩散系数；沿位错管道扩散时扩散激活能较小，因而位错加速扩散。
1．什么是时效处理？ 2.说明通过时效处理产生强化的原因。 3.实际应用过程中，为消除时效强化可采用什么处理方法？为什么？ | 1.过饱和固溶体的脱溶过程处理为时效处理。 2.在过饱和固溶体脱溶过程中，初始形成亚稳态析出相与母相保持共格或半共格界面。如果析出相粒子具有很高强度，将使滑移运动位错发生弯曲并包绕第二相粒子留下位错环，将增加位错线长度，并且第二相粒子及位错环加大对后续运动位错的阻力，产生第二相强化。如果析出相粒子可发生变形，将产生新的相界面，使析出相与基体相之间共格（或半共格）界面遭到破坏；滑移面产生错配，可能使有序排列遭到破坏。综上，宏观产生强化。 3.通过时效回归处理或重新固溶处理可以使时效强化现象消失。因为伴随着时效回归处理或重新固溶处理沉淀脱溶产生的第二相重新溶人固溶体之中。当沉淀析出相已经为稳定相时，只能采用固溶处理
什么是形状记忆效应？ | 将某些金属材料进行变形后加热至某一特定温度以上，变形金属材料形状恢复到变形前的形状，此现象称形状记忆效应。
说明通过马氏体相变产生形状记忆效应的原因 | 根本原因是马氏体转变的无扩散性、共格切变性和可逆转变性。 母相冷却过程中外加应力诱发马氏体相变，利用马氏体相变伪弹性产生宏观变形。加热过程中，当加热温度超过马氏体相变逆转变温度时，伴随热弹性马氏体逆转变，产生形状恢复，完成形状记忆过程。
比较说明滑移与李生这两种金属塑性变形机制的不同 | （1）变形方式不同。滑移过程为晶体一部分相对另一部分的相对滑动，李生过程为晶体一部分相对另一部分的均匀切变。 （2）发生李生过程的临界切应力远大于滑移所需临界切应力。 （3）李生过程改变晶体位相关系。滑移过程不改变晶体位相关系。 （4）滑移过程可以连续进行而李生过程不能连续进行。 （5）滑移过程是塑性变形的主要机制，当滑移系处于不利于滑移变形发生时，通过李生可以改变滑移系与外力的取向，使滑移过程进一步发生。
已知工业纯铜的屈服强度 $\sigma{\mathrm{s}}=70\mathrm{MPa}$ ，其晶粒大小为 $N{\mathbf{A}}=18$ 个 $\nearrow\mathbf{mm}^{2}$ ；当 $N{\mathbf{A}}=4025$ 个 $/\mathbf{m}\mathbf{m}^{2}$ 时， $\pmb{\sigma{\mathrm{s}}=95\mathrm{MPa}}$ ；试计算 $N{\mathrm{A}}=260$ 个 $\scriptstyle\left/\mathbf{mm}^{2}\right.$ 时屈服强度 ${\pmb{\sigma}}{\mathfrak{s}}$ 的值。 | 晶粒大小与屈服强度之间的关系满足Hall-Petch 公式，即 $$ \sigma_{\mathrm{s}}=\sigma_{0}+K d^{-1/2} $$ 由等面积圆直径表示晶粒尺寸，即 于是 $$ \begin{array}{c}{{d=\mathrm{\Gamma}\left({8}/{3\pi}/{N_{\mathrm{a}}}\right)^{1/2}}}\ {{d_{1}=\mathrm{\Gamma}\left({8}/{3\pi}/{18}\right)^{1/2}=0.22\mathrm{mm}}}\ {{d_{2}=\mathrm{\Gamma}\left({8}/{3\pi}/{4025}\right)^{1/2}=1.45\times10^{-2}\mathrm{mm}}}\ {{d_{3}=\mathrm{\Gamma}\left({8}/{3\pi}/{260}\right)^{1/2}=5.71\times10^{-2}\mathrm{mm}}}\ {{\sigma_{\mathrm{s}1}=\sigma_{0}+K d_{1}^{\mathrm{\Gamma}-1/2},\sigma_{\mathrm{s}2}=\sigma_{0}+K d_{2}^{\mathrm{\Gamma}-1/2}}}\end{array} $$ 代人 ${\pmb\sigma}_{\mathrm{s}1}=70\mathrm{MPa},{\pmb\sigma}_{\mathrm{s}2}=95\mathrm{MPa}$ 求出 $K=0.13\mathrm{MPa\cdotm^{1/2}},\sigma_{0}=61.3\mathrm{MPa}$ 故 $\sigma_{\mathrm{s}}=78.3\mathrm{MPa}$
氧化钛缺氧时可产生如下反应： $\mathrm{TiO}_{2}-\frac{1}{2}0_{2}{\rightarrow}\mathrm{Ti^{\prime}}_{\mathrm{Ti}}+\mathrm{V}_{0}^{\ast}$ ，请正确写出缺陷方程并解释各项的含义。 | 缺陷方程为 $2\mathrm{TiO}_{2}-\frac{1}{2}0_{{2}}{\rightarrow}2\mathrm{Ti^{\prime}}_{\mathrm{Ti}}+\mathrm{V}_{0}^{\ast}+30_{0}$ $\mathrm{Ti^{\prime}}_{\mathrm{Ii}}$ ：二氧化钛失氧，生成 $\mathbb{T}^{3+}$ 占据 $\mathbf{Ti}^{4+}$ 晶格位，有效电荷－1。 $\mathbf{V}_{0}^{*}$ ：氧空位，有效电荷 $^{+2}$ 。 $0_{\mathfrak{o}}$ ：氧仍然占据氧的晶格位。
何谓全位错？请说明在面心立方晶体中肖克莱不全位错和弗兰克不全位错的成因和运动特点。 | 柏氏矢量等于点阵矢量的位错称为全位错。 面心立方晶体中肖克莱不全位错是由不均匀滑移产生的，它可以是刃型位错，或螺型位错，或混合位错，可以滑移。 弗兰克不全位错是抽去或插人一层密排面造成的，其柏氏矢量垂直于滑移面，所以，弗兰克不全位错不能滑移，只能攀移。
金属键 | 金属正离子与自由电子之间相互作用构成的金属原子间的结合力称为金属键
间隙固溶体 | 当溶质原子比较小时，能够进人溶剂晶格的间隙位置内，这样形成的固溶体称为间隙固溶体
肖脱基空位 | 离位原子迁移到外表面或内界面（如晶界等）处形成的空位称为肖脱基空位
负温度梯度 | 结晶前沿液相中，温度由固液界面向液相内部逐渐降低的分布称为负温度梯度
形变织构 | 随塑性变形量增加，多晶体不同晶粒某一晶体学取向趋于一致的现象
惯习面 | 固态相变时，新相往往沿母相特定原子面形成，这个与新相主平面平行的母相晶面称为惯习面
时效 | 过饱和固溶体后续在室温或高于室温的溶质原子脱溶过程
如果晶体中不同的原子面用A、B、C、D等字母来表示，面心立方晶体中原子的堆垛方式为_(1）_，密排六方晶体原子的堆垛方式为_(2） | (1) ABCABCABC...; (2) ABABAB.
原子或离子的_（3）__是指在晶体结构中，该原子或离子的周围与它直接相邻结合的原子个数或所有异号离子的个数 | （3）配位数
点缺陷的平衡浓度随__（4）的升高而增大。 | （4）温度
柏氏矢量等于点阵矢量的位错称为__（5）_；在面心立方晶体中，由(6）__造成的不全位错称为肖克莱不全位错；由插入或者抽去一层密排面造成的不全位错称为_（7）_不全位错。 | （5）全位错；（6）不均匀滑移；（7）弗兰克
由一个固相同时析出成分和晶体结构均不相同的两个新固相的过程称为(8)__转变 | （8）共析
在合金平衡相图中，确定一定温度和合金组分下合金内存在的各相的比例时，可以通过等温连接线，利用_（9）__定律进行计算 | （9）杠杆
在均一的液相中靠自身的结构起伏和能量起伏等条件形成晶核的方式称为（10）形核 | （10）均匀
固态相变形核的驱动力是_(11）—，阻力主要是—(12)和_(13) _ | （11）新相和母相的自由能之差；（12）界面能；（13）弹性应变能
金属多晶体塑性变形至少需 (14) 独立滑移系开动 | （14）五个
发生在固体表面的吸附可分为 (15) 和 (16) 两种类型。 | （15）物理吸附；（16）化学吸附
根据界面上原子排列结构不同，可把固体中的相界面分为_(17)（18)和（19）界面。 | （17）共格；（18）非共格；（19）半共格
能产生交滑移的位错必然是_（20）位错 | 螺型
金属中空位平衡浓度随温度的变化规律遵循 $N_{\mathrm{v}}=N\mathrm{exp}\left({-Q_{\mathrm{v}}}/{}$ $R T)$ ）。某金属在被加热到1130K 的时候，其空位的平衡浓度是其在1000K时的5倍。假设在 $1000\sim1130\mathrm{K}$ 之间金属的密度不变，气体常数为8.31J/（ $\mathbf{\dot{mol}}\cdot\mathbf{K})$ 试计算其空位形成能 $Q_{\mathbf{v}}$ | 在1130K和1000K 的空位平衡浓度分别为 $N_{\mathbf{v}1}$ 和 $N_{\nabla2}$ ，那么 $$ \frac{N_{\mathrm{V1}}}{N_{\mathrm{V2}}}={\mathsf{S}}=\frac{N\mathrm{exp}\Big(-\frac{Q_{\mathrm{v}}}{R T_{1}}\Big)}{N\mathrm{exp}\Big(-\frac{Q_{\mathrm{v}}}{R T_{2}}\Big)}\bar{\mathsf{S}}\bar{\mathsf{S}}=\mathrm{exp}\Big[-\frac{Q_{\mathrm{v}}}{R}\Big(\frac{1}{T_{1}}-\frac{1}{T_{2}}\Big)\Big] $$ 这样可以求解 $Q_{\mathbf{v}}$ $$ Q_{\mathrm{v}}=-{\frac{R{\mathrm{ln}}{\mathsf{S}}}{{\frac{1}{T_{1}}}-{\frac{1}{T_{2}}}}}=-{\frac{[{\mathrm{}}8.31]/{\mathrm{~(mol~}}\cdot{\mathrm{~K~)}}]\ln{\mathsf{S}}}{{\frac{1}{1130}}-{\frac{1}{1000}}}}=116300{\mathrm{J/mol}} $$
如果有 $6\mathrm{kg}$ 含碳量 $w_{\mathrm{c}}=0.45\%$ 的奥氏体缓慢冷却到 $727\%$ 以下，先共析相是什么？在最终室温平衡组织中先共析相有多少千克？最终室温平衡组织中总共含有多少千克铁素体和渗碳体？ | 如果有 ${\mathfrak{6k g}}$ 含碳量 $w_{\mathrm{c}}=0.45\%$ 的奥氏体缓慢冷却到 $727\%$ 以下，先共析相是先共析铁素体。 根据杠杆定律计算得先共析相为 $$ xxxxxxxxxx m_{\upalpha^{\prime}}=\frac{0.76-0.45}{0.76-0.022}\times100\%\times6\mathrm{kg}=2.52\mathrm{kg} $$ 根据杠杆定律，最终室温平衡组织中所含铁素体和渗碳体分别为$$ m_{\upalpha}=\frac{6.70-0.45}{6.70-0.022}\times100\%\times6\mathrm{kg}=5.64\mathrm{kg} $$ $$ m_{\mathrm{Fe_{3}C}}=\frac{0.45-0.022}{6.70-0.022}\times100\%\times6\mathrm{kg}=0.36\mathrm{kg} $$
塑性变形金属的显微组织、晶内结构发生什么变化？性能发生哪些变化？ | 金属发生塑性变形后，显微组织形态上，原等轴晶粒沿变形方向被拉长，在大变形量时晶界甚至呈纤维状，如存在硬脆的第二相颗粒或夹杂，常沿变形方向呈带状分布。显微结构上，缺陷（空位和位错）密度明显增大。由于变形过程中位错的增殖及运动过程中位错的交割和交互作用，形成位错缠结，异号位错相消后构成胞状结构。随变形量增加，位错胞数量增多，尺寸减小，晶体内部的储存能增大。性能上，冷变形金属将发生加工硬化，表现为强度显著提高、塑性明显下降
塑性变形金属的显微组织、晶内结构发生什么变化？性能发生哪些变化？ | 马氏体的强化要素有碳原子的间隙固溶强化作用；C原子团簇对位错的钉扎作用；C原子进人马氏体晶体结构的扁八面体中心，造成非对称点阵膨胀(形成畸变偶极应力场），产生的强烈的间隙固溶强化作用；晶界、位错、李晶的强化作用。 马氏体的强度和韧性与其含碳量、组织形态及亚结构密切相关。铁碳合金中，含碳量 $w_{\mathrm{c}}<0.3\%$ ，形成板条状马氏体，具有位错亚结构，强度较低，塑性和韧性好； $w_{\mathrm{c}}>1.0\%$ ，形成片状马氏体，具有李晶亚结构，强度高，但塑性和韧性差； $0.3\%<w_{\mathrm{c}}<1.0\%$ 形成板条马氏体 $^+$ 片状马氏体的混合组织，具有位错和李晶的混合亚结构，可获得优良的强韧性综合性能
影响晶态固体中原子扩散的因素有哪些？并加以简单说明。 | （1）温度：温度越高，扩散系数越大，扩散速率越快。（2）晶体结构及固溶体类型：致密度较小的晶体结构中扩散激活能较小，扩散易于进行；对称性较低的晶体结构，扩散系数的各向异性显著；间隙固溶体中的扩散激活能远小于置换固溶体，扩散容易进行。（3）第三组元：根据加人的第三组元的性质不同，有的促进扩散，有的阻碍扩散；（4）晶体缺陷：沿晶界的扩散系数远大于体扩散系数；沿位错管道扩散时扩散激活能较小，因而位错加速扩散。
已知碳在 ${\boldsymbol{\upgamma}}\mathbf{-}\mathbf{Fe}$ 中的扩散常数 $D_{0}=2.0\times10^{-5}\mathrm{m}^{2}/\mathrm{s}$ ，扩散激活能 $Q=140\times10^{3}\mathrm{J/mol}$ ，要想得到与在 $927\mathrm{\textperthousand}$ 时渗碳10h 的相同厚度，在 $870\%$ 渗碳需要多长时间？（忽略不同温度下碳在 $\gamma{\mathsf{-F e}}$ 中溶解度的不同） | 碳在 ${\boldsymbol{\mathsf{Y}}}^{-1}{\boldsymbol{\mathsf{F}}}{\boldsymbol{\mathsf{e}}}$ 中扩散的误差函数解表示为$$ x{\frac{C_{\mathrm{s}}-C}{C_{\mathrm{s}}-C_{\mathrm{0}}}}=\operatorname{erf}\left({\frac{x}{2{\sqrt{D t}}}}\right) $$碳在 $927\mathrm{\textperthousand}$ 与 $870\%$ 两种条件下分别扩散的误差函数间关系为 即 $$ \operatorname{erf}\left({\frac{x}{2{\sqrt{D_{1}t_{1}}}}}\right)=\operatorname{erf}\left({\frac{x}{2{\sqrt{D_{2}t_{2}}}}}\right) $$ $$ \frac{D_{1}}{D_{2}}=\frac{t_{2}}{t_{1}} $$ 碳在 $\gamma-\mathrm{\bfFe}$ 中的扩散系数为 $D=D_{0}\mathbf{exp}(\mathbf{\varepsilon}-Q/R T)$ 碳在 $927\%$ 条件下的扩散系数为 $$ \begin{array}{r l}&{D_{1}=2.0\times10^{-5}\exp\left(\frac{-140\times10^{3}\mathrm{J/mol}}{\left(8.31\mathrm{J/c}\left(\mathrm{mol}\cdot\mathrm{K}\right)\times1\right)\times1200\mathrm{K}}\right)\mathrm{m}^{2}/\mathrm{s}}\ &{\qquad=2.0\times10^{-5}\mathrm{e}^{-14.04}\mathrm{m}^{2}/\mathrm{s}=15.99\times10^{-12}\mathrm{m}^{2}/\mathrm{s}}\end{array} $$ 碳在 $870\%$ 条件下的扩散系数为 计算可得 $$ \begin{array}{c}{{D_{2}=2.0\times10^{-5}\exp\Big(\frac{-140\times10^{3}\mathrm{J}_{\mathrm{mol}}}{(8.31\mathrm{J}/\mathrm{mol}\cdot\mathrm{K})\times1143\mathrm{K})}\Big)\mathrm{m}^{2}/\mathrm{s}}}\ {{=2.0\times10^{-5}\cdot\mathrm{e}^{-14\cdot\mathrm{d}^{4}}\mathrm{m}^{2}/\mathrm{s}=7.94\times10^{-12}\mathrm{m}^{2}/\mathrm{s}}}\ {{\frac{D_{1}}{D_{2}}=\mathrm{e}^{0.7}=2.014}}\ {{\dot{\mathcal{H}}_{1}=\frac{D_{1}}{D_{2}}t_{1}=2.014\times10\mathrm{h}=20.14\mathrm{h}}}\end{array}. $$则所需时间
共价键 | 相邻原子由于共享电子对所形成的价键，具有饱和性和方向性
晶族 | 依据晶体结构中高次轴！ $(n>2)$ 的数目，将晶体划分为低级（无高次轴）、中级（一个高次轴）和高级（多于一个高次轴）晶族
电子化合物 | 属于金属间化合物，其各组元价电子总数与原子总数比的电子浓度在合金到达最大溶解度时约为1.4
相平衡 | 系统中各相的化学势相等，各个组元在各相中的化学势相等。
线缺陷 | 一维尺度的缺陷，在另外二维方向尺寸很小，例如，位错
稳态扩散 | 在扩散体系中，任意一点的浓度不随时间变化而改变的扩散过程
动态再结晶 | 再结晶温度以上变形和再结晶同时进行的现象
一级相变 | 两相的自由和化学位均相等，但自由的一阶偏导数不相等的相变
调幅分解 | 固溶体通过上坡扩散分解成结构均与母相相同、成分不同的两种固溶体的转变
可以按旋转轴和旋转反伸轴的轴次和数目将晶体分成立方晶系、三方晶系、四方晶系、—(1）、—(2)—、—(3）和_(4）共七个晶系。 | （1）六方晶系；（2）正交晶系；（3）单斜晶系；（4）三斜晶系
原子或离子的_（5）是指在晶体结构中，该原子或离子的周围与它直接相邻结合的原子个数或所有异号离子的个数 | （5）配位数
固溶体中，当溶质原子和溶剂原子分别占据固定位置，且每个晶胞中溶质原子和溶剂原子数之比一定时，这种有序结构被称为_（6）— | （6）超点阵
一个滑移面和其面上的一个 (7) 组成一个滑移系 | （7）滑移方向
结晶过程中晶体界面向液相推移的方式被称为__（8）—，与液固界面的微观结构有关 | （8）晶体长大机制
相平衡时，系统内的相数可以通过系统自由度、－（9）__和对系统平衡状态能够产生影响的外界因素数目的关系式来进行计算 | （9）组元数
铸锭三晶区是指紧靠膜内壁的细晶区、_（10）__、铸锭中心的等轴粗晶区 | （10）垂直膜壁生长的柱状晶区
小角度晶界由位错构成，其中对称倾转晶界由_（11） _位错构成，扭转晶界由_（12) 位错构成 | （11）刃型；（12）螺型
强化金属材料的方法有 （13）_强化、 (14) 强化、 (15)强化、_ (16) 强化 | （13）固溶；（14）位错；（15）细晶；（16）弥散（或沉淀相颗粒)
再结晶完成后，晶粒长大可分为（17）_晶粒长大和_（18）晶粒长大。 | （17）正常；（18）异常
线性高分子可反复使用，称为（19）__塑料；交联高分子不能反复使用，称为（20）__塑料 | （19）热塑性；（20）热固性
$\overleftarrow{\mathbf{\nabla}}\cdot\mathbf{i}$ （8分）从周期表查到 $\mathbf{O}^{2-}$ $\mathbf{Fe}^{2+}$ $\therefore\sqrt{4}e^{3+}$ 离子的半径分别为 $\mathbf{0.14nm}$ $\mathbf{0.077nm}$ 、 $0.069\mathrm{nm}$ ，请计算推测它们可以形成什么样的晶体结构。 | FeO, $R^{+}/R^{-}=0.077/0.140=0.550$ ，处于0.414～0.732范围，具有6配位，FCC NaCl 结构； $\mathbf{Fe_{2}O_{3}}$ ， $R^{+}/R^{-}=0.069/0.140=0.492$ ，同样处于0.414\~0.732 范围，具有6配位， $\mathbf{A}_{2}\mathbf{X}_{3}$ 结构，三方晶系
请按形成固溶体的条件来讨论说明 $\mathbf{CaO-MgO}$ 能够形成何种固溶体。（已知 $\mathbb{C}\mathfrak{a}^{2+}$ 和 $\mathbf{M_{g}}^{2+}$ 离子的半径分别是 ${\bf0}.1\bf{n m}$ 和 $\0.072\mathrm{mm}$ | 尺寸：(0.1 -0. 072） $/0.1=28\%$ ，不符合。电负性： $\mathbf{Ca}$ 为1.0, $\mathbf{M}_{8}$ 为1.2，同一周期上下，接近。晶体结构： $\mathbf{CaO}$ 和 $\mathbf{M_{gO}}$ $\mathrm{FCCNaCl}$ 。电子浓度：价电子数一样。结论：不能形成连续固溶体，而是有限型固溶体
比较说明滑移与李生这两种金属塑性变形机制的不同。 | （1）变形方式不同。滑移过程为晶体一部分相对另一部分的相对滑动，李生过程为晶体一部分相对另一部分的均匀切变。 （2）发生李生过程的临界切应力远大于滑移所需临界切应力。 （3）李生过程改变晶体位相关系。滑移过程不改变晶体位相关系。 （4）滑移过程可以连续进行而李生过程不能连续进行。 （5）滑移过程是塑性变形的主要机制，当滑移系处于不利于滑移变形发生时，通过李生可以改变滑移系与外力的取向，使滑移过程进一步发生。
塑性变形金属的显微组织、晶内结构发生什么变化？性能发生哪些变化 | 金属发生塑性变形后，显微组织形态上，原等轴晶粒沿变形方向被拉长，在大变形量时晶界甚至呈纤维状，如存在硬脆的第二相颗粒或夹杂，常沿变形方向呈带状分布。 显微结构上，缺陷（空位和位错）密度明显增大。由于变形过程中位错的增殖及运动过程中位错的交割和交互作用，形成位错缠结，异号位错相消后构成胞状结构。随变形量增加，位错胞数量增多，尺寸减小，晶体内部的储存能增大。 性能上，冷变形金属将发生加工硬化，表现为强度显著提高、塑性明显下降。
试用塑性变形位错理论说明金属材料的晶粒越细小其强度越高的原因。 | 金属多晶体材料塑性变形时，粗大晶粒的晶界处塞积的位错数目多，形成较大的应力场，能够使相邻晶粒内的位错源启动，使变形继续；相反，细小晶粒的晶界处塞积的位错数目少，要使变形继续，必须施加更大的外加作用力以激活相邻晶粒内位错源，因此，细晶材料要发生塑性变形需要更大外部作用力，即晶粒越细小晶体强度越高。
已知：当退火后纯铁的晶粒大小为16个 $/\mathbf{m}\mathbf{m}^{2}$ 时，屈服强度 $\pmb{\sigma}{\mathfrak{s}}=100\mathbf{MPa}$ 当晶粒大小为4096个 $\cdot/\mathbf{m}\mathbf{m}^{2}$ 时， ${\pmb\sigma}{\mathrm{s}}=250{\bf M}{\bf P}{\bf a}$ ，试求晶粒大小为256个 $\cdot{\mathrm{mm}^{2}}$ 时，屈服强度 ${\pmb{\sigma}}{\mathtt{s}}$ 的值 | 根据Hall-Petch公式， $\sigma_{\mathrm{s}}=\sigma_{0}+K\mathrm{d}^{-1/2}$ 由平均晶粒尺寸 $\pmb{d}$ 计算材料的屈服强度 ${\pmb{\sigma}}_{\mathfrak{s}}$ 。 由等面积圆半径表示晶粒尺寸，即 $$ \begin{array}{r l r}{d_{1}=}&{{}(4A_{1}/\pi)^{1/2},d_{2}=}&{(4A_{2}/\pi)^{1/2}}\end{array} $$ 式中， $A_{1}$ 和 $A_{2}$ 为晶粒面积。 于是 $$ {\pmb\sigma}_{\mathrm{s}1}={\pmb\sigma}_{0}+{\pmb K}{d_{1}}^{-1/2},{\pmb\sigma}_{\mathrm{s}2}={\pmb\sigma}_{0}+{\pmb K}{d_{2}}^{-1/2} $$ 由已知 $$ A_{1}=1/16\mathrm{mm}^{2},A_{2}=1/4096\mathrm{mm}^{2} $$ $$ {\pmb\sigma}_{\mathrm{s}1}=100\mathrm{MPa},{\pmb\sigma}_{\mathrm{s}2}=250\mathrm{MPa} $$ 求出 $$ K=25\sqrt{2}\uppi^{-1/4}\mathrm{MPa}\cdot\mathrm{mm}^{1/2},\sigma_{0}=50\mathrm{MPa} $$ 再由$$ A_{3}=1/256\mathrm{mm}^{2} $$ 求出 $$ \sigma_{\Bumpeq3}=150\mathrm{MPa} $$