## Sheet1
Question | Answer | 要求
写出立方晶体中晶面族 ${100}$ ，{110}，{111}，{112}等所包括的等价晶面。 | $\{100\}=(100)+(010)+(001)$ ，共3个等价面。 $\{110\}=(110)+(\overline{{{1}}}10)+(101)+(\overline{{{1}}}01)+(011)+(0\overline{{{1}}}1),$ 共6个等价面。 $\{111\}=(111)+(\overline{{1}}11)+(1\overline{{1}}1)+(11\overline{{1}})$ ，共4个等价面。 $\{112\}=(112)+(\overline{{{1}}}12)+(1\overline{{{1}}}2)+(11\overline{{{2}}})+(121)+$ (121)+(121)+(121)+(211)+(211)+ (211)+(211) 共12个等价面 | 1、从md文档中复制问题和对应的答案到表格，从上到下依次复制到左侧两列中（不用复制题号） 2、pdf转成的md文件有可能出现错误，需要比对原pdf文档进行手动校准 3、筛除题干或者答案中包含图片的题目 4、筛除指出错误概念的问题
镁的原子堆积密度和所有hcp金属一样，为0.74。试求镁单位晶胞的体积。已知 $\mathrm{Mg}$ 的密度 $\rho_{\mathrm{mg}}=1.74~\mathrm{Mg/m^{3}}$ ,相对原子质量为24.31,原子半径 $r=0.161\mathrm{nm}$ | 单位晶胞的体积为 $V_{\mathrm{uc}}{=}0.14~\mathrm{nm}^{3}$ （或 $1.4\times10^{-28}\mathrm{m}^{3})$
当 $C N=6$ 时 $\mathrm{Na^{+}}$ 离子半径为 $0.097\mathrm{nm}$ ，试问： （1）当 $C N=4$ 时，其半径为多少？ （2）当 $C N=8$ 时，其半径为多少？ | $0.088\mathrm{nm};(2)0.100\mathrm{nm}$ | 范围
试问:在铜(fcc， $a=0.361\mathrm{nm})$ ）的<100>方向及铁（bcc， $\alpha=0.286\mathrm{nm})$ 的<100>方向，原子的线密度为多少 | Cu原子的线密度为 $2,77\times10^{6}$ 个原子/ $\mathbf{m}\mathbf{m}$ 。Fe原子的线密度为 $3.50\times10^{6}$ 个原子/ $\mathbf{m}\mathbf{m}$ | 《材料科学基础_西北工业大学_谢希文新三导丛书》第一章到第五章
镍为面心立方结构,其原子半径为 $r_{\mathrm{Ni}}=0.124~6~\mathrm{nm}$ 。试确定在镍的（100)，（110）及（111）平面上 $1~\mathrm{m}\mathrm{m}^{2}$ 中各有多少个原子 | $61\times10^{13}$ 个原子 $/\mathrm{m}\mathrm{m}^{2};1.14\times10^{13}$ 个原子 $/\operatorname*{m}\operatorname{m}^{2};1.86\times10^{13}$ 个原子／ $\mathrm{'mm^{2}}$
石英（ $\mathrm{SiO}_{2}$ ）的密度为 $2.65~\mathrm{Mg}/\mathrm{m}^{3}$ 。试问： (1) $1~\mathrm{m}^{3}$ 中有多少个矽原子（与氧原子）？ （2）当矽与氧的半径分别为 $0.038\mathrm{nm}$ 与 $0.114\mathrm{~nm}$ 时,其堆积密度为多少(假设原子是球形的) | (1) $5,29\times10^{28}$ 个矽原子 $/\mathrm{m}^{3};(2)0.33$
在 $800^{\circ}\mathrm{C}$ 时 $10^{10}$ 个原子中有一个原子具有足够能量可在固体内移动，而在 $900^{\circ}\mathrm{C}$ 时 $10^{9}$ 个原子中则只有一个原子，试求其激活能（J/原子） | $0.4\times10^{-18}~\mathrm{J}/$ 个原子
若将一块铁加热至 $850^{\circ}\mathrm{C}$ ，然后快速冷却到 $20^{\circ}\mathrm{C}$ 。试计算处理前后空位数应增加多少倍(设铁中形成一摩尔空位所需要的能量为104600J) | $0.616\times10^{14}$ 倍
判断下列位错反应能否进行。 (1) $\frac{a}{2}[10\overline{{{1}}}]+\frac{a}{6}[\overline{{{1}}}21]\rightarrow\frac{a}{3}[11\overline{{{1}}}];$ (2) $a[100]\rightarrow\frac{a}{2}[101]+\frac{a}{2}[10{\overline{{1}}}];$ (3) $\frac{a}{3}[112]+\frac{a}{2}[111]\rightarrow\frac{a}{6}[11\overline{{{1}}}];$ (4) $a[100]\rightarrow\frac{a}{2}[111]+\frac{a}{2}[1\overline{{{11}}}]_{\circ}$ | （1）能。几何条件： $\sum b_{\tt H}=\sum b_{\tt G}=\frac{\alpha}{3}[11\overline{{1}}]$ ；能量条件： $\sum b_{\mathbb{H}}^{2}={\frac{2}{3}}a^{2}>$ $\sum b_{E}^{2}={\frac{1}{3}}a^{2}.$ （2）不能。能量条件： $\sum b_{\mathbb{M}}^{2}=\sum b_{E}^{2}=a^{2}$ ，两边能量相等。 （3）不能。几何条件： $\sum b_{\mathbb{H}}=\frac{a}{b}[557],\sum b_{\mathbb{H}}=\frac{a}{b}[11\overline{{1}}]$ ,不能满足。 （4）不能。能量条件： $\sum b_{\mathbb{H}}^{2}=a^{2}<\sum b_{\mathbb{H}}^{2}={\frac{3}{2}}a^{2}$ ,即反应后能量升高
若面心立方晶体中有 $\pmb{b}=\frac{\alpha}{2}[\overline{{1}}01]$ 的单位位错及 $b=\frac{a}{6}[12\overline{{{1}}}]$ 的不全位错,此二位错相遇产生位错反应。 （1）问此反应能否进行？为什么？ （2）写出合成位错的柏氏矢量，并说明合成位错的类型 | （1）能够进行。因为既满足几何条件： $\sum b_{\mathbb{H}}=\sum b_{\mathbb{E}}={\frac{\alpha}{3}}[{\overline{{1}}}11]$ ，又满足能量条件 $\sum b_{\mathbb{M}}^{2}=\frac{2}{3}a^{2}>\sum b_{\mathbb{E}}^{2}=\frac{1}{3}a^{2}.$ (2) $\pmb{b}_{\hat{\mathbf{s}}}=\frac{a}{3}[\bar{1}11]$ ;该位错为弗兰克不全位错
若已知某晶体中位错密度 $\rho=10^{6}\sim10^{7}~\mathrm{cm/cm^{3}}$ 。 （1）由实验测得F-R位错源的平均长度为 $10^{-4}~\mathrm{{cm}}$ ，求位错网络中F-R位错源的数目。（2）计算具有这种F-R位错源的镍晶体发生滑移时所需要的切应力。已知Ni的$G=7.9\times10^{10}\mathrm{~I~}$ Pa, $a=0.350\mathrm{nm}$ | （1）假设晶体中位错线互相缠结、互相钉扎，则可能存在的位错源数目 $n=$ $\frac{\rho}{L}=10^{10}\sim10^{11}$ 个 $/\mathrm{cm}^{3}$ (2) $\tau_{\mathrm{Ni}}=1.95\times10^{7}~\mathrm{Pa}_{\circ}$
已知柏氏矢量 $b{=}0.25~\mathrm{nm}$ ,如果对称倾侧晶界的取向差 $\theta{=}1^{\circ}$ 及 $10^{\circ}$ ，求晶界上位错之间的距离。从计算结果可得到什么结论？ | 当 $\theta=1^{\circ},D=14{\mathrm{~nm}};\theta=10^{\circ},D=1.4{\mathrm{~nm}}$ 时，即位错之间仅有 $5\sim6$ 个原子间距，此时位错密度太大，说明当 $\theta$ 角较大时，该模型已不适用
由 $n$ 个刃型位错组成亚晶界，其晶界取向差为 $0,057^{\circ}$ 。设在形成亚晶界之前位错间无交互作用，试问形成亚晶后，畸变能是原来的多少倍（设 $R{=}10^{-4}$ $r_{0}=b=10^{-8}$ ；形成亚晶界后， $$ xxxxxxxxxx R=D\approx{\frac{b}{\theta}})? $$ | 畸变能是原来的0.75倍（说明形成亚晶界后，位错能量降低）
用位错理论证明小角度晶界的晶界能与位向差 $\theta$ 的关系为 $\gamma=\gamma_{\scriptscriptstyle0}\theta(A-\mathrm{ln}\theta)$ 。式中$\gamma_{0}$ 和 $A$ 为常数 | 小角度晶界的结构由刃型位错排列而成，位错间距为 $D$ 。晶界的能量 $\gamma$ 由位错的能量 $E$ 构成，设 $l$ 为位错线的长度，由图1-24可知， $$ \gamma=\frac{E l}{D l}=\frac{E}{D} $$ 由位错的能量计算可知， $$ E=\frac{G b^{2}}{4\pi(1-\nu)}\mathrm{ln}\frac{R}{r_{0}}+E_{\Phi\wedge\vartriangle} $$ 取 $R=D$ （超过 $D$ 的地方,应力场相互抵消)， $r_{0}=b$ 和 $\theta={\frac{b}{D}}$ 代人上式可得 $$ \gamma=\frac{\theta}{b}\biggl[\frac{G b^{2}}{4\pi(1-\nu)}\ln\frac{D}{b}+E_{\Psi,\hat{\mathbf{\Gamma}}}\biggr]= $$ $$ {\frac{G\theta b}{4\pi(1-\nu)}}\mathrm{ln}{\frac{1}{\theta}}+{\frac{\theta E_{\ast\cdot\cdot}}{b}}=\gamma_{\circ}\theta(A-\mathrm{ln}\theta) $$ $$ \gamma_{\L\mathrm{0}}=\frac{G b}{4\pi(1-\nu)},\quad A=\frac{4\pi(1-\nu)E_{\L\mathrm{4},\L\mathrm{6}}}{G b^{2}}\nonumber\nonumber\nonumber\protect $$
.简单回答下列各题。 （1）空间点阵与晶体点阵有何区别？（2）金属的3种常见晶体结构中，不能作为一种空间点阵的是哪种结构？（3）原子半径与晶体结构有关。当晶体结构的配位数降低时原子半径如何变化？（4）在晶体中插人柱状半原子面时能否形成位错环？（5）计算位错运动受力的表达式为 $f=\tau b$ ，其中 $\tau$ 是指什么？（6）位错受力后运动方向处处垂直于位错线，在运动过程中是可变的，晶体作相对滑动的方向应是什么方向？（7）位错线上的割阶一般如何形成？（8）界面能最低的界面是什么界面？（9）“小角度晶界都是由刃型位错排成墙而构成的”这种说法对吗？ | （1）晶体点阵也称晶体结构，是指原子的具体排列；而空间点阵则是忽略了原子的体积，而把它们抽象为纯几何点。 （2）密排六方结构（3）原子半径发生收缩。这是因为原子要尽量保持自己所占的体积不变或少变[原子所占体积 $V_{A}=$ 原子的体积 （）+间隙体积]，当晶体结构的配位数减小时，即发生间隙体积的增加，若要维持上述方程的平衡，则原子半径必然发生收缩。 （4）不能。因为位错环是通过环内晶体发生滑移、环外晶体不滑移才能形成。 （5）外力在滑移面的滑移方向上的分切应力。 （6）始终是柏氏矢量方向。 （7）位错的交割。 （8）共格界面。 （9）否。扭转晶界就由交叉的同号螺型位错构成
有序合金的原子排列有何特点？这种排列和结合键有什么关系？为什么许多有序合金在高温下变成无序 | 有序固熔体，其中各组元原子分别占据各自的布拉菲点阵一称为分点阵，整个固熔体就是由各组元的分点阵组成的复杂点阵，也叫超点阵或超结构。 这种排列和原子之间的结合能（键）有关。结合能愈大，原子愈不容易结合。如果异类原子间结合能小于同类原子间结合能，即 $E_{A B}<(E_{A A}+E_{B B})/2$ 则熔质原子呈部分有序或完全有序排列。 有序化的推动力是混合能参量("=AB一 $(\varepsilon^{m}=\varepsilon_{A B}-\frac{1}{2}(E_{A A}+E_{B B}))\varepsilon^{m}<0,$ 而有序化的阻力则是组 态熵；升温使后者对于自由能的贡献 $(-T S)$ ）增加，达到某个临界温度以后，则紊乱无序的固熔体更为稳定，有序固熔体消失，而变成无序固熔体
已知Cd， $Z\mathrm{n}$ ， $\mathrm{Sn}$ ，Sb等元素在 $\mathrm{Ag}$ 中的固熔度（摩尔分数）极限分别为 $x_{\mathrm{Cd}}=$ $42.5/10^{-2}$ ， $x_{\mathrm{Zn}}=20/10^{-2}$ ， $x_{\mathrm{Sn}}=12/10^{-2}$ ， $x_{\mathrm{Sb}}=7/10^{-2}$ ,它们的原子直径分别为 $0.304\mathrm{~2~nm}$ $0.314\mathrm{~n}\mathrm{m}$ ， $0.316\mathrm{nm}$ ， $0.3228\mathrm{nm}$ ，Ag为 $0.2883\mathrm{nm}$ 。试分析其固熔度（摩尔分数）极限差别的原因，并计算它们在固熔度（摩尔分数）极限时的电子浓度 | 在原子尺寸因素相近的情况下，上述元素在Ag中的固熔度（摩尔分数）受原子价因素的影响，即价电子浓度 $e/a$ 是决定固熔度（摩尔分数）的一个重要因素。它们的原子价分别为2，3，4，5价， $\mathrm{Ag}$ 为1价，相应的极限固熔度时的电子浓度可用公式 $$ c=Z_{\mathrm{A}}(1-x_{\mathrm{B}})+Z_{\mathrm{B}}x_{\mathrm{B}} $$ 计算。式中， $Z_{\mathrm{{A}}}$ $Z_{\mathrm{B}}$ 分别为A，B组元的价电子数； $x_{\mathrm{~B~}}$ 为B组元的摩尔分数。 上述元素在固熔度（摩尔分数）极限时的电子浓度分别为1.43，1.42，1.39，1.31
试分析 $\mathrm{H},\mathrm{N},\mathrm{C},\mathrm{B}$ 在 $\upalpha-\mathrm{Fe}$ 和 $\gamma-\mathrm{Fe}$ 中形成固熔体的类型、存在位置和固熔度（摩尔分数）。各元素的原子半径如下： <html><body><table><tr><td>元素</td><td>H</td><td>N</td><td>C</td><td>B</td><td>α-Fe</td><td>-Fe</td></tr><tr><td>r/nm</td><td>0.046</td><td>0.071</td><td>0.077</td><td>0.091</td><td>0.124</td><td>0.126</td></tr></table></body></html> | $\upalpha-\mathrm{Fe}$ 为体心立方点阵，致密度虽然较小，但是它的间隙数目多且分散，因而间隙半径很小:r四=0.291 $R=0.036\textrm{1n m}$ $r_{\Lambda}=0.154R=0.0191\mathrm{~n}\mathrm{m}$ H,N,C,B等元素熔人 $\upalpha-\mathrm{Fe}$ 中形成间隙固熔体，由于尺寸因素相差很大,所以固熔度（摩尔分数）都很小。例如 N在 $\alpha\mathrm{~-~}\mathrm{Fe}$ 中的固熔度（摩尔分数）在 $590^{\circ}\mathrm{C}$ 时达到最大值，约为${w_{N}}=0.1/10^{-2}$ ，在室温时降至 $w_{\mathrm{N}}=0.001/10^{-2};\mathrm{C}$ 在 $\upalpha-\mathrm{Fe}$ 中的固熔度（摩尔分数）在 $727^{\circ}\mathrm{C}$ 时达最大值，仅为 $w_{\mathrm{c}}=0.0218/10^{-2}$ ，在室温时降至 ${w_{\mathrm{C}}=0.006/10^{-2}}$ 。所以，可以认为碳原子在室温几乎不熔于 $\upalpha-\mathrm{Fe}$ 中，微量碳原子仅偏聚在位错等晶体缺陷附近。假若碳原子熔人$\upalpha-\mathrm{Fe}$ 中时，它的位置多在 $\upalpha-\mathrm{Fe}$ 的八面体间隙中心，因为 $\upalpha-\mathrm{Fe}$ 中的八面体间隙是不对称的，形为扁八面体，[100]方向上间隙半径 $r=0.154R$ ，而在[110]方向上， $r=0.633R$ ，当碳原子熔人时只引起一个方向上的点阵畸变。硼原子较大，熔人间隙更为困难，有时部分硼原子以置换方式熔人。氢在α-Fe中的固熔度（摩尔分数）也很小，且随温度下降时迅速降低。 以上元素在 $\gamma-\mathrm{Fe}$ 中的固熔度(摩尔分数)较大一些。这是因为 $\gamma-\mathrm{Fe}$ 具有面心立方点阵，原子堆积致密，间隙数目少，故间隙半径较大 $:r_{\wedge}=0.414R=0.0522\mathrm{nm};r_{\perp}=0.225R=$ $0.0284\mathrm{~n}\mathrm{m}$ 。故上述原子熔人时均处在八面体间隙的中心。如碳在 $\gamma-\mathrm{Fe}$ 中最大固熔度(质量分数）为 ${w_{\mathrm{C}}=2.11/10^{-2}}$ ；氮在 $\gamma-\mathrm{Fe}$ 中的最大固熔度（质量分数）约为 ${\tau}{\upsilon}_{\mathrm{N}}=2.8/10^{-2}$
金属间化合物AINi具有CsCI型结构，其点阵常数 $a=0.288\mathrm{~lnm}$ ，试计算其密度（Ni的相对原子质量为58.71，A1的相对原子质量为26.98） | 密度 $\rho=5.97~\mathrm{g}/\mathrm{cm}^{3}$
ZnS的密度为 $4.1~\mathrm{Mg}/\mathrm{m}^{3}$ ，试由此计算两离子的中心距离 | 两离子的中心距离为 $0.234\mathrm{~n}\mathrm{m}$
碳和氮在 $\gamma-\mathrm{Fe}$ 中的最大固熔度（摩尔分数）分别为 $x_{\mathrm{C}}=8.9/10^{-2}$ $x_{\textrm{N}}=10.3/10^{-2}$ 已知C，N原子均位于八面体间隙，试分别计算八面体间隙被C，N原子占据的百分数 | 碳原子占据 $10.2\%$ 的八面体间隙位置；氮原子占据 $12.5\%$ 的八面体间隙位置
为什么只有置换固熔体的两个组元之间才能无限互熔，而间隙固熔体则不能？ | 这是因为形成固熔体时，熔质原子的熔人会使熔剂结构产生点阵畸变，从而使体系能量升高。熔质与熔剂原子尺寸相差越大，点阵畸变的程度也越大，则畸变能越高，结构的稳定性越低，熔解度越小。一般来说，间隙固熔体中熔质原子引起的点阵畸变较大，故不能无限互熔，只能有限熔解
计算在NaCl内，钠离子的中心与下列各离子中心的距离（设 $\mathrm{Na^{+}}$ 和 $\mathrm{Cl^{-}}$ 的半径分别为$0.097\mathrm{nm}$ 和 $0.181\mathrm{nm}$ 。 （1）最近邻的正离子； （2）最近邻的离子； （3）次邻近的 $\mathrm{Cl^{-}}$ 离子； （4）第三邻近的 $\mathrm{Cl^{-}}$ 离子； （5）最邻近的相同位置 | $\mathbf{\sigma}_{0.393\mathrm{nm};(2)-0.278\mathrm{nm};(3)0.482\mathrm{nm};(4)0.622\mathrm{nm};(5)0. $ $0.393\mathrm{nm}$
某固熔体中含有氧化镁为 $x_{\mathrm{MgO}}=30/10^{-2}$ $x_{\mathrm{LiF}}=70/10^{-2}$ （1）试问 $\operatorname{Li}^{+}$ ， $\mathrm{Mg}^{2+}$ $\mathrm{F}^{-}$ ， $\mathrm{O}^{2-}$ 之质量分数为多少？ （2）假设 $\mathrm{MgO}$ 的密度为 $3.6\mathrm{~g/cm}^{3},$ LiF 的密度为 $2.6\mathrm{~g~}/\mathrm{cm}^{3}$ ，那么该固熔体的密度为多少？ | (1) ${w_{\mathrm{Li^{+}}}=16/10^{-2}}$ $/10^{-2},\quad w_{\mathrm{{Mg}^{2+}}}=24/10^{-2},\quad w_{\mathrm{{F}^{-}}}=44/10^{-2},\quad w_{0^{2-}}=16/10^{-2}$ （2）该固熔体的密度 $\rho=2.9~\mathrm{g/cm^{3}}$ 。
非晶形材料的理论强度经计算为 $G/6\sim G/4$ ，其中 $G$ 为剪切模量。若 $\nu=0,25$ ，由其弹性性质，试估计玻璃（非晶形材料）的理论强度（已知 $E=70~000~\mathrm{MPa})$ | 故理论强度介于0.4E～0.4E 之间，即 $$ 4~900\sim7~000~\mathrm{MPa} $$
一陶瓷绝缘体在烧结后含有 $1\%$ （以容积为准）的孔，其孔长为 $13.7\mathrm{mm}$ 的立方体。若在制造过程中，粉末可以被压成含有 $24\%$ 的孔，则模子的尺寸应该是多少？ | 模子的尺寸 $l=15.0\mathrm{~mm}$ 。 $$
一有机化合物,其成分为 ${w_{\mathrm{C}}=62.1/10^{-2}}$ ， ${w_{\mathrm{H}}}=10.3/1\time10^{-2}$ ， $\varpi_{0}=27.6/10^{-2}$ 。试写出可能的化合物名称。 | \mathrm{{C}:\mathrm{{H}:\mathrm{{O}=\frac{62.\mathrm{{1}}}{12.\mathrm{{,011}}}:\frac{10.\mathrm{{3}}}{1.\mathrm{{007}\mathrm{{97}}}}:\frac{27.6}{15.\mathrm{{9994}}}=5.2:10.2:1.7\approx3:6:10.4:1.7\approx3:6:1.74:\mathrm{{8}.\mathrm{{1}:\mathrm{{7}}}}}}}故可能的化合物为 $\mathrm{CH}_{3}\mathrm{COCH}_{3}$ （丙酮）。
一普通聚合物具有 $\mathrm{C}_{2}\mathrm{H}_{2}\mathrm{Cl}_{2}$ 做为单体，其平均分子质量为60000u（取其各元素相对原子质量为 $A_{\mathfrak{r}}(\mathrm{C})=12$ $A_{\tau}(\mathrm{H})=1$ $A_{\mathfrak{r}}(\mathrm{Cl})=35.5)$ 。 （1）求其单体的质量； （2）其聚合度为多少？ | （1）单体质量为 $12\times2+1\times2+35.5\times2=97.9/\mathrm{mol}$ （2）聚合度为 $n={\frac{60000}{97}}=620,$
聚氯乙烯 $\mathrm{ecc}{\mathrm{C}}_{2}\mathrm{H}_{3}\mathrm{Cl}\partial_{n}$ 被溶在有机溶剂中，设其C-C键长为 $0.154\mathrm{~n}\mathrm{m}$ ，且链中键的数目 $x=2n$ （1）分子质量为 $28500~\mathrm{g}$ 的分子，其均方根的长度为多少？ （2）如果均方根长度只有（1）中的一半，则分子质量为多少？ | （1）均方根据长度 $4,65\mathrm{nm};(2)$ 分子质量 $M{=}7125\mathrm{~g~}$ 。
一聚合材料含有聚氯乙烯，其1个分子中有900个单体。如果每1个分子均能被伸展成直线分子，则求此聚合物可得到理论上的最大应变为多少（设C一C键中每1键长是 $).154\mathrm{nm})$ | 理论上的最大应变为 $3380\%$ 。
有一共聚物ABS，每一种的质量分数均相同，则单体的比为多少（A一丙烯腈；B———丁二烯；S—苯乙烯）？ | 单体的摩尔分数为 $$ x_{\#Z\#}=20/10^{-2},\quad x_{\sf T\lceil-w\rceil}=40/10^{-2},\quad x_{\#\mathbb{W}\#\mathbb{W}}=40/10^{-2} $$
试述硅酸盐结构的基本特点和类型。 | 硅酸盐结构的基本特点： （1）硅酸盐的基本结构单元是[ $\mathrm{{\dot{SiO}_{4}}}$ 四面体，硅原子位于氧原子四面体的间隙中。硅-氧之间的结合键不仅是纯离子键，还有相当的共价键成分。 （2）每一个氧最多只能被两个 $\mathrm{SiO_{4}}$ ］四面体所共有。(3) $\mathrm{{\dot{SiO}_{4}}}$ 四面体可以是互相孤立地在结构中存在，也可以通过共顶点互相连接。（4）Si一O一Si的结合键形成一折线。硅酸盐分成下列几类：（1）含有有限硅氧团的硅酸盐；（2）链状硅酸盐；（3）层状硅酸盐；（4）骨架状硅酸盐。
为什么外界温度的急剧变化可以使许多陶瓷器件开裂或破碎？ | 因为大多数陶瓷主要由晶相和玻璃相组成，这两种相的热膨胀系数相差较大，由高温 很快冷却时，每种相的收缩不同，所造成的内应力足以使陶瓷器件开裂或破碎。
陶瓷材料中主要结合键是什么？从结合键的角度解释陶瓷材料所具有的特殊性能。 | 陶瓷材料中主要的结合键是离子键及共价键。由于离子键及共价键很强，故陶瓷的抗 压强度很高，硬度极高。因为原子以离子键和共价键结合时，外层电子处于稳定的结构状态， 不能自由运动，故陶瓷材料的熔点很高，抗氧化性好，耐高温，化学稳定性高。
试述结晶相变的热力学条件、动力学条件、能量及结构条件 | 分析结晶相变时系统自由能的变化可知，结晶的热力学条件为 $\Delta G<0$ ；由单位体积自由能的变化 $\Delta G_{\mathrm{B}}=-\frac{L_{\mathrm{m}}\Delta T}{T_{\mathrm{m}}}$ -LT 可知,只有 △T>0,才有 △Gg<0。即只有过冷,才能使△G<0。 动力学条件为液-固界面前沿液体的温度 $T_{\mathrm{i}}<T_{\mathrm{m}}$ （熔点），即存在动态过冷。 由临界晶核形成功 oS 可知,当形成一个临界晶核时，还有1/3的表面能必须由液体中的能量起伏来提供。 液体中存在的结构起伏，是结晶时产生晶核的基础。因此，结构起伏是结晶过程必须具备的结构条件
如果纯镍凝固时的最大过冷度与其熔点 $(t_{\mathrm{m}}=1453^{\circ}\mathrm{C})$ ）的比值为0.18，试求其凝固驱动力。 $(\Delta H=-18075.\mathrm{J/mol})$ | 凝固驱动力 $\Delta G=-3~253.5~\mathrm{J/mol},$
已知 $\mathrm{Cu}$ 的熔点 $t_{\mathrm{m}}=1083^{\circ}\mathrm{C}$ ，熔化潜热 $L_{{\mathrm{{m}}}}=1.88\times10^{3}~{\mathrm{J}}/{\mathrm{cm}}^{3}$ ，比表面能 $\sigma=$ $1.44\times10^{5}~\mathrm{J/cm}^{2}$ 。 （1）试计算Cu在 $853^{\circ}\mathrm{C}$ 均匀形核时的临界晶核半径。 （2）已知Cu相对原子质量为63.5，密度为 $8.9~\mathrm{g}/\mathrm{cm}^{3}$ ，求临界晶核中的原子数。 | (1) $r_{\mathrm{k}}=9.03\times10^{-10}\mathrm{~m~}$ (2) $n\approx261$ 个
试推导杰克逊（K.A.Jackson）方程公式 $$ xxxxxxxxxx \frac{\Delta G_{S}}{N k T_{\mathrm{m}}}=\alpha x\left(1-x\right)+x{\ln x+(1-x)\ln(1-x)} $$ | 所谓界面的平衡结构，是指在界面能最小的条件下，界面处于最稳定状态。其问题实质是分析当界面粗糙化时，界面自由能的相对变化。为此，作如下假定： （1）液、固相的平衡处于恒温条件下； （2）液、固相在界面附近结构相同； （3）只考虑组态熵，忽略振动熵。 设 $N$ 为液、固界面上总原子位置数,固相原子位置数为 $_n$ ,其占据分数为 $x=\frac{n}{N}$ ;界面上空位分数为 $1-x$ ，空位数为 $N(1-x)$ 。形成空位引起内能和结构熵的变化，相应引起表面吉布斯自由能的变化为 $$ \Delta G_{\mathrm{s}}=\Delta H-T\Delta S=(\Delta u+P\Delta S)-T\Delta S\approx\Delta u-T\Delta S $$ 形成 $N(1-x)$ 个空位所增加的内能由其所断开的固态键数和一对原子的键能的乘积决定。内能的变化为 $$ \Delta u=N\xi L_{\mathrm{~m~}}x(1-x) $$ 式中 $\boldsymbol{\xi}$ 与晶体结构有关，称为晶体学因子。 其次，求熵变。由熵变的定义式，则有 $$ \Delta S=k\ln w=k\ln\frac{N!}{(N x)![N-(N x)]!}=k\ln\frac{N!}{(N x)![N(1-x)]!} $$ 按striling近似式展开，当 $N$ 很大时，得 $$ \Delta S=-k N[x\mathrm{ln}x+(1-x)\mathrm{ln}(1-x)] $$ 最后，计算液-固界面上自由能总的变化，即 $$ \Delta G_{\mathrm{s}}=\Delta u-T_{\mathrm{m}}\Delta S=N\hat{\xi}L_{\mathrm{m}}x(1-x)+k T_{\mathrm{m}}N[x\mathrm{ln}x+(1-x)\mathrm{ln}(1-x)] $$ 所以 $$ \frac{\Delta G_{\mathrm{S}}}{N k T_{\mathrm{m}}}=\frac{\xi L_{\mathrm{m}}}{k T_{\mathrm{m}}}x(1-x)+x\mathrm{ln}x+(1-x)\mathrm{ln}(1-x) $$ $$ \alpha=\frac{\xi L_{\mathrm{~m~}}}{k T_{\mathrm{~m~}}} $$ 所以 $$ \frac{\Delta G_{\mathrm{S}}}{N k T_{\mathrm{m}}}=\alpha x\left(1-x\right)+x{\ln x+(1-x)\ln(1-x)} $$
铸锭组织有何特点？ | 在铸锭组织中，一般有3层晶区。 （1）最外层为细晶区。其形成是由于模壁的温度较低，液体的过冷度较大，因而形核率较高所致。 （2）中间为柱状晶区。其形成主要是模壁的温度升高，晶核的成长率大于晶核的形成率，且沿垂直于模壁方向的散热较为有利。在细晶区中取向有利的晶粒优先生长为柱状晶。 （3）中心为等轴晶区。其形成是由于模壁温度进一步升高，液体过冷度进一步降低，剩余液体的散热方向性已不明显，处于均匀冷却状态；同时，未熔杂质、破断枝晶等易集中于剩余液体中，这些都促使了等轴晶的形成。 应该指出，铸锭的组织并不是都具有3层晶区。由于凝固条件的不同，也会形成在铸锭中只有某一种晶区，或只有某两种晶区
已知完全结晶的聚乙烯（PE）其密度为 $1.01~\mathrm{g}/\mathrm{cm}^{3}$ ，低密度聚乙烯（LDPE）为$0.92~\mathrm{g}/\mathrm{cm}^{3}$ ，而高密度聚乙烯（HDPE）为 $0.96~\mathrm{g}/\mathrm{cm}^{3}$ 。试计算在LDPE及HDPE中“自由空间”的大小 | LDPE的自由空间为 $\frac{1{\mathrm{~cm}}^{3}}{0.92{\mathrm{~g}}}-\frac{1{\mathrm{~cm}}^{3}}{1.01{\mathrm{~g}}}=0.097{\mathrm{~cm}}^{3}/{\mathrm{g}}$ HDPE 的自由空间为 $\frac{1~\mathrm{cm}^{3}}{0.96~\mathrm{g}}-\frac{1~\mathrm{cm}^{3}}{1.01~\mathrm{g}}=0.052~\mathrm{cm}^{3}/\mathrm{g}$
欲获得金属玻璃，为什么一般是选用液相线很陡、从而有较低共晶温度的二元系 | 金属玻璃是通过超快速冷却的方法，抑制液-固结晶过程，获得性能异常的非晶态结构。 玻璃是过冷的液体。这种液体的黏度大，原子迁移性小，因而难于结晶，如高分子材料（硅酸盐、塑料等）在一般的冷却条件下，便可获得玻璃态。金属则不然。由于液态金属的黏度低，冷到液相线以下便迅速结晶，因而需要很大的冷却速度（估计 $>10^{10}{^\circ}\mathrm{C}/\mathrm{s})$ 才能获得玻璃态。为了在较低的冷速下获得金属玻璃，就应增加液态的稳定性，使其能在较宽的温度范围存在。实验证明，当液相线很陡从而有较低共晶温度时，就能增加液态的稳定性，故选用这样的二元系（如 $\mathrm{Fe}-\mathrm{B},\mathrm{Fe}-\mathrm{C},\mathrm{Fe}-\mathrm{P},\mathrm{Fe}-\mathrm{Si}$ 等）。为了改善性能，可以加入一些其他元素（如 $\mathrm{Ni}$ Mo，Cr，Co等）。这类金属玻璃可以在 $10^{5}\sim10^{6}{}^{\circ}{\mathrm{C}}/{\mathrm{s}}$ 的冷速下获得
比较说明过冷度、临界过冷度、动态过冷度等概念的区别 | 实际结晶温度与理论结晶温度之间的温度差，称为过冷度 $(\Delta T=T_{\mathrm{m}}-T_{\mathrm{n}})$ 。它是相变热力学条件所要求的，只有 $\Delta T>0$ 时，才能造成固相的自由能低于液相自由能的条件，液、固相间的自由能差便是结晶的驱动力。 过冷液体中，能够形成等于临界晶核半径的晶胚时的过冷度，称为临界过冷度 $(\Delta T^{*}$ )。显然，当实际过冷度 $\Delta T<\Delta T^{*}$ 时，过冷液体中最大的晶胚尺寸也小于临界晶核半径，故难于成核；只有当 $\Delta T>\Delta T^{*}$ 时，才能均匀形核。所以，临界过冷度是形核时所要求的。 晶核长大时，要求液-固界面前沿液体中有一定的过冷，才能满足 $(\mathrm{d}N/\mathrm{d}t)_{\mathrm{F}}>(\mathrm{d}N/\mathrm{d}t)_{\mathrm{M}}$ 这种过冷称为动态过冷度 $(\Delta T_{\mathrm{l}}=T_{\mathrm{m}}-T_{\mathrm{i}})$ ，它是晶体长大的必要条件
分析纯金属生长形态与温度梯度的关系 | 纯金属生长形态是指晶体宏观长大时界面的形貌。界面形貌取决于界面前沿液体中的温度分布。 （1）平面状长大：当液体具有正温度梯度时，晶体以平直界面方式推移长大。此时，界面上任何偶然的、小的凸起伸人液体时，都会使其过冷度减小，长大速率降低或停止长大，而被周围部分赶上，因而能保持平直界面的推移。长大中晶体沿平行温度梯度的方向生长，或沿散热的反方向生长，而其他方向的生长则受到抑制。 （2）树枝状长大：当液体具有负温度梯度时，在界面上若形成偶然的凸起伸人前沿液体时，由于前方液体有更大的过冷度，有利于晶体长大和凝固潜热的散失，从而形成枝晶的一次轴。一个枝晶的形成，其潜热使邻近液体温度升高，过冷度降低，因此，类似的枝晶只在相邻一定间距的界面上形成，相互平行分布。在一次枝晶处的温度比枝晶间温度要高，如图3－6（a)中所示的bb断面上 $T_{\mathrm{A}}>T_{\mathrm{B}}$ ，这种负温度梯度使一次轴上又长出二次轴分枝，如图3-6（b）所示。同样，还会产生多次分枝。枝晶生长的最后阶段，由于凝固潜热放出，使枝晶周围的液体温度升高至熔点以上，液体中出现正温度梯度，此时晶体长大依靠平界面方式推进，直至枝晶间隙全部被填满为止
什么叫临界晶核？它的物理意义及与过冷度的定量关系如何？ | 根据自由能与晶胚半径的变化关系，可以知道半径 $r<r_{\mathrm{k}}$ 的晶胚不能成核； $r>r_{\mathrm{k}}$ 的晶胚才有可能成核；而 $r=r_{\mathrm{k}}$ 的晶胚既可能消失，也可能稳定长大。因此，半径为 $r_{\mathrm{k}}$ 的晶胚称为临界晶核。其物理意义是,过冷液体中涌现出来的短程有序的原子团,当其尺寸 $r\geqslant r_{\mathrm{k}}$ 时，这样的原子团便可成为晶核而长大。 临界晶核半径 $r_{\mathrm{k}}$ ，其大小与过冷度有关，则有 $$ r_{\mathrm{k}}=\frac{2\sigma T_{\mathrm{m}}}{L_{\mathrm{m}}}\frac{1}{\Delta T} $$
简述纯金属晶体长大的机制 | 晶体长大机制是指晶体微观长大方式，它与液-固界面结构有关。 具有粗糙界面的物质，因界面上约有 $50\%$ 的原子位置空着，这些空位都可接受原子，故液体原子可以单个进入空位，与晶体相连接，界面沿其法线方向垂直推移，呈连续式长大。 具有光滑界面的晶体长大，不是单个原子的附着，而是以均匀形核的方式，在晶体学小平面界面上形成一个原子层厚的二维晶核与原界面间形成台阶，单个原子可以在台阶上填充，使二维晶核侧向长大，在该层填满后，则在新的界面上形成新的二维晶核，继续填满，如此反复进行。 若晶体的光滑界面存在有螺型位错的露头,则该界面成为螺旋面,并形成永不消失的台阶，原子附着到台阶上使晶体长大
试分析单晶体形成的基本条件 | 形成单晶体的基本条件是使液体金属结晶时只产生一个核心(或只有一个核心能够长大）并长大成单晶体
指出下列概念的错误之处，并更正。 (1）所谓过冷度，是指结晶时,在冷却曲线上出现平台的温度与熔点之差；而动态过冷度是指结晶过程中，实际液相的温度与熔点之差。 （2）金属结晶时，原子从液相无序排列到固相有序排列,使体系熵值减小,因此是一个自发过程。 （3）在任何温度下，液态金属中出现的最大结构起伏都是晶胚。 （4）在任何温度下，液相中出现的最大结构起伏都是晶核。 （5）所谓临界晶核，就是体系自由能的减少完全补偿表面自由能的增加时的晶胚大小。 （6）在液态金属中，凡是涌现出小于临界晶核半径的晶胚都不能成核，但是只要有足够的能量起伏提供形核功，还是可以成核的。 （7）测定某纯金属铸件结晶时的最大过冷度,其实测值与用公式 $\Delta T{=}0.2T_{\mathrm{m}}$ 计算值基本一致。 （8）某些铸件结晶时，由于冷速较快，均匀形核率 $N_{1}$ 提高，非均匀形核率 $N_{2}$ 也提高，故总的形核率为 $N=N_{1}+N_{2}$ （9）若在过冷液体中，外加10000颗形核剂，则结晶后就可以形成10000颗晶粒。 （10）从非均匀形核功的计算公式A非=Ag(2-3cosg+cos） 中可以看出,当润湿角$\theta=0^{\circ}$ 时，非均匀形核的形核功最大。 （11）为了生产一批厚薄悬殊的砂型铸件，且要求均匀的晶粒度，则只要在工艺上采取加形核剂就可以满足。 （12）非均匀形核总是比均匀形核容易，因为前者是以外加质点为结晶核心，不像后者那样形成界面，而引起自由能的增加。 （13）在研究某金属细化晶粒工艺时，主要寻找那些熔点低、且与该金属晶格常数相近的形核剂，其形核的催化效能最高。 （14）纯金属生长时，无论液-固界面呈粗糙型或光滑型，其液相原子都是一个一个地沿着固相面的垂直方向连接上去。 （15）无论温度分布如何，常用纯金属生长都是呈树枝状界面。 （16）氯化铵饱和水溶液与纯金属结晶终了时的组织形态一样，前者呈树枝晶，后者也呈树枝晶。 （17）人们是无法观察到极纯金属的树枝状生长过程，所以关于树枝状的生长形态仅仅是一种推理。 （18）液态纯金属中加人形核剂，其生长形态总是呈树枝状。 （19）纯金属结晶时若呈垂直方式生长，其界面时而光滑，时而粗糙，交替生长。 （20）从宏观上观察，若液-固界面是平直的称为光滑界面结构，若是呈金属锯齿形的称为粗糙界面结构。 （21）纯金属结晶以树枝状形态生长，或以平面状形态生长，与该金属的熔化熵无关。 （22）实际金属结晶时，形核率随着过冷度的增加而增加，超过某一极大值后，出现相反的变化。 （23）金属结晶时，晶体长大所需要的动态过冷度有时还比形核所需要的临界过冷度大 | （1）·在冷却曲线上出现的实际结晶温度与熔点之差··液-固界面前沿液体中 的温度与熔点之差。 （2）…···使体系自由能减小···（3）在过冷液体中，液态金属中出现的·（4）在一定过冷度 $(>\Delta T^{*}$ （5）····就是体系自由能的减少能够补偿2/3表面自由能··（6）…不能成核，即便是有足够的能量起伏提供，还是不能成核。（7）测定某纯金属均匀形核时的有效过冷度·（8）…·那么总的形核率 $N=N_{2}$ 。（9）·则结晶后就可以形成数万颗晶粒。（10）·…··非均匀形核的形核功最小。（11）··则只要在工艺上采取对厚处加快冷却（如加冷铁）就可以满足。（12）·····因为前者是以外加质点为基底，形核功小···（13）···主要寻找那些熔点高，且···…·（14）··若液-固界面呈粗糙型，则其液相原子·（15）只有在负温度梯度条件下，常用纯金属··(16）·结晶终了时的组织形态不同，前者呈树枝晶(枝间是水），后者呈一个个(块状) 晶粒。（17）·生长过程，但可以通过实验方法，如把正在结晶的金属剩余液体倒掉，或者整体 淬火等进行观察，所以关于树枝状生长形态不是一种推理。（18）···其生长形态不会发生改变。（19）···其界面是粗糙型的。（20）···.平直的称为粗糙界面结构··锯齿形的称为平滑界面结构。（21）····因还与液-固界面的结构有关 $(\alpha=\xi\frac{\Delta S_{\mathrm{m}}}{k})$ =),即与该金属的熔化熵有关。（22）·····增加，但因金属的过冷能力小，故不会超过某一极大值···（23）.动态过冷度比形核所需要的临界过冷度小。
在 $\mathrm{Al-Mg}$ 合金中， ${\it x_{\mathrm{m}_{\mathrm{g}}}}=0.05$ ,计算该合金中 $\mathrm{Mg}$ 的质量分数 $(\mathrm{{w}_{M_{8}}}$ （已知 $\mathrm{Mg}$ 的相对原子质量为24.31，A1为26.98)。 | $w_{\mathsf{M g}}=0.0453$ 。
已知 $\mathrm{Al-Cu}$ 相图中， $K=0.16$ ， $m=3,2$ 。若铸件的凝固速率 $R=3\times10^{-4}~\mathrm{cm/s}$ ，温度梯度 $G=30^{\circ}\mathrm{C}/\mathrm{cm}$ ，扩散系数 $D=3\times10^{-5}~\mathrm{cm}^{2}/\mathrm{s},$ ，求能保持平面状界面生长的合金中 $\scriptstyle{\mathcal{W}}_{\mathrm{Cu}}$ 的极值。 | wCu ${w_{\mathrm{{cu}}}^{\mathrm{{Co}}}}={\frac{G D}{R m}}{\frac{K}{1-K}}=0.1744$
证明固熔体合金凝固时，因成分过冷而产生的最大过冷度为$$ xxxxxxxxxx \Delta T_{\mathrm{max}}=\frac{m w_{\mathrm{Cu}}^{\mathrm{C_{0}}}(1-K)}{K}-\frac{G D}{R}\biggl[1+\ln\frac{m w_{\mathrm{Cu}}^{\mathrm{C_{0}}}(1-K)R}{G K}\biggr] $$最大过冷度离液-固界面的距离为$$ xxxxxxxxxx x=\frac{D}{R}{\ln\left[\frac{m w_{\mathrm{{cu}}}^{\mathrm{C_{0}}}(1-K)R}{G D K}\right]} $$式中 $m$ 液相线斜率；$w_{\mathrm{Cu}}^{\mathrm{C}_{0}}$ 合金成分；$K$ 平衡分配系数；$G$ 温度梯度；$D$ 扩散系数；$R$ 凝固速率。 说明：液体中熔质分布曲线可表示为 $$ xxxxxxxxxx C_{\mathrm{L}}=w_{\mathrm{cu}}^{\mathrm{C}}\left[1+\frac{1-K}{K}\mathrm{exp}\left(-\frac{R}{D}x\right)\right] $$ | 设纯熔剂组元A的熔点为 $T_{\mathrm{{A}}}$ ，液相线与固相线近似为直线，则离界面距离 $_x$ 处液相线 温度 $T_{\mathrm{~L~}}$ 为 $$ T_{\mathrm{{L}}}=T_{\mathrm{{A}}}-m C_{\mathrm{{L}}}=T_{\mathrm{{A}}}-m w_{\mathrm{{Cu}}}^{\mathrm{C}}\biggl[1+\frac{1+K}{K}\mathrm{exp}\Bigl(-\frac{R}{D}x\Bigr)\biggr] $$ 但在 $_x$ 处液相的实际温度 $T$ 如图4-41所示，应为 $$ T=T_{\mathrm{A}}-m{\frac{w_{\mathrm{cu}}^{\mathrm{C}}}{K}}+G x $$ ![](images/44e9ab7cec50b3aab0c42919c10e57279b2b3ed19e65545604a71833a3db3d72.jpg) 图4-41 界面前沿液体中的过冷 因熔质分布而产生的成分过冷为 $$ \Delta T=T_{\mathrm{{L}}}-T=-m w_{\mathrm{{Cu}}}^{\mathrm{{C_{0}}}}\left[1+\frac{1-K}{K}\mathrm{exp}\Bigl(-\frac{R}{D}x\Bigr)\right]+m\frac{w_{\mathrm{{Cu}}}^{\mathrm{{C_{0}}}}}{K}-G x $$ $\frac{\partial\Delta T}{\partial x}=0$ =0，即 $$ (-m w_{\mathrm{cu}}^{\mathrm{c}_{0}})\frac{1-K}{K}\Bigl(-\frac{R}{D}\Bigr)\exp\Bigl(-\frac{R}{D}x\Bigr)-G=0 $$ 得 $$ x=\frac{D}{R}{\ln\left[\frac{m w_{\mathrm{cu}}^{\mathrm{C}_{0}}(1-K)R}{G D R}\right]} $$ 把式（4）代人式（3）得 $$ \Delta T_{\mathrm{max}}=\frac{m w_{\mathrm{Cu}}^{\mathrm{C_{0}}}(1-K)}{K}-\frac{G D}{R}\biggl[1+\ln\frac{m w_{\mathrm{Cu}}^{\mathrm{C_{0}}}(1-K)R}{G D K}\biggr] $$
$\mathrm{Mg}\mathrm{-Ni}$ 系的一个共晶反应为$$ xxxxxxxxxx \operatorname{L}_{w_{\mathrm{Ni}}=0.235}\frac{570^{\circ}\mathrm{C}}{\Longleftarrow}\alpha_{(\#\mathbb{M}_{\operatorname{g}})}+\mathrm{Mg}_{2}\mathrm{Ni}_{w_{\mathrm{Ni}}=0.546} $$设 $\omega_{\mathrm{Ni}}^{1}=C_{1}$ 为亚共晶合金， $\boldsymbol{w_{\mathrm{Ni}}^{2}}=C_{2}$ 为过共晶合金，这两种合金中的先共晶相的质量分数相等，但 $\mathrm{C}_{1}$ 合金中的 $\upalpha$ 总量为 $\mathrm{C}_{2}$ 合金中 $\upalpha$ 总量的2.5倍，试计算 $\mathrm{C}_{1}$ 和 $\mathrm{C}_{2}$ 的成分 | $C_{1}$ 合金成分为 $w_{\mathrm{Mg}}=0.873$ ， $w_{\mathrm{Ni}}=0.127$ $\mathrm{C}_{2}$ 合金成分为 $w_{\mathrm{Mg}}=0.66,w_{\mathrm{Ni}}=0.368$
计算含碳 ${w_{\mathrm{{c}}}}=0.04$ 的铁碳合金按亚稳态冷却到室温后，组织中的珠光体、二次渗碳体和莱氏体的相对量；并计算组织组成物珠光体中渗碳体和铁素体、莱氏体中二次渗碳体、共晶渗碳体与共析渗碳体的相对量。 | 组织中，P相对量为 $10.6\%,\mathrm{Fe}_{3}\mathrm{C}_{\parallel}$ 相对量为 $3.10\%,\mathrm{L}_{\mathrm{d}}^{\prime}$ 相对量为 $86.3\%$ 。 ![](images/db9acfdb27f9656435628a6319875a5621f24c1210787e24c8d1c6061a910ae3.jpg) 图4-44A-B二元相图 珠光体中,F 相对量为 $9,38\%$ ， $\mathrm{Fe}_{3}\mathrm{C}_{\#\#}$ 相对量为 $1,22\%$ 。 莱氏体中， $\mathrm{Fe}_{3}\mathrm{C}_{\mathbb{I}}$ 相对量为 $10.15\%$ $\mathrm{Fe}_{3}\mathrm{C}_{3\ensuremath{\tan}}$ 相对量为41.21%，Fe:C共析相对量为$3.9\%$
根据显微组织分析，一灰口铁内石墨的体积占 $12\%$ ,铁素体的体积占 $88\%$ ，试求 $\operatorname{\omega}_{\mathrm{C}}$ 为多少(已知石墨的密度 $\rho_{\mathrm{G}}=2.2~\mathrm{g}/\mathrm{cm}^{3}$ ,铁素体的密度 $\rho_{\alpha}=7.8~\mathrm{g/cm^{3}})$ | ${\mathrm{w}}_{\mathrm{c}}=0.037$ 。
汽车挡泥板应选用高碳钢还是低碳钢来制造？ | 高碳钢。因为高碳钢强度高，能承受较大的冲击力而不致变形。相反地，低碳钢就较软而易受力变形。
当 $800^{\circ}\mathrm{C}$ 时， (1) $\mathrm{Fe}-0.002\mathrm{C}$ 的钢内存在哪些相？ （2）写出这些相的成分； （3）各相所占的分率是多少？ | 1) $\upalpha$ 相， $\gamma$ 相。 (2) $\alpha:w_{\mathrm{C}}=0.000~1$ ${w_{\mathrm{Fe}}}=0.999~9$ ； $\gamma:w_{\mathrm{C}}=0.0046$ ， $\varpi_{\mathrm{Fe}}=0.9954,$ (3) $n_{\a{a}}=0.58$ ， $n_{\gamma}=0.42$ 。
14. $550^{\circ}\mathrm{C}$ 时有一铝铜合金的固熔体，其成分为 ${x_{\mathrm{{cu}}}}=0.02$ 。此合金先被淬火，然后重新加热到 $100^{\circ}\mathrm{C}$ 以便析出 $\uptheta$ 。此 $\theta(\mathrm{CuAl}_{2}$ ）相发展成许多很小的颗粒弥散分布于合金中，致使平均颗粒间距仅为 $5,0\mathrm{~n}\mathrm{m}$ 。 （1）请问 $1~\mathrm{m}\mathrm{m}^{3}$ 合金内大约形成多少个颗粒？（2）如果我们假设 $100^{\circ}\mathrm{C}$ 时 $\upalpha$ 中的含 $\mathrm{Cu}$ 量可认为是零，试推算每个0颗粒内有多少个铜原子（已知A1的原子半径为 $0.143\mathrm{nm}$ 。 | 1）合金内大约形成 $8\times10^{24}$ 个/ $\mathrm{m}^{8}$ 颗粒； （2）Cu原子数 $/\theta$ 颗粒 $\approx150$ 个Cu原子 $/\theta$ 颗粒。
如果有某 $\mathrm{Cu}-\mathrm{Ag}$ 合金 $(\varpi_{\mathrm{{Cu}}}=0.075$ ， $\varpi_{\tt A g}=0.925)1000\mathrm{g}$ ，请提出一种方案，可从该合金内提炼出 $100~\mathrm{g}$ 的 $\mathrm{Ag}$ ，且其中的含 $\mathrm{Cu}$ 量 $w_{\mathrm{Cu}}<0.02$ （假设液相线和固相线均为直线）。 | 依据 $\mathrm{Cu}-\mathrm{Ag}$ 相图可知， (1)将 $1000\mathrm{g}$ 这种合金加热至 $900^{\circ}\mathrm{C}$ 以上时熔化，缓慢冷却至 $850^{\circ}\mathrm{C}$ ,倒去液态部分,剩下的固体 $\alpha_{1}$ 为 $780\textrm{g}$ ，含 $\varpi_{\mathrm{{Cu}}}\approx0.055$ 。 （2）再加热（1）中的固体 $(\alpha_{1}$ ）至熔化，缓慢冷却至 $900^{\circ}\mathrm{C}$ ，倒去液体后剩固体 $\alpha_{2}$ ,其重量为$390~\mathrm{g}$ 含 $\varpi_{\mathrm{{Cu}}}\approx0.03$ 。 (3)再加热 $\alpha_{2}$ 至熔化，缓慢冷至 $920^{\circ}\mathrm{C}$ ，倒掉液体，仅剩 $\alpha_{3}$ ，其质量为 $260\textrm{g}$ ，含$\varpi_{\mathrm{{Cu}}}\approx0.02$ 。 （4）再加热 $\alpha_{3}$ 至熔化，缓慢冷却至 $935^{\circ}\mathrm{C}$ ,倒掉液体，仅剩 $\alpha_{4}$ ,其质量有 $180~\mathrm{g}$ ，其含 $w_{\mathrm{{Cu}}}\approx$ 0.013。
已知和渗碳体相平衡的 $\upalpha-\mathrm{Fe}$ ，其固熔度方程为 $$ xxxxxxxxxx w_{\mathrm{C}}^{\alpha}=2.55\exp{\frac{-11.3\times10^{3}}{R T}} $$假设碳在奥氏体中的固熔度方程也类似于此方程，试根据 $\mathrm{Fe}-\mathrm{Fe}_{3}\mathrm{C}$ 相图写出该方程。 | 设C在 $\gamma$ 中的固熔度方程为 $$ w_{\mathrm{c}}^{\gamma}=A\exp\bigl(-\frac{Q}{R T}\bigr) $$ 两边取对数，得 $$ \ln w_{\mathrm{c}}^{\gamma}=\ln A-\frac{Q}{R T} $$ 由 $\mathrm{Fe}-\mathrm{Fe}_{3}\mathrm{C}$ 相图，得 $\ln0.77=\ln A-{\frac{Q}{R\times1000}}$ $$ \ln2.11=\ln A-{\frac{Q}{R\times1~421}}\quad. $$ 联立上述二式，可得 $Q=28\mathrm{kJ}$ ， $A=22,3$ ，故得 $$ w_{\mathrm{c}}^{\mathrm{r}}=22.3\exp\Bigl(-\frac{2.8\times10^{3}}{R T}\Bigr) $$
一碳钢在平衡冷却条件下，所得显微组织中，含有 $50\%$ 的珠光体和 $50\%$ 的铁素体，问： （1）此合金中含碳质量分数为多少？ （2）若该合金加热到 $730^{\circ}\mathrm{C}$ ，在平衡条件下将获得什么组织？（3）若加热到 $850^{\circ}\mathrm{C}$ ，又将得到什么组织？ | (1) $x=w_{\mathrm{C}}=0.385$ ；（2）其显微组织为 $\mathbb{F}+\mathrm{A}$ ；（3）全部奥氏体（A）组织
指出下列概念中错误之处，并更正。 （1）固熔体晶粒内存在枝晶偏析，主轴与枝间成分不同，所以整个晶粒不是一个相。 （2）尽管固熔体合金的结晶速度很快，但是在凝固的某一个瞬间，A，B组元在液相与固相内的化学位都是相等的。 （3）固熔体合金无论平衡或非平衡结晶过程中，液-固界面上液相成分沿着液相平均成分线变化；固相成分沿着固相平均成分线变化。 （4）在共晶线上利用杠杆定律可以计算出共晶体的相对量。而共晶线属于三相区，所以杠杆定律不仅适用于两相区，也适用于三相区。 （5）固熔体合金棒顺序结晶过程中，液-固界面推进速度越快，则棒中宏观偏析越严重。 （6）将固熔体合金棒反复多次“熔化一凝固”，并采用定向快速凝固的方法，可以有效地提纯金属。 （7）从产生成分过冷的条件< <m1-K。可知，合金中熔质浓度越高，成分过冷区域小，越易形成胞状组织。 （8）厚薄不均匀的 $\mathrm{Ni\mathrm{~-~}C u}$ 合金铸件，结晶后薄处易形成树枝状组织，而厚处易形成胞状组织。 （9）不平衡结晶条件下，靠近共晶线端点内侧的合金比外侧的合金易于形成离异共晶组织。 （10）具有包晶转变的合金,室温时的相组成物为α十β,其中β相均是包晶转变产物。 （11）用循环水冷却金属模，有利于获得柱状晶区，以提高铸件的致密性。 （12）铁素体与奥氏体的根本区别在于固熔度不同，前者小而后者大。(13) $727^{\circ}\mathrm{C}$ 是铁素体与奥氏体的同素异构转变温度。(14)在 $\mathrm{Fe}-\mathrm{Fe}_{3}\mathrm{C}$ 系合金中，只有过共析钢的平衡结晶组织中才有二次渗碳体存在。（15）凡是碳钢的平衡结晶过程都具有共析转变，而没有共晶转变；相反，对于铸铁则只有 共晶转变而没有共析转变。（16）无论何种成分的碳钢，随着碳含量的增加，组织中铁素体相对量减少，而珠光体相对 量增加。（17）含碳 ${w_{\mathrm{{C}}}}=0.043$ 的共晶白口铁的显微组织中,白色基体为 $\mathrm{Fe}_{3}\mathrm{C},$ 其中包括 $\mathrm{Fe}_{3}\mathrm{C}_{\mathrm{I}}$ ， $\mathrm{Fe}_{3}\mathrm{C}_{\mathbb{I}}$ ， $\mathrm{Fe}_{3}\mathrm{C}_{\mathbb{I}}$ ， $\mathrm{Fe}_{3}\mathrm{C}_{\#\#}$ ， $\mathrm{Fe}_{3}\mathrm{C}_{3\ensuremath{\tan}}$ 等。（18）观察共析钢的显微组织，发现图中显示渗碳体片层密集程度不同。凡是片层密集处 则碳含量偏多，而疏稀处则碳含量偏少。（19）厚薄不均匀的铸件，往往厚处易白口化。因此，对于这种铸件必须多加碳、少加硅。 | （1）··所以整个晶粒是一个相。（2）…·在相界上，A，B组元在液相与固相内的化学位都是相等的。（3）……·液-固界面上液相成分沿着液相线变化；固相成分沿着固相线变化。（4）·但是杠杆定律仅适用于两相区，所以共晶体的相对量实际上是在两相区中计算出来的。（5）···则棒中宏观偏析越小。（6）···反复多次进行区域熔炼，并采用定向缓慢凝固的方法（7）·…·成分过冷倾向越大，越易形成树枝状组织。（8）………·结晶后薄处易形成胞状组织，而厚处易形成树枝状组织。。（9）···靠近共晶线端点外侧的合金比内侧的合金·（10）.·其中β相应包括包晶反应的产物、匀晶转变形成的及次生的β相。（11）······不利于获得柱状晶区···（12）……根本区别在于晶体结构不同，前者为bcc而后者为fc。（13）GS线所处的温度是铁素体与奥氏体的··（14）……只有当含碳质量分数 $0.0077<w_{\mathrm{c}}<0.043$ 的铁碳合金平衡结晶（15）··相反，对于铸铁则既有共晶转变，也有共析转变。（16）对于亚共析成分的碳钢，··（17）….其中包括FeC及FeC共品。（18）·但是片层密集处的平均含碳质量分数与疏稀处的平均含碳质量分数相同。（19）…往往薄处易白口化。··必须多加碳，多加硅。（20）…·焊缝易出现树枝状组织··易于出现胞状。
成分为 $w_{\mathrm{Cr}}=0.18,w_{\mathrm{C}}=0.01$ 的不锈钢，其成分点在 $\mathrm{Fe-C-Cr}$ 相图 $1150^{\circ}\mathrm{C}$ 截面上的点P处（见图4－36），该合金在此温度下各平衡相相对量为多少？ | $w_{\gamma}=0.939,w_{\mathrm{C}_{2}}=0.0252,w_{\mathrm{C}_{3}}=0.0309,$
三元相图的垂直截面与二元相图有何不同？为什么二元相图中可应用杠杆定律而三元相图的垂直截面中却不能？ | 两者最本质的区别是，二元相图是二元系相平衡的图解，它直接反应二元系的相平衡关系而三元相图的垂直截面只是特定截面与三元相图的交截图，它一般不反映三元系的相平衡关系，因此前者中可用杠杆定律计算二元系相平衡反应的各相相对量，后者则不能。但如果垂直截面正好通过纯组元-稳定化合物或稳定化合物-稳定化合物成分点的连线（如 $\mathrm{SiO}_{2}\mathrm{~-~}$ $\mathrm{Al}_{2}\mathrm{O}_{3}$ 相图是Si-A1-O相图的一个垂直截面），在这种垂直截面图上，稳定化合物相当于一个组元存在，垂直截面图反映三元系中的相平衡关系。在图上可以用杠杆定律计算相平衡转变时的各相相对量。
能否说扩散定律实际上只有一个，而不是两个？ | 能。因为扩散第二定律是由扩散第一定律推导出来的，而扩散第二定律又是从物质的连续性出发建立起来的一个连续性方程，即 $$ \frac{\partial c}{\partial t}=-\frac{\partial J}{\partial x} $$ 若将 $J=-D\frac{\partial\epsilon}{\partial x}$ 代入上式，则 $$ \frac{\partial c}{\partial t}=\frac{\partial}{\partial x}\Big(D\frac{\partial c}{\partial x}\Big) $$ 此即扩散第二定律。它表示了 $c=f(\boldsymbol{x},t)$ 的关系,其实用范围包括稳态扩散和非稳态扩散，故是一个通用的扩散公式。 另外，在公式=D 中，如果代人稳态条件，即=0，则D ，必有D=常数,此结果就是第一定律,该常为J。 $$ \Delta c/\Delta x=9.1\times10^{-3}~\mathrm{mol/m^{4}};\quad(2)~\delta=3.3\times10^{-4}~\mathrm{m}_{\circ} $$
在硅晶体表面沉积一层硼膜，再在 $1~200^{\circ}\mathrm{C}$ 下保温使硼向硅晶体中扩散，已知其浓度分 布曲线为$$ xxxxxxxxxx c(x,t)=\frac{M}{2\sqrt{\pi D t}}\mathrm{exp}\left(-\frac{x^{2}}{4D t}\right) $$ 若 $M{=}5\times10^{10}\mathrm{mol}/\mathrm{m}^{2}$ ， $D{=}4\times10^{-9}\mathrm{m}^{2}/\mathrm{s}$ 求距表面 $8\mu\mathrm{m}$ 处硼浓度达到 $1.7\times10^{10}\mathrm{mol}/\mathrm{m}^{3}$ 所需要的时间 | $2.8\times10^{-4}$ S。
若将钢在 $870^{\circ}\mathrm{C}$ 下渗碳，欲获得与 $927^{\circ}\mathrm{C}$ 渗碳 $10\mathrm{~h~}$ 相同的渗层厚度需多少时间（忽略$927^{\circ}\mathrm{C}$ 和 $870^{\circ}\mathrm{C}$ 下碳的溶解度差异)？若两个温度下都渗 $^{10\mathrm{~h~}}$ ，渗碳层厚度相差多少？ | (1)需 $19,8\mathrm{~h~}$ ；(2) $\delta_{927}\tau/\delta_{870}\tau=1.41$ 。
Cu-A1组成的互扩散偶发生扩散时，标志面会向哪个方向移动？ | A1的熔点低于 $\mathrm{Cu}$ ，说明其键能较 $\mathrm{Cu}$ 低， $\mathrm{Cu}$ 原子在A1中的扩散系数要高于AI原子在Cu中的扩散系数，因此 $\mathrm{Al-Cu}$ 扩散偶在发生扩散时标志面会向 $\mathrm{Cu}$ 的一侧移动。
设A，B元素原子可形成简单立方点阵固溶体，点阵常数 $\alpha{=}0.3\mathrm{nm}$ ，若A，B原子的跳动频率分别为 $10^{-10}\mathrm{s}^{-1}$ 和 $10^{-9}\mathrm{~s^{-1}}$ ，浓度梯度为 $10^{32}$ 原子/ $\mathrm{~m~}^{4}$ ，计算A，B原子通过标志界面的通量和标志面移动速度 | 对于简单立方晶格 ${\cal D}=\frac{1}{6}a^{2}P T$ α²PT,根据菲克第一定律 单立方晶格，每个晶胞原子数为1，故单位体积含原子数 $N_{\mathrm{v}}{=}a^{-3}$ ，标志面移动速月 $$ v_{\mathrm{m}}=(J_{\mathrm{A}}-J_{\mathrm{B}})/N_{\mathrm{v}}=2.43\times10^{-25}~\mathrm{m/s} $$
根据无规则行走模型证明：扩散距离正比于 $\sqrt{D t}$ | 根据无规则行走问题的假设： $\textcircled{1}$ 原子每次迁移方向是随机的。 $\textcircled{2}$ 各方向每次迁移距离均等于 $^a$ 。设某原子由一点出发在 $t$ 时间内迁移了 $_n$ 次，每次迁移的位移矢量为 $\boldsymbol{r}_{i}$ ， $i=1,2$ 3，·.·， $_n$ 。则 $t$ 时刻原子离开原位的位移 $\pmb{R}_{n}$ 为 $$ R_{n}=\sum_{i=1}^{n}r_{i} $$ 为求 $\pmb{R}_{n}$ 的模，将式（1）做点乘得 $$ \begin{array}{c}{{R_{n}^{2}=R_{n}\bullet R_{n}=\big(\displaystyle\sum_{i=1}^{n}r_{i}\big)\bullet\big(\displaystyle\sum_{j=1}^{n}r_{j}\big)=\displaystyle\sum_{i=1}^{n}r_{i}\bullet r_{i}+2\displaystyle\sum_{j=1}^{n-1}\displaystyle\sum_{i=1}^{n-j}r_{i}\bullet r_{i+j}=}}\ {{\displaystyle\sum_{i=1}^{n}r_{i}^{2}+2\displaystyle\sum_{j=1}^{n-1}\displaystyle\sum_{i=1}^{n-j}r_{i}r_{i+j}+\cos\theta_{i,i+j}}}\end{array} $$ $\theta_{i,i+j}$ 是 $\boldsymbol{r}_{i}$ 与 $r_{i+j}$ 的夹角。 宏观扩散是大量原子迁移的统计结果。根据假设 $\emptyset~r_{i}=r,~i=1,~2,~\cdots,~n;$ 根据假设 $\textcircled{1}\mathrm{cos}\theta_{i,i+j}$ 出现正负值概率相等，所以 $\sum_{j=1}^{n-1}\sum_{i=1}^{n-j}\mathsf{c o s}\theta_{i,i+j}=0$ 。根据式(2),对于大量原子必然有 $$ \overline{{R}}_{n}^{2}=\overline{{n r^{2}}}=\overline{{2r^{2}\sum_{j=1}^{n-1}\sum_{i=1}^{n-j}\cos\theta_{i,i+j}}}=n r^{2} $$ 式（3）中横线表示平均值，由于 $\scriptstyle n=T t,T$ 相当于单位时间迁移次数，并且 $r=a$ ，所以 $$ \textstyle{\overline{{R}}}_{n}^{2}={r}\alpha^{2}t $$ ${\overline{{R}}}_{n}^{2}$ 相当于原子扩散的平均距离。若令 $\boldsymbol{\Gamma}=D$ ，则 ${\overline{{R}}}_{n}=\alpha{\sqrt{D t}}$ 。
将一根高碳钢长棒与纯铁长棒对焊起来组成扩散偶，试分析其浓度分布曲线随时间的变化规律。 | 本题是一个展布平面源扩散问题。如图5－6所示。 问题的初始条件为 $t=0$ 时， $x<0$ ， $c=c_{0}$ $x>0$ $c=0$ 。将左边共析钢棒分成厚度为d的体积元，则单位面积含碳量为 $c_{0}$ d。如只考虑该体积元的作用，即相当于瞬间平面源扩散问题。经扩散 $t$ 时间后距该体积元为 $\boldsymbol{\xi}$ 的点 $P\left(x\right)$ 处浓度为 $$ c_{\xi}=\frac{c_{0}\mathrm{d}\xi}{2\sqrt{\pi D t}}\mathrm{exp}\left(-\frac{\xi^{2}}{4D t}\right) $$ 运用叠加原理，点 $P$ 在 $t$ 时刻的总浓度应是所有体积元贡献之和，即 $$ c(x,t)=\frac{c_{0}}{2\sqrt{\pi D t}}\int_{x}^{\infty}\exp\left(-\frac{\xi^{2}}{4D t}\right)\mathsf{d}\hat{\xi}=\frac{c_{0}}{\sqrt{\pi}}\int_{x/\sqrt{\pi}}^{\infty}\exp(-\eta^{2})\mathsf{d}\eta $$ 式中,n=∈/2√Dt;erf(β)=[ $\mathrm{erf}(\beta)=\frac{2}{\sqrt{\pi}}{\int_{0}^{\beta}}\mathrm{e}^{-\eta^{2}}\mathrm{d}\eta$ 。erf(β)为误差函数,其值由表 5－1给出。记 $$ \operatorname{erf}(\beta)=\int_{\beta}^{\infty}\operatorname{e}^{-\eta^{2}}\mathrm{d}\eta=\int_{0}^{\infty}\operatorname{e}^{-\eta^{2}}\mathrm{d}\eta-\int_{0}^{\beta}\operatorname{e}^{-\eta^{2}}\mathrm{d}\eta={\frac{\sqrt{\pi}}{2}}[1-\operatorname{erf}(\beta)] $$ ![](images/419186bea297a95d040bd2fa350aecef8df78817ea832beeaf33d95e19bae68e.jpg) 图5-6 展布平面源扩散问题 表5-1 $\beta$ 与erf(β）的对应值（ $\cdot\beta$ 由0至2.7） <html><body><table><tr><td>β</td><td>0</td><td>1</td><td>2</td><td>3</td><td>4</td><td>5</td><td>6</td><td>7</td><td>8</td><td>9</td></tr><tr><td>0.1</td><td>0.0000</td><td>0.0113</td><td>0.0226</td><td>0.0338</td><td>0.0451</td><td>0.0564</td><td>0.0676</td><td>0.0789</td><td>0.0901</td><td>0.1013</td></tr><tr><td>0.1</td><td>0.1125</td><td>0.123</td><td>0.1348</td><td>0.1459</td><td>0.1569</td><td>0.1680</td><td>0.1790</td><td>0.1900</td><td>0.2009</td><td>0.2118</td></tr><tr><td>0.2</td><td>0.222 7</td><td>0.233 5</td><td>0.2443</td><td>0.2550</td><td>0.2657</td><td>0.2763</td><td>0.2869</td><td>0.2974</td><td>0.3079</td><td>0.3183</td></tr><tr><td>0.3</td><td>0.3286</td><td>0.338 39</td><td>0.349 1</td><td>0.359 3</td><td>0.369 94</td><td>0.379</td><td>0.389 3</td><td>0.399</td><td>0.409 0</td><td>0.4187</td></tr><tr><td>0.4</td><td>0.428</td><td>0.438 30</td><td>0.4475</td><td>0.4569</td><td>0.4662</td><td>0.475</td><td>0.4847</td><td>0.492</td><td>0.5027</td><td>0.5117</td></tr><tr><td>0.5</td><td>0.5205</td><td>0.529</td><td>0.539</td><td>0.5465</td><td>0.5549</td><td>0.563</td><td>0.5716</td><td>0.5798</td><td>0.587</td><td>0.5959</td></tr><tr><td>0.6</td><td>0.6039</td><td>0.611 7</td><td>0.619 4</td><td>0.6270</td><td>0.6346</td><td>0.642</td><td>0.649 4</td><td>0.656 6</td><td>0.663</td><td>0.6708</td></tr><tr><td>0.7</td><td>0.6778 8</td><td>0.6847</td><td>0.6914</td><td>0.6981</td><td>0.7047</td><td>0.7112</td><td>0.7175</td><td>0.723</td><td>0.7300</td><td>0.7361</td></tr><tr><td>0.8</td><td>0.742 1</td><td>0.7480</td><td>0.7538</td><td>0.7595</td><td>0.8651</td><td>0.770</td><td>0.7761</td><td>0.7814</td><td>0.7867</td><td>0.7918</td></tr><tr><td>0.9</td><td>0.7969</td><td>0.801 9</td><td>0.806</td><td>0.8116</td><td>0.8163</td><td>0.820</td><td>0.8254</td><td>0.829</td><td>0.8322</td><td>0.8385</td></tr><tr><td>1.0</td><td>0.842 7</td><td>0.846</td><td>0.850</td><td>0.8548</td><td>0.858</td><td>0.862</td><td>0.8661</td><td>0.869 8</td><td>0.8733</td><td>0.8768</td></tr><tr><td>1.1</td><td>0.8802</td><td>0.8835</td><td>0.8868</td><td>0.8900</td><td>0.8931</td><td>0.896 1</td><td>0.8991</td><td>0.9020</td><td>0.9043</td><td>0.9076</td></tr><tr><td>1.2</td><td>0.9103</td><td>0.9130</td><td>0.915</td><td>0.9181</td><td>0.9205</td><td>0.922</td><td>0.9252</td><td>0.927 5</td><td>0.939</td><td>0.9319</td></tr><tr><td>1.3</td><td>0.9340</td><td>0.936 1</td><td>0.938 1</td><td>0.9400</td><td>0.9419</td><td>0.943 8</td><td>0.945</td><td>0.9473</td><td>0.9490</td><td>0.9507</td></tr><tr><td>1.4</td><td>0.9523</td><td>0.9539</td><td>0.955 4</td><td>0.9569</td><td>0.9583</td><td>0.959 7</td><td>0.961 1</td><td>0.962</td><td>0.9687</td><td>0.9649</td></tr><tr><td>1.5</td><td>0.9661</td><td>0.967 3</td><td>0.963 7</td><td>0.9695</td><td>0.9706</td><td>0.971 6</td><td>0.9726</td><td>0.973</td><td>0.9745</td><td>0.9755</td></tr><tr><td>β</td><td>1.55</td><td>1.6</td><td>1.65</td><td>1.7</td><td>1.75</td><td>1.8</td><td>1.9</td><td>2.0</td><td>2.2</td><td>2.7</td></tr><tr><td>erf(β)</td><td>0.9716</td><td>0.9763</td><td>0.9804</td><td>0.9838</td><td>0.9867</td><td>0.9891</td><td>0.9928</td><td>0.9953</td><td>0.9981</td><td>0.999</td></tr></table></body></html> $$ c(x,t)=\frac{c_{0}}{2}\mathrm{erf}\bigg(\frac{x^{2}}{2\sqrt{D t}}\bigg) $$ 如图5-7 所示。当 $x<0$ ,浓度随 $\mid x$ ¦增加而增大;当 $x>0$ ,浓度随 $_{x}$ 增加而减小;在 $x=0$ 处，当 $t>0,c=c_{0}/2$ 。 ![](images/834a25d73282373987240212aaaf2d8517af44d424db9240d92a12581dd6026f.jpg) 图5-7 展布平面源扩散的浓度分布曲线
以空位机制进行扩散时，原子每次跳动一次相当于空位反向跳动一次，并未形成新的空位，而扩散激活能中却包含着空位形成能。此说法正确否？请给出正确解释。 | 此说法不正确。固体中的宏观扩散流不是单个原子定向跳动的结果，扩散激活能也不是单个原子迁移时每一次跳动需越过的能垒，固体中原子的跳动具有随机性质，扩散流是固体中扩散物质质点（如原子、离子）随机跳动的统计结果的宏观体现，当晶体中的扩散以空位机制进行时，晶体中任何一个原子在两个平衡位置之间发生跳动必须同时满足两个条件： （1）该原子具有的能量必须高于某一临界值 $\Delta G_{\mathrm{f}}$ ，即原子跳动激活能，以克服阻碍跳动的阻力； （2）该原子相邻平衡位置上存在空位。 根据统计热力学理论，在给定温度 $T$ 下，晶体中任一原子的能量高于 $\Delta G_{\mathrm{f}}$ 的几率 $P_{\textrm{f}}$ ，即晶体中能量高于 $\Delta G_{\mathrm{f}}$ 的原子所占原子百分数为 $$ P_{\mathrm{f}}=\exp\Bigl(\frac{-\Delta G_{\mathrm{f}}}{k T}\Bigr) $$ 而晶体中的平衡空位浓度 $c_{\mathrm{v}}$ ，即任一原子平衡位置出现空位的几率 $P_{\mathrm{~v~}}$ 为 $$ P_{\mathrm{v}}=\exp\Bigl(\frac{-\Delta G_{\mathrm{v}}}{k T}\Bigr) $$ 显然，某一瞬间晶体中原子发生一次跳动的几率为 $$ P=P_{\mathrm{f}}P_{\mathrm{v}}=\exp\Bigl(-\frac{\Delta G_{\mathrm{f}}+\Delta G_{\mathrm{v}}}{k T}\Bigr)=\exp\Bigl(-\frac{Q}{R T}\Bigr) $$ $P$ 也等于该瞬间发生跳动原子所占的原子百分数。其中 $Q=\Delta G_{\mathrm{f}}+\Delta G_{\mathrm{v}}$ 就是空位扩散机制的扩散激活能。
间隙扩散计算公式为 $D{=}\alpha^{2}P T$ ， $\alpha$ 为相邻平行晶面的距离， $P$ 为给定方向的跳动几率，$\varGamma$ 为原子跳动频率。 （1）计算间隙原子在面心立方晶体和体心立方晶体的八面体间隙之间跳动的晶面间距与跳动几率； （2）给出扩散系数计算公式（用晶格常数表示）； （3）固熔的碳原子在 $925^{\circ}\mathrm{C}$ 下 $r=1.7\times10^{28}~\mathrm{s}^{-1}$ ， $20^{\circ}\mathrm{C}$ 下 ${\Gamma=2.1\times10^{9}\mathrm{s}^{-1}}$ ,讨论温度对扩散系数的影响 | (1) fc $\mathsf{c}_{:}\alpha=\frac{a}{\sqrt{2}},P=\frac{1}{6};\mathsf{b c c}_{:}\alpha=\frac{a}{2},P=\frac{1}{6}$ (2) $D_{\mathrm{{fc}}}={\frac{\alpha^{2}{\cal{T}}}{24}},D_{\mathrm{{bcc}}}={\frac{\alpha^{2}{\cal{T}}}{12}}$ (3) $D_{925\mathbb{C}}/D_{20\mathbb{C}}=8.1\times10^{17}$
为什么钢铁零件渗碳温度一般要选择 $\gamma$ 相区中进行？若不在 $\gamma$ 相区进行会有什么结果？ | 因α-Fe中的最大碳熔解度（质量分数）只有 $0.0218\%$ ，对于含碳质量分数大于$0.0218\%$ 的钢铁，在渗碳时零件中的碳浓度梯度为零，渗碳无法进行，即使是纯铁，在 $\upalpha$ 相区渗碳时铁中浓度梯度很小，在表面也不能获得高含碳层；另外，由于温度低，扩散系数也很小，渗碳过程极慢，没有实际意义。 $\gamma\mathrm{~-~}\mathrm{Fe}$ 中的碳熔解度高，渗碳时在表层可获得较高的碳浓度梯度使渗碳顺利进行。
钢铁渗氮温度一般选择在接近但略低于Fe-N系共析温度 $(590^{\circ}\mathrm{C}$ ），为什么？ | 原因是α-Fe中的扩散系数较-Fe中的扩散系数高。
对掺有少量 $\mathrm{Cd}^{2+}$ 的 $\mathrm{NaCl}$ 晶体，在高温下与肖脱基缺陷有关的 $\mathrm{Na^{+}}$ 空位数大大高于与$\mathrm{Cd}^{2+}$ 有关的空位数，所以本征扩散占优势；低温下由于存在 $\mathrm{Cd}^{2+}$ 离子而造成的空位可使 $\mathrm{Na^{+}}$ 离子的扩散加速。试分析一下若减少 $\mathrm{Cd}^{2+}$ 浓度，会使图5-5转折点温度将向何方移动？ | 转折点向低温方向移动
三元系发生扩散时，扩散层内能否出现两相共存区域，三相共存区？为什么？ | 三元系扩散层内不可能存在三相共存区，但可以存在两相共存区。原因如下：三元系中若出现三相平衡共存，其三相中成分一定且不同相中同一组分的化学位相等，化学位梯度为零，扩散不可能发生。三元系在两相共存时，由于自由度数为2，在温度一定时，其组成相的成分可以发生变化，使两相中相同组元的原子化学位平衡受到破坏，引起扩散。
指出以下概念中的错误。 （1）如果固体中不存在扩散流，则说明原子没有扩散。（2）因固体原子每次跳动方向是随机的，所以在任何情况下扩散通量为零。（3）晶界上原子排列混乱，不存在空位，所以以空位机制扩散的原子在晶界处无法扩散。（4）间隙固熔体中熔质浓度越高，则熔质所占据的间隙越多，供扩散的空余间隙越少，即 $_z$ 值越小，导致扩散系数下降。（5）体心立方比面心立方晶体的配位数要小，故由 Pa²关系式可见，α-Fe中原子扩散系数要小于-Fe中的扩散系数。 | （1）固体中即使不存在宏观扩散流，但由于原子热振动的迁移跳跃，扩散仍然存在。纯物质中的自扩散即是一个典型例证。 （2）原子每次跳动方向是随机的。只有当系统处于热平衡状态，原子在任一跳动方向上的跳动几率才是相等的。此时虽存在原子的迁移（即扩散），但没有宏观扩散流。如果系统处于非平衡状态，系统中必然存在热力学势的梯度（具体可表示为浓度梯度、化学位梯度、应变能梯度等）。原子在热力学势减少的方向上的跳动几率将大于在热力学势增大方向上的跳动几率。于是就出现了宏观扩散流。 （3）晶界上原子排列混乱，与非晶体相类似，其原子堆积密集程度远不及晶粒内部，因而对原子的约束能力较弱，晶界原子的能量及振动频率 $\nu$ 明显高于晶内原子。所以晶界处原子具有更高的迁移能力。晶界扩散系数也要明显高于晶内扩散系数。 （4）事实上这种情况不可能出现。间隙固熔体的熔质原子固熔度十分有限。即使是达到过饱合状态，熔质原子数目要比晶体中的间隙总数要小几个数量级，因此，在间隙原子周围的间隙位置可看成都是空的。即对于给定晶体结构， $\boldsymbol{\mathscr{z}}$ 为一个常数。 （5）虽然体心立方晶体的配位数小，但其属于非密堆结构。与密堆结构的面心立方晶体相比较，公式中的相关系数 $f$ 值相差不大（0.72和0.78)，但原子间距大，原子因约束力小而振动频率 $\nu$ 高，其作用远大于配位数的影响。而且原子迁移所要克服的阻力也小，具体表现为扩散激活能低，扩散常数较大，实际情况是在同一温度下，α-Fe有更高的自扩散系数，而且熔质原子在 $\upalpha-\mathrm{Fe}$ 中的扩散系数要比 $\gamma-\mathrm{Fe}$ 高。