## Sheet1
Question | Answer
为什么大部分共价固体为低密度材料，离子固体为中等密度材料，而金属为高密度材料? | 大部分共价固体因为原子间结合键受键饱和性和方向性的限制，这种堆垛的堆垛密度不可能很高。离子晶体的结构基元是由一组正离子和负离子构成的电中性分子，高子晶体中离子的堆垛要考虑电性的作用。在实际的离子晶体中，正负离子的半径相差很大，一般是负离子按立方或六方的密排方式堆垛，而较小的正离了则填充在这个密堆结构的问隙中。正离了的这种填充方式可以把负离子均匀地撑开，使负离子之间的距离加大从而不再相互接触。这样的堆垛结构可以有比共价结合的晶体较高的致密度又满足异号离子相间排列的要求。金属晶体的键合既无方向性也无饱和性的要求，所以，原子间会尽量以最紧密的方式堆垛。
氢原子溶解在铝中形成什么类型固溶体？它应存在于点阵的什么位置？为什么？ | 铝的晶体结构属于fcc。从附录中查出氢原子半径 $r^{+}H=0.046\uparrow+\uparrow\uparrow$ 铝原子半径 $r=0.143\uparrow\uparrow\uparrow\uparrow$ 半径比 $r_{\mathrm{H}}/r_{\mathrm{Al}}=0.046/0.143=0.32$ 。八面体间隙比四面体间隙大，所以处在八面体间隙。
铜的密度为$8.96g/cm^3$ （1）计算铜的点阵常数和原子半径。（2）测得 $\because m=400^{\circ}$ 的 $C11\mathrm{=}A11$ 固溶体点阵常数 $\text{a=0.3795nm}$，密度为 $14.213\equiv177$ ，计算说明该合金是什么类型的固溶体。 | （1）从附录查出铜的相对原子质量为63.55，阿佛加得罗常数是 $6.0238\approx10^{-23}$ ，每个 $Cu$ 原子的质量 $\therefore A_{Cu}$ 为 \mathcal{A}_{\mathrm{cu}}=\frac{63.55}{6.0238\times10^{23}}\mathrm{g}=10.55\times10^{-23}\mathrm{g}Cu属fcc结构，每个晶胞含4个原子，设 $\pmb{\Gamma}\equiv$ 晶胞的点阵常数为 $L=1$ ，一个晶胞的质量是4个$C u$ 原子的质量，故\begin{array}{r l}&{\quad a^{3}\times\rho=4\times A_{\mathrm{{Cu}}}}\ &{\quad 即 \begin{array}{r l}&{\quad a^{3}\times\rho=4\times A_{\mathrm{{Cu}}}}\ &{\quad a=\left(\displaystyle\frac{4\times A_{\mathrm{{Cu}}}}{\rho}\right)^{1/3}=\left(\frac{4\times10.55\times10^{-23}}{8.96}\right)^{1/3}{\mathrm{cm}}=0.3611\times10^{-7}{\mathrm{cm}}=0.3611{\mathrm{nm}}}\end{array}fcc结构的原子半径 $r^{-}$ 和点阵常数 $17$ 的关系是 $r=(1-\sqrt{2})^{2}+4$ ，故 $Cu$ 的原子半径是r_{\mathrm{c}u}=0.3611\times{\sqrt{2}}/4\mathrm{nm}=0.1277\mathrm{nm}（2）从附录查出Au的相对原子量为196.97，故得 $x_{A11}=40^{\circ}$ 的Cu-Au固溶体中每个原子的平均重量 $\overline{{4}}$ $$ \overline{{A}}=\frac{63.55\times0.6+196.97\times0.4}{6.0238\times10^{23}}\mathbf{g}=1.941\times10^{-22}\mathbf{g} $$ 求每个晶胞的原子数 $\mu$$$ n=\frac{a^{3}\times\rho}{\overline{{{\mathcal{A}}}}}=\frac{(0.3795\times10^{-7})^{3}\times14.213}{1.941\times10^{-22}}=4.002 $$$C u$ 和Au都属面心立方结构，每个晶胞含4个原子，现在计算得每个晶胞含4.002个原子，很易看出，其中小数是计算和测量误差：所以这是置换固溶体。
计算单质原子配位数为6的晶体结构的致密度，并计算此时的原子半径与相应配位数为12时的原子半径比值。 | 单质配位数为6时是简单立方结构，此时原子半径 $r_{1}=a_{1}\cdot7$ 致密度 $$ \eta=\frac{1\times(4/3)\pi r^{3}}{a^{3}}=\frac{4\pi a^{3}}{3\times8\times a^{3}}=0.523 $$因为配位数为6和配位数为12时的摩尔体积相等，1摩尔配位数为12的晶体中原子所占的体积应是致密度乘以摩尔体积 $I_{0}^{\prime}$ ，即等于 $771\pm15\cdots1$ ：同理，1摩尔配位数为6的品体中原子所占体积应是 $77\div10\cdots1$ 如果从原子角度看，一个原子的体积是 $4\pi r^{-4}/3$ ，则1摩尔原子的体积应是 $4N\times\pi r^{-1}\times$ ，其中$N a$ 是阿佛加常数。因此有 $$ \eta_{\mathrm{i}\mathrm{2}}V_{\mathrm{mol}}=\frac{4N_{\mathrm{A}}\pi r_{\mathrm{i}\mathrm{2}}^{3}}{3}\qquad\eta_{\mathrm{f}}V_{\mathrm{mol}}=\frac{4N_{\mathrm{A}}\pi r_{\mathrm{e}}^{3}}{3} $$上两式相比，得 $$ \frac{r_{6}}{r_{12}}=\left(\frac{\eta_{6}}{\eta_{12}}\right)^{1/3}=\left(\frac{0.52}{0.74}\right)^{1/3}=0.89 $$这和表3-4给出的数值相同。
3-7.设 $\textcircled{1}11-2^{2}\textcircled{1}$ 合金固溶体的点阵常数随Zn原子增加呈线性变化，求 $x_{2}=30^{\circ}$ 合金的理论密度。 | 从附录查出 $C\sqcup$ 和 $\sum\limits_{i=1}^{n}[1]$ 的原子半径分别为 $r_{\left[1\right]}-\bar{\left[\right]}.1\bar{\left[2\right]}\bar{\left[1\right]}\bar{\left[1\right]}$ $r_{\pi}-0.133\mathrm{~IIII}$ ：因点阵常数随 $=71$ 原子的加入呈线性变化，原子半径与点阵常数成正比，故平均原子半径 $\overline{r}$ 为 $$ \overline{{r}}=r_{\mathrm{Cu}}+(r_{\mathrm{Zn}}-r_{\mathrm{Gn}})\times3\%=0.128+(0.133-0.128)\times0.03\mathrm{nm}=0.1282\mathrm{nm} $$$\overline{n}^{\sharp}=3^{\sharp},$ 的 $[1]-[1]$ 合金是面心立方固溶休，根据原子半径与点阵常数的关系求出平均点阵常数 $\overline{a}$ $$ xxxxxxxxxx \overline{{a}}=4\overline{{r}}/\sqrt{2}=4\times0.1282/\sqrt{2}\mathrm{nm}=0.3625\mathrm{nm} $$ 查得 $c\cdot\mu$ 和 $\sum\limits_{n=1}^{\infty}n$ 的相对原子质量分别为 $137\div5=5$ 和 $65=38$ ，阿佛加得罗常数是 $5.02>8>10>$ ，计算合金固溶体的组元原子的平均质量 $\overline{{.1}}$ 固溶体的理论密度 $P$ 是 $$ {\overline{{\cal A}}}={\frac{63.55\times0.97+65.38\times0.03}{6.0238\times10^{23}}}{\mathrm{g}}=10.56\times10^{-23}{\mathrm{g}} $$ $$ \rho={\frac{4{\overline{{\mathcal{A}}}}}{a^{3}}}={\frac{4\times10.56\times10^{-23}}{(0.3625\times10^{-7})^{3}}}\mathbf{g}\cdot\mathbf{cm}^{-3}=8.87\mathbf{g}\cdot\mathbf{cm}^{-3} $$
黄铜 $(77,77)$ 具有B2结构，其 $z_{17}$ 与 $C11$ 原子之比为46：54，在 $450-20=20$ 时若有 $900\div\cdots$ 的（ $112$ 1/2，1/2）位置被铜原子占据，则有多少百分数的 $(0,0,0)$ 位置被铜原子占据？ | $C112.77$ 的计量成分为 $5(\angle17)=500^{\circ}$ ，计量成分的合金的（ $112$ ， $117$ $112$ 位置全部被铜原子占据、 $(0,0,0)$ 位置全部被锌原子占据。现在 $217$ 与 $c u$ 原子之比为 $46.54$ ，并在 $450-40$ 时有$90\%$ 的 $112$ ，1/2，1/2）位置被铜原子占据。这样合金中的 $\sum11$ 原子有 $0.5\times0.0=4500$ 处在（1/2，1/2，1/2）位置。余下 $0.54-0.45=0.00$ 处在（0，0，0）位置，即 $0.09/0.5=180\dot{0}$ 的（0，0，0）位置被$c_{11}$ 原了占据。 还可以从反方向来验证。从上面计算的结果。说明合金中 $z u$ 原子有 $0.5-0.45=500$ 处在（ $112$ 1/2，1/2)位置，有 $0.5\times(1-1).18)=410.0$ 处在（0，0，0）位置。所以合金中 $z_{1}$ 的含量应是$0.41+0.05=4600$ 。这和给出的合金成分相符的。
碳化铁 $C F(C)$ 是正交结构的金属间化合物，其点阵常数是 $a=0.4514\mathrm{nm}$ $h{=}0.5080\mathrm{nm}$ $e^{-}0.6734\mathrm{nm}$ ，密度为 $7.65\equiv12m^{3}$ 。确定晶胞中的铁原子和碳原子的数目。 | 从附录中查出Fe和C的原子质量分别为 $55.85\approx17700$ 和 $12\equiv1770(m)$ 每个Fe和C原子的质量为 $A_{\mathrm{Fe}}{=}[55.85/(6.023\times10^{23})]\mathrm{g}{=}9.273\times10^{-23}\mathrm{g},$ $A_{\mathbb{C}}{=}[12/(6.023{\times}10^{23})]~\mathrm{g}{=}1.992{\times}10^{-23}~\mathrm{g}$ Fe和C的原了比为3:1，设个晶胞内含 $^{r i}$ 个 $C$ 原了，则应有 $\frac{4}{15}$ 个Fe原了。则 $F e C$ 的密度为$\rho_{\mathrm{FeC3}}=(n\times\mathcal{A}_{\mathrm{Fe}}+3n\times\mathcal{A}_{\mathrm{C}})/V_{\mathrm{Fing}}$ 故 $$ xxxxxxxxxx 7.66={\frac{(9.273\times3n+1.992n)\times10^{-23}}{0.4514\times10^{-7}\times0.5080\times10^{-7}\times0.6734\times10^{-7}}}={\frac{29.811\times10^{-23}n}{1.544\times10^{-22}}} $$解出 $\mu$ 为$$ xxxxxxxxxx r\bar{\varepsilon}=\begin{array}{c}{7.66\times1.544\times10^{-22}}\ {29.811\times10^{-23}}\end{array}=3.97 $$即一个晶胞内含4个C原子， $3\times4=12$ 个Fe原子。
纯铁在 $\textcircled{1}17\textcircled{1}$ 由bcc结构转变为fcc结构，体积减少 $1.06\%$ ，根据fcc结构的原子半径计算bcc结构的原子半径。它们的相对变化为多少？如果假定转变前后原子半径不变，计算转变后的体积变化。这些结果说明了什么？ | 设bcc结构的点阵常数为 $\therefore11$ fcc结构的点阵常数为 $\angle A F G$ 由bcc结构转变为fcc结构时体积减少 $1.05\%$ ：因为每个bcc单胞包含2个原子，FCC单胞4个原子，所以2个BCC晶胞转变为一个fc晶胞。故 $$ \frac{a_{\mathrm{f}}^{3}-2a_{\mathrm{h}}^{3}}{2a_{\mathrm{l}}^{3}}=-\frac{1.06}{100} $$$$ a_{\mathrm{f}}=\left(2\times\frac{100-1.06}{100}\right)^{1/3}a_{\mathrm{b}}=1.255a_{\mathrm{b}} $$bcc结构的原子半径 $r_{\mathrm{b}}=\sqrt{3}a_{\mathrm{b}}/4$ ，fcc结构的原子半径 $r_{f}=\sqrt{2}x/4$ ，把上面计算的 $471$ 和 $446$ 的关系代入，并以 $\vec{r}\vec{\top}$ 表示 $F\uparrow\uparrow$ $$ r_{\mathrm{b}}=\frac{\sqrt{3}a_{\mathrm{b}}}{4}=\frac{\sqrt{3}a_{\mathrm{f}}}{4\times1.255}=\frac{\sqrt{3}\times4r_{\mathrm{f}}^{*}}{4\times1.255\times\sqrt{2}}=0.9758r_{\mathrm{f}} $$ 这个结果与原子半径随配位数的变化相符合，即 $r_{(1)}\cdot r_{(12)}=0.07$ （其中的 $\vdash$ 标表示配位数）。原子半径的相对变化为 $$ \frac{r_{\mathrm{f}}-r_{\mathrm{b}}}{r_{\mathrm{b}}}=1-1/0.9758=-2.47\% $$ 如果假定转变前后原子半径不变，转变后的体积变化为 $$ \frac{a_{\mathrm{f}}^{3}-2a_{\mathrm{b}}^{3}}{2a_{\mathrm{b}}^{3}}=\frac{(4r_{\mathrm{f}}/\sqrt{2})^{3}-2(4r_{\mathrm{b}}^{}/\sqrt{3})^{3}}{2(4r_{\mathrm{b}}^{}/\sqrt{3})^{3}}=\frac{(4/\sqrt{2})^{3}-2(4/\sqrt{3})^{3}}{2(4/\sqrt{3})^{3}}=-8.196 $$ 从上面计算的结果看出，如果转变前后的原子半径不变，则转变后的体积变化很大，和实际测得的结果不符，也和金属键的性质不符。所示，同一种金属，不同结构的原子半径应该改变，尽量使其体积变化最少。
计算CsCI的理论密度（实验测得的密度是 $3.99E/(17)^{2}$（1）先推测CsCI的品体结构。 | 从附录查得Cs和CI的电负性分别是0.82和3.16： $L^{-3}$ $[7]$ 的离子半径分别是 $\pi_{5+}{=}0.165~\mathrm{nm}$ $r_{[1-}=0.181\bar{1}1\bar{1}]$ $[7]$ 和 $C.5$ 的电负性 $\Delta E N=3.16-0.82=2.34$ 离子键特性为 $750^{\circ}$ 共价特性为 $75\%$ ，主要是离子键合。负离子半径与正离子半径比 $F_{i}=+1$ $r_{\mathrm{C}}=0.165/0.181=0.912$ 从课文中表3-5给出的资料看出，正离子应处在负离子组成的立方体中心的间隙中，相应于 $C N/(C1-)=8$ ：负离子数与正离子数之比是1：1，所以 $C N(C5^{+})=8.$ 这种晶体结构应该是简单立方结构，CI（或 $[5,5]$ ）处在立方的顶角上， $C5^{+}$ （或CI）处在立方的中心。
（2）计算CsCI的理论密度。 | 先从离子半径计算出点阵常数 $17.$ 因为晶体结是简单立方结构，立方体的对角线长度应是负离子直径与正离子直径之和，即等于 $2(0.181+0.165)\mathrm{nm}{=}0.692$ nm。而对角线长度等于 $\sqrt{3}$ ，所以 $a=0.692/{\sqrt{3}}m m=0.3995m m$ 。从附录查得CI和 $1.5$ 的相对原子量分别是 $35.45[\equiv17110]$ 和 $132.915\vert\cdot\vert\cdot\vert\cdot\vert\cdot\vert\cdot\vert$ ，每个CI和Cs原子质量分别是 $35.45/6.023\times10^{12}$ $\underline{{\mathrm{s}}}=5,885\times10^{-27}\underline{{\mathrm{g}}}$ 和 $132.91/6.023\times10^{23}~\mathrm{g}{=}2.207\times10^{-22}\mathrm{g}$ 一个晶胞含一个CI的离子和一个 $=5+$ $$ xxxxxxxxxx \rho_{\mathrm{(cscr)}}=\frac{C[i\hbar]\hat{j}_{\mathrm{3}}\hat{j}_{\mathrm{4}}^{\mathrm{i}}\vec{j}_{\mathrm{4}}^{\mathrm{i}}\vec{j}_{\mathrm{4}}^{\mathrm{i}}\vec{j}_{\mathrm{4}}^{\mathrm{i}}+C s\vert\hat{j}_{\mathrm{3}}^{\mathrm{i}}\vert\hat{j}_{\mathrm{4}}^{\mathrm{i}}\vec{j}_{\mathrm{4}}^{\mathrm{i}}\vec{j}_{\mathrm{4}}^{\mathrm{i}}\vec{j}_{\mathrm{4}}^{\mathrm{i}}\vec{j}_{\mathrm{4}}^{\mathrm{i}}}{\frac{\mathrm{H}}{\mathrm{H}}_{\mathrm{1}}^{\mathrm{i}}\mathrm{H}_{\mathrm{2}}^{\mathrm{i}}\hat{j}_{\mathrm{4}}^{\mathrm{i}}\vec{j}_{\mathrm{4}}^{\mathrm{i}}\vec{j}_{\mathrm{4}}^{\mathrm{i}}}=\frac{5.886\times10^{-23}+2.207\times10^{-22}}{\left(0.3995\times10^{-7}\right)^{3}}\mathrm{g}^{\mathrm{i}c m^{3}}=4.38~\mathrm{g}\mathrm{cm}^{3} $$ 所计算的理论密度比实验测得的密度大一些，这是可能是估算的点阵常数比实际的小一些。 离子，所以 $(5\sqrt{5})$ 的理论密度 $R^{2}[(7-1)]$ 为
Si和Al的原子质量非常相近（分别是28.09和26.98），而 $5107$ 和 $A l-O$ 的密度却相差很大（分别是 $2.55[17]$ 和 $3.95[7.17]^{3}.$ 。用晶体结构以及鲍林规则解释这一差异。 | 从附录查出硅、铝和氧离子半径分别是 $r_{S i l+1}{=}0.039\mathrm{nm}$ $r_{i17+}{=}0.057\mathrm{nm}$ 和 $r_{02}=0.132\mathrm{nm}$ 硅与氧离子半径比是0.295、铝与氧离子半径比是0.431，所以硅离子处在氧离子的四面体间隙中、铝离子处在氧离子的八面体间隙中。 Si处在氧离子配位四面体中心，配位数CN为4。Si为四价，故静电键合强度 $S=4:4=1$ $0^{-2}$ 已知是二价的，即 $=-7$ ：根据鲍林第二规则，因 $$ Z_{-}=\sum_{i}S_{i}=2 $$ 故知求和的 $i$ 为2，所以四面体顶点上的每个 $0^{2}$ 为两个四面体共用。即硅氧四面体共用所有顶点，从而形成三维骨架结构的硅酸盐。因为1个氧离子只与2个硅离子连接，这样的低配位数使得 $5\dot{1}\dot{0}$ 不可能作密排堆垛，所以硅酸盐结构一般是比较开放的结构。 A1处在氧离子配位八面体中心，配位数CN为 $15$ A1为三价，故静电键合强度 $53-315=117$ $0.2$ 已知是二价的，即 $z-12$ 根据鲍林第二规则，因 $$ Z_{-}=\sum_{i}S_{i}=2 $$ 故知求和的 $i$ 为4，所以四面体顶点上的每个 $D^{2-}$ 为4个八面体共用。因为1个氧离子与4个铝离子连接，可能作密排堆垛。氧离子按密排六方排列，铝离子则处在其四面体间隙中，因为密排六方结构中原子数和八面体间隙数相同，所以有13八面体间隙没有被填充。 因为 $51\square$ 具有比较开放的结构，而 $A l+\square$ 具有比较密排的结构，所以虽然Si和AI的原子质量非常相近， $5101-$ 和 $A l+\square$ 的密度却相差很大。 还可以从计算它们的堆垛密度来比较。 $\square$ 的相对原子质量为16。对于 $510$ ，每个 $510$ 分子的质量为$$ \scriptstyle A_{\mathrm{Si}02}=(28.09+2\times16)/(6.023\times10^{23}){\mathrm{g}}=9.977\times10^{-23}{\mathrm{g}} $$ 每 $E//7^{3}$ 含有 $51017$ 分子的数目 $15\times15=7$ 为： $$ \scriptstyle H_{5402}=\rho_{5402}/A_{502}=2.65/9.977\times10^{-23} $$ 每 $[217]^{3}$ 含有 $514+$ 和 $0^{2}$ 离子的数目 $,F_{i},F_{i++}$ 和 $11=175$ 分别为： $510$ 堆垛密度 $77500\div170=$ 为 $$ \begin{array}{l}{\eta_{\mathrm{sio}_{2}}=\frac{n_{\mathrm{si^{+}}}\times4\pi{n_{\mathrm{{S}}^{\circ^{+}}}}/3+n_{\mathrm{0}^{-}}\times4\pi{r_{\mathrm{0}^{-}}^{3}}/3}{1}}\ {=\frac{4\pi}{3}(2.656\times0.039^{3}+5.312\times0.132^{3})\times10^{22}\times10^{-21}=0.577}\end{array} $$对于 $A1+C2$ 每个 $A l=0$ 分子的质量为 $$ .A_{\mathrm{Al203}}=(2\times26.98+3\times16)/(6.023\times10^{23})~\mathrm{g}{=}1.693\times10^{\cdot22}~\mathrm{g} $$ 每 $[17]^{3}$ 含有 $A1,C1,$ 分子的数目 $17\div1=\square$ 为： $n_{N L D3}-\rho_{N L D3}/\mathcal{A}_{N L D3}=3.96/1.693\times10^{-22}$ 个 $r_{\mathrm{{Cm}^{3}}}=2.330\times10^{27}$ 个/cm3 每 $[77]^{3}$ 含有 $A l^{j+1}$ 和 $0^{2}$ 离子的数目 $11\div1=11$ 和 $17\pi^{-}$ 分别为： $A l>0$ 堆垛密度 $77.12513$ 为 $$ \begin{array}{l}{\eta_{{\scriptscriptstyle\mathrm{Al}_{3}}{\scriptscriptstyle\mathrm{0}_{2}}}=\frac{n_{{\scriptscriptstyle\mathrm{Al}^{\mathrm{*}}}}\times4\pi r_{{\scriptscriptstyle\mathrm{Al}^{\mathrm{*}}}}^{3}/3+n_{{\scriptscriptstyle\mathrm{U}^{\mathrm{*}}}}\times4\pi r_{{\scriptscriptstyle\mathrm{U}^{\mathrm{*}}}}^{3}/3}{1}}\ {=\frac{4\pi}{3}(4.678\times0.057^{3}+7.017\times0.132^{3})\times10^{22}\times10^{-21}=0.714}\end{array} $$ 因为 $\eta_{\mathrm{MI\bar{2}\bar{0}\bar{1}\bar{2}}}=0.714$ 大于 $7\times102=11.577$ ，所以 $A1=0$ 的密度大于 $5101$ 的密度。
计算CsC1晶体结构的致密度（假设离子沿体对角线接触）。 | CsCI品体具有简单立方结构。 $(\sum5^{+}$ 和CT离于半径分别是 $r_{\Gamma\mathrm{s}}=0.16517\Gamma\$ $r_{[7]}=0.1811177$ 若设离子沿体对角线接触，则对角线长度 $d\overline{{{d}}}=2(r_{\mathrm{Cs}^{+}}r_{\mathrm{Cl}-})=2(0.165+0.181)\mathrm{nm}=0.692\mathrm{nm}.$ 点阵常数 $a=d/\sqrt{3}=0.692n m/\sqrt{3}=0.3995n m$ 。一个晶胞含一个 $C5^{+}$ 和一个 $121$ 离子，故CsCI晶体结构的致密度 $77\pm51$ 为 $$ \eta_{\mathrm{CsCl}}=\frac{4\pi(r_{\mathrm{cs^{+}}}^{3}+r_{\mathrm{cl^{-}}}^{3})/3}{a^{3}}=\frac{4\pi(0.165^{3}+0.181^{3})}{3\times0.3995^{3}}=0.685 $$
为什么大多数诸如窗户和饮料玻璃等商业氧化物需要把CaO和 Na2O加到 SiO2中？ | SiO2氧化物满足查卡里阿森规则能形成大面积的三维玻璃网络，是玻璃的网络形成体，CaO和 Na2O在玻璃中不能形成网络。钙离子只有一个官能度， $C a^{2+}$ 只有两个官能度，当它们加入SiO2网络与氧离子连接后，必打断网络的一次键，降低了网络一次键的密度从而降低玻璃化温度。对一般的广口瓶和窗户玻璃，他们在低温使用，它不需要过高的玻璃化温度 Tg ，低的 Tg，使产品易于操作并降低成本。
共聚物中含PVC（聚氯7烯一 $T_{2}H_{2}C-1-$ 和PVA（聚7烯醇—CHO—）.PVC的质量分数 $1\Psi_{\mathrm{W}_{\mathrm{E}}}=\mathrm{B},5\Psi_{\mathrm{W}}$ ，PVA的质量分数 $14^{\circ}=15^{\circ}$ 。确定PVC和PVA的摩尔分数。 | 首先计算PVC和PVA的摩尔质量。C的相对原于质量为12.0I、 $\mathsf{H}$ 的相对原子质量为1.008、C1的相对原子质量为35.45、0的相对原子质量为 $16.00$ PVC的摩尔质量 $(2\times12+3\times1+35.45)\underline{{{\mathrm{g}}}}/110¦=62.45\underline{{{\mathrm{g}}}}/1101$ PVA的摩尔质量 $(4\times12+6\times1+2\times16)\mathrm{g/mol}=86\mathrm{g/mol}$ 在 $100\underline{{\underline{{\mathbf{I}}}}}$ 聚合物中有 $85/62,45=1,36\mathrm{PVC}$ 摩尔数、含 $15:80=0.174$ PVA摩尔数。因此，聚合物中PVC的摩尔分数Ac和PVC的的摩尔分数 $f^{\prime}(x)$ 分别是：$$ f_{\mathrm{vc}}={\frac{1.36}{1.36+0.174}}=0.887\qquadf_{\mathrm{vA}}={\frac{0.174}{1.36+0.174}}=0.113 $$
PVC氯乙烯 $(C_{2}H_{3}C)$ 一PVA乙烯醇 $(C_{4}H_{5}C)_{2}$ 共聚物中氯乙烯与乙烯醇的比率是10：1，若共聚物分子链的平均摩尔量为 $\lvert5000\rvert\lvert\bar{\mathbf{g}}/17\rvert\lvert\bar{\mathbf{U}}\rvert$ ：求其聚合度(DP)。 | 先求重复单元的摩尔分子质量。在49自洽题中以求出PVC的摩尔质量及PVA的摩尔质量分别为 $\bar{6}\bar{2}.45\bar{5}\bar{5}^{\prime}\bar{1}710\bar{1}$ 和 $86\mathrm{g/mol}$ 。在这个共聚物中，PVC与PVA的比率是10:1，所以重复单元的摩尔分子质量为 $111$ $$ \begin{array}{l l}{{}}&{{M=\displaystyle\frac{10}{11}\mathrm{PVC}\mathrm{\Ddot{H}^{\sharp}J}\frac{\mathrm{s}\mathrm{s}}{\mathrm{1}}\mathrm{s}^{\prime}\mathrm{H}\overline{{{\mathcal{T}}}}^{\sharp}\mathrm{IW}\mathrm{E}\mathrm{H}+\displaystyle\frac{1}{11}\mathrm{PVA}\mathrm{\Ddot{H}^{\sharp}}}}\ {{}}&{{=\displaystyle[\frac{10}{11}\mathrm{6}2.45+\frac{1}{11}86]\mathrm{g}/\mathrm{mol}=\mathrm{64.6}\mathrm{g}/\mathrm{mol}}}\end{array} $$ 共聚物的聚合度DP为：DP=共聚物的分子摩尔质量/重复单元的摩尔质量=16000g/mol/64.6g/mol=248
官能度与聚合物结构形念有什么关系？ | 如果聚合物单体的官能度等于2，那么，单体只能连接成长的分子链，没有分支，是线型结构。若官能度等于3或大于3，聚合时，三官能度的一个官能度提供与另一个分子链桥接共价交联形成网状，是休型结构。这样的聚合物实际上是一个整休的分子量非常巨大的分子。
您认为普通窗玻璃的玻璃转变温度在室温以上还是以下？橡胶带聚合物的玻璃转化温度又如何？ | 普通窗玻璃的玻璃转变温度应该在室温以上。如果在室温以下，则它在室温时仍是液态，虽然粘度很大，仍有流动性，原了还是非定域的。这样，不能保持在室温下的固定形状。对于橡胶带聚合物，它的玻璃转变温度则在室温以下。因为橡胶带聚合物在室温有很大的弹性，如果它在室温就是玻璃态，它不可能出现弹性，而是出现脆性。
轻度交联的橡胶带拉长了数倍，去除作用力后橡胶带会恢复原来的长度。若拉长后的橡胶带放置在玻璃转变温度以下，或者放置玻璃转变温度以上，这两种情况去除作用力后，橡胶的长度会发生什么变化？为什么？ | 当拉长后的橡胶带放置在玻璃转变温度以下时，它转变为玻璃态，玻璃态转变实现了原子从非定域性到定域性的转变（固化），所以去除外力后不么能恢复原来的长度。 当拉长后的橡胶带放置玻璃转变温度以上时，如果聚合物在拉长时没有结晶，交联点间的分子团被拉长，去除外力后，分子恢复原来的松弛网络状态增加位形熵而降低自由能。若聚合物在拉长后结晶，并产生热。如果产生的热被散逸，则可以保持伸长状态。如果提供热以熔化晶休，伸长才会发生恢复
含人造纤维的衣服洗涤后凉干，衣服缩小了，请解释。 | 人造纤维的衣服中的纤维聚合物都被拉长而具有一定的结晶态，当衣服洗涤去除伸张状态使聚合物链回复卷曲状态，这是因为卷曲状态的值比伸张状态大的原故，结果衣服缩小了。
一个透明的PET薄膜在室温慢慢地伸张，它通常保持透明。但是，如果在 $130^{\circ}$ 伸张，它会变成不透明的，为什么？ | PET（聚对苯二甲酸乙二醇酯）的玻璃化温度是 $10-C$ ：在 $130^{\circ}$ 伸张，即在玻璃化温度以上仲张，在坡璃化温度以上分子链易于流动，外力仲张可以帮助聚合物结品，因为结品使透明度降低，随着结晶度加大不透明度也加大。但在室温（玻璃化温度以下）慢慢地伸张，聚合物难以结晶，所以仍保持其透明度。
根据 $F E=F e=C$ 相图 (1)计算 $141\cdot5$ 为 $0.14$ 以及 $120$ 的铁碳合金在室温时平衡状态下相的相对量，计算共析体（珠光体）的相对量。 （2）计算 $14\%$ 为 $\therefore5=$ 的铁碳合金在室温时平衡状态下相的相对量。计算刚凝固完毕时初生相（奥氏体）和共晶体的相对量。计算在共析温度下由全部初生相析出的渗碳体占总体（整个体系）量的百分数。计算共晶体中最后转变生成的共析体占总体（整个体系）量的百分数。 | $\bar{(1)}$ 在室温下铁-碳合金的平衡相是 $17.5$ Fe（碳的质量分数是 $0.0055$ ）和 $F e=C$ （碳的质量分数是 $5.570\div5\cdots3$ ，故 $1+1(\overline{L})$ 为 $0.1\%$ 的合金在室温时平衡状态下 $\bar{L}$ 相的相对量（质量分数） $¦\underline{{\boldsymbol{\cdot}}}¦^{\sharp}$ 及 $F E=C$ 相的相对量 $\therefore A E\bot C$ 为 $$ A^{\alpha}=\frac{6.67-0.1}{6.67-0.008}=98.62\%\qquad\mathcal{A}^{\mathrm{Fe_{\mathrm{i}}C}}=1-98.62\%=1.38\% $$ $1+1(1)$ 为 $1.70\%$ 的合金在室温时平衡状态下 $C E$ 相的相对量（质量分数） $H^{\prime}$ 及 $F e=1C$ 相的相对量$r_{1}^{\parallel}$ 为$$ \mathcal{A}^{\alpha}=\frac{6.67-1.2}{6.67-0.008}=82.11\%\qquad\mathcal{A}^{\mathrm{Fe_{3}C}}=1-82.11\%=17.80\% $$$1+(C)$ 为 $0.1\%$ 的合金在室温下平衡状态下的组织是 $C E=$ Fe和共析体 $(a-F e+F e,C)$ ，其组织可近似看作和共析转变完时一样，在共析温度 $C E$ Fe碳的成分是 $0.0770^{\circ}$ 共析组织的碳的成分是 $0.7\dot{\mathrm{G}}^{\circ}$ ，故 $7+(10)$ 为 $0.1\dot{\cdot}\dot{0}$ 的合金在室温时组织中共析体的相对量 $-211$ 为 $$ \boldsymbol{A}^{P}=\frac{0.1-0.022}{0.76-0.022}=10.58\% $$ $111(1)$ 为 $1.24\div\frac{3}{4}$ 的合金在室温下平衡状态下的组织是 $F e=C$ 和共析体，在室温下组织中共析体的相对量 $A^{\prime}$ 为 $$ \boldsymbol{A}^{P}=\frac{6.67-1.2}{6.67-0.76}=92.55\% $$ $\cong141(1)$ 为 $3.6^{0}$ 的铁碳合金在室温平衡相是 $11-1=$ Fe（碳的成分是 $0.0050$ ）和 $F e=C$ （碳的成分 是 $5.575\div5\cdots5$ ，故 $101(C)$ 为 $3.15\div10=50$ 的合金在室温时平衡状态下 $l=\frac{\sqrt{3}}{2}$ 相的相对量（质量分数） $-1^{\alpha}$ 及 $F\div C$ 相的相对量 $A F=\sqrt{2}$ 为 $$ A^{\alpha}=\frac{6.67-3.6}{6.67-0.009}=46.08\%\qquad\qquad\mathit{A}^{\mathrm{Fe_{3}C}}=1-46.08\%=53.92\% $$ 因为刚凝固完毕时，初生相和共晶组织中碳的成分分别为 $7.14\cdot\cdot\cdot$ 和 $4.7\cdot5$ ，所以刚凝固完毕时初生湘的相对量 $\cdot^{A T^{i}}$ 及共品的相对量 $=455$ 为 $$ A_{1}^{\gamma}={\frac{4.3-3.6}{4.3-2.14}}=32.4\%\qquad\qquad\quad A^{0}=1-32.4\%=67.6\% $$ 碳的成分为 $\underline{{\mathbf{7}}}.\mathbf{l}\underline{{\mathbf{0}}}\%$ 的相从共晶温度冷却到共析温度后，它的成分变为 $0.76\%$ ，在冷却过程它析出 $F e=15$ 相，每份相析出 $F e=2$ 的量 $A F\bot E F$ 为 $$ \boldsymbol{A}^{\mathrm{tFe_{3}C}}=\frac{2.14-0.76}{6.67-0.76}=23.35\%, $$ 在刚凝固完毕时，全部相（包括初生相和共晶中的相）的相对量 $1$ 是$$ A^{\Psi}=\frac{6.67-3.6}{6.67-2.14}=67.77\% $$ 现在相的量是 $67.770\div10$ ，所以到共析温度析出的 $F E=C$ 相对于整体的相对量 $\F_{1}+F_{2}=F$ 为 $$ \mathcal{A}^{\mathrm{tFe_{1}C}}=67.77\%\times23.35\%=15.82\% $$ 因为合金中的相到共析温度析出 $\mathrm{FE}=\mathrm{C}$ 总体的相的相对量减少 $15.5\div70$ ，余下的相在共析温度都转变为共析体，所以共析体的相对量为 $$ A^{P}=67.77\%-15.82\%=51.95\% $$ 共品中相占 $$ A_{6}^{7}=\frac{6.67-4.3}{6.67-2.14}=52.3\% $$ 所以，在共品中最后转变成共析体的百分数为： $$ A_{G}^{P}=67.6\%\times52.3\%\times(1-23.35\%)=27.1\% $$
计算 $c u$ 晶体在 $\vert000\vert$ 的空位平衡浓度。在哪一个温度下的空位平衡浓度是1000K时的10倍？ | 金属的空位平衡浓度为 $$ _{\mathrm{{s}}}=\exp(\frac{\Delta\mathrm{{S}_{\mathrm{{f}}}}}{k_{\mathrm{{B}}}})\exp(-\frac{\Delta H_{\mathrm{{f}}}}{k_{\mathrm{{B}}}T}) $$ 两个不同温度 $T_{1}$ 和 $T_{2}$ 的空位浓度的比值为 $$ \frac{x_{\mathrm{r}(T_{2})}}{x_{\mathrm{r}(T_{1})}}{=\exp[-\frac{\Delta H_{\mathrm{f}}}{k_{\mathrm{b}}}(\frac{1}{T_{2}}-\frac{1}{T_{1}})]} $$ 设 $T_{1}{=}1000\mathrm{K}$ $T_{1}$ 温度的空位浓度为 $T_{1}$ 的10倍，则 $$ \ln{10}{=}-\frac{\Delta H_{\mathrm{r}}}{k_{\mathrm{s}}}(\frac{1}{T_{z}}{-}\frac{1}{1000_{z}}) $$ $$ {\frac{1}{T_{\mathrm{a}}}}=({\frac{1}{\mathrm{lot{0}}}}-{\frac{k_{\mathrm{B}}\ln{10}}{\Delta H_{\mathrm{f}}}})\mathrm{K}^{-1} $$ 从教材表6-1查出 $C u$ 的 $\Delta H_{F}=1.22c V$ ， $k_{\mathrm{B}}{=}8.61{\times}10^{-5}e V{\cdot}k^{-1}$ ，把数据代入上式 $$ {\frac{1}{T_{2}}}=({\frac{1}{1000}}-{\frac{8.61\times10^{-5}\times\ln10}{1.22}})\mathbf{K}^{-1}=8.375\times10^{-4}\mathbf{K}^{-1} $$ 故 $T_{3}=1144k$ 。即在 $1194k$ 时的空位浓度是 $1000k$ 时空位浓度的10倍。从此可以看出，空位浓度对温度是非常敏感的，温度只上升了约原来温度的 $2110$ ，空位浓度却上升了10倍。
根据表6-1给出的资料，粗略估计bcc金属钮（熔点为3269K）、fcc金属铂（熔点为2042K）和hcp金属（熔点为 $420k$ ）的空位形成。 | 熔点温度越高，金属的空位形成越高。假设空位形成与熔点温度成正比（不能在全部熔点温度范围成立，在估计时，用熔点相近的金属来估计）。 bcc金属钽的熔点为 $320915$ 在表6-1中，与其熔点最相近的bcc金属是W，熔点为 $3550k$ $\Delta H_{(\mathrm{RW})}=3.7c V$ 。故 $\Delta H+T H$ 粗略估计为 $3269\times3.7/3650~\mathrm{eV}=3.31~\mathrm{eV}$ fcc金属铂的熔点为2042K，在表6-1中，与其熔点最相近的fcc金属是Ni，熔点为1726K，$\Delta H_{\mathrm{ff}}(\mathbf{\Sigma}_{\parallel})=1.5\in V$ 故 $\Delta H_{\mathrm{fl}}$ 粗略估计为 $2042\times1.6/1726~\mathrm{eV}{=}1.90~\mathrm{eV}.$ hcp金属钢的熔点为 $479k$ ，在表6-1中，与其熔点最相近的hcp金属是Cd，熔点为594K，$\Delta H_{\mathrm{ff}\left(\mathrm{Cd}\right)}{=}\bar{\mathrm{0}}.41\mathrm{eV}.$ 故 $\Delta H_{\parallel}\mathrm{rm})$ 粗略估计为 $429\times0.41/594~\mathrm{eV}{=}0.30~\mathrm{eV}.$
假设一个离子晶体的正离子和负离子都是单价的，正离子空位形成能是 $20\times100=2000$ ，负离子空位形成能是 $101-1^{\prime}\mathrm{{tra}01}$ ，正离子间隙形成能是 $30k=1,17701$ 计算这几种缺陷的相对浓度。 | 因为这个离子晶体的正离子和负离子都是单价的，即在晶体中正离子和负离子的位置数相同。如果产生肖脱基缺陷，把相同电荷的正离子和负离子同时移到晶体表面。这时，正离子空位浓度 $\therefore x+1\leq1$ 与负离子空位浓度 $-\angle2=\angle E F-\angle F=\angle F$ 相同。如果产生弗兰克尔缺陷，把正离子和负离子移到晶体的间隙并留下一个正离子空位（因为负离子的尺寸比正离子大得多，所以一般不会负离子间隙）。这时，正离子空位浓度 $x_{1}+(F_{1})$ 与正离子间隙浓度 $x_{1}+1\vert F_{\Gamma}\vert$ 相同。形成肖脱基缺陷的形成能是正离子空位形成能与负离子空位形成能之和，即为 $(20\substack{+40})\mathrm{kJ/mol}{=}60\mathrm{kJ/mol}$ 形成弗兰克尔缺陷的形成能是正离子空位形成能与正离子间隙形成能之和，即为 $(20+30)$ $\mathrm{kJ/mol{-}}50\mathrm{kJ/mol{}}$ 因此肖脱基缺陷对浓度（即正离子空位与负离子空位浓度 $x_{y}+(5h)=x_{y}-(5h)$ 与弗兰克尔缺陷浓度（即正离子空位与正离子间隙浓度 $x_{1}+(F_{1})=x_{1}+(F_{1}).$ 之比： $$ \frac{x_{\mathrm{v(S)}}}{x_{\mathrm{v(F)}}}=\frac{\exp(-60\times10^{3}/R T)}{\exp(-50\times10^{3}/R T)}=\exp(\frac{-10\times10^{3}}{R T}) $$ 例如在室温（ $300\ k^{\circ}$ ，上述比值等于0.018，肖脱基缺陷浓度比弗兰克尔缺陷浓度小得多，除非在极高的温度，肖脱基缺陷并不重要的。
MgO溶入Al2O3形成固溶体。（1)设Mg2+置换 Al3+，用Kroger-Vink符号写出其反应式：如果设形成正离子间隙。也用Kroger-Vink符号写出其反应式。（2）说明怎样用测量密度的方法来确定上面问题中哪种反应是正确的。 | MgO溶入Al2O3形成固溶体，如果Mg2+置换 Al3+，反应式是$$2\mathrm{MgO}\xrightarrow{\mathrm{Al}_2\mathrm{O}_{3}}2\mathrm{Mg}_{\mathrm{Al}}^{\prime}+\mathrm{V}^{..}_{\mathrm{O}}+2\mathrm{O}_{\mathrm{O}}^{\mathrm{X}}$$如果形成正离子间隙，则反应式是 $$3\mathrm{MgO}\xrightarrow{\mathrm{Al}_{2}\mathrm{O}_{3}}3\mathrm{Mg}_{\mathrm{i}}^{\bullet\bullet}+2\mathrm{V}_{\mathrm{Al}}^{\bullet}+3\mathrm{O}_{\mathrm{O}}^{\times}$$（2）以上形成两种非享性点缺陷的方式究竟发生哪一种是正确的，要用实验测量晶体点阵常数，通过计算品体密度与测量密度相比较来确定。首先，根据根据固溶体的浓度计算产生两种缺陷时每个品胞含的各种离子的数目，再根据 $x=\frac{3}{2}$ 射线实验测得点阵常数来计算两种情况下的密度：把计算的密度与实测的密度比较，看产生哪一种缺陷的密度与实测密度相近，它就是止确的产生缺陷的方式。
一个位错环能否各部分都是螺型位错2能否各部分都是刃型位错？为什么？ | 螺位错的柏氏矢量与位错线平行，一根位错只有一个柏氏矢量，而一个位错环不可能与一个方向处处平行，所以一个位错环不能各部分都是螺位错。刃位错的柏氏失量与位错线垂直，如果柏氏矢量垂直位错环所在的平面，则位错环处处都是刃位错。这种位错的滑移面是位错环与柏氏矢量方向组成的棱杜面，这种位错又称棱杜位错。
在简单立方晶体中有两个位错，它们的柏氏失量 $b$ 和位错的切向 $l$ 分别是：位错（1）的$b^{(1)}=a[0,10]$ $(1)=[010]$ ：位错（2）的 $b^{(2)}=a[0,10]$ $r^{2}=[00]\pi$ 。指出两个位错的类型以及位错的滑移面。如果滑移面不是惟一的，说明滑移面所受的限制。 | 对于位错（1)， $\left¦\left¦\left¦\left¦\left¦\left¦\right¦\right¦\right¦\right¦=-\left¦\left¦\begin{array}{r l r}\end{array}\right¦\left¦\left¦\begin{array}{r l r}\end{array}\right¦=-1$ ，即柏氏矢量与位错线平行且反向，所以它是左螺型位错。原则上通过位错线所有的面都是滑移面，但是由于位错运动所受的晶格阻力的关系，只有密排面才是晶格阻力最小的面，即密排面位错的真实滑移面。简单立方的密排面是 $11001$ 类型的面，所以位错（1）的滑移面应是（100）和（001）面。 对于位错（2），[010] $[001]=0$ ，即柏氏矢量与位错线垂直，所以它是刃型位错。柏氏矢量与位错线共面的面是滑移面，所以位错（2）的滑移面应是（100）面。
晶体中，在滑移面上有一对平行刃型位错，它们的间距应为多大才不致在它们的交互作用下发生移动？设位错的滑移阻力（切应力）为 $\square A^{\prime\prime}\approx10^{5}P a$ $1=0.3$ $G=5\times10^{10}P a$ （答案以b表示) | 两个平行刃型位错（设为A和 $\mathrm{B}$ ），位错A处在坐标架的 $\underline{{\underline{{\pi}}}}$ 轴，位错A对处在 $(x,y)$ 位置的平行的B位错在滑移方向单位长度上的作用力为F）， ：现两个位错处于同一个滑移面，所以作用力为 $F_{s}^{\mathrm{A\toB}}=\frac{G b^{2}}{2\pi(1-\nu)}\frac{1}{x}$ G²1，其中x是两位错的距离。当这个力等于和大于位错滑移需要克服的阻力 $\cdot E_{1}b$ 时，两个位错就能滑动，所以当$$\leq\frac{\vec{\left(r\right)}^{h}}{\underline{{\vec{2}\pi(1-\nu^{\prime})}}}\frac{1}{\tau_{\perp}}$$时两个位错就会滑动。即$$ \displaystyle{x\leq\frac{G b}{2\pi(1-\nu)}\frac{1}{\tau_{\mathrm{pe}}}}{=\frac{5\times10^{10}b}{2\pi(1-0.3)}\frac{1}{9.8\times10^{5}}}{=1.16\times10^{4}b}$$若两个位错是同号的，则两个位错相距的距离小于上面计算的 $^\texttt{I}$ 时，两位错相厅移动到距离为 $\gimel$ 时保持不动：若两位错是反号的，则两个位错间的距离小于上面计算的 $x$ 时，两位错相吸移动直至相对消。两个位错间的距离大于 $\gamma^{-}$ 才会保持不动。 在攀移方向的作用力为0，所以不论两个位错的间距为何，都不会发生攀移。
空位形成能为 $75\div1=11(m)$ ：品体从 $1000k$ 淬火至室温（约 $300k$ ，刃型位错的柏民失量 $h$ 约为 $0.2517\cdots$ ，问位错所受的渗透力多大？请估计位错能否攀移？ | 当存在不平衡的空位浓度时，单位长度刃位错受的化学力为 $F_{\mathrm{S}}=\frac{k_{\mathrm{B}}T}{h^{2}}\ln\frac{x}{\ensuremath{\mathrm{~\boldmath~\bar{~}~}}}$ m，因为F=h，即刃位错受到的攀移正应力 $\bar{\sigma_{s}}=\frac{k_{\mathrm{B}}T}{b^{\frac{3}{2}}}\mathrm{ln}\frac{x}{x_{\mathrm{g}}}$ ，这个应力达到足够大时位错会发生攀移。在不同温度下空位的平衡浓度为 $x=\exp(-G_{f}/k_{\mathrm{B}}T)$ ，所以，在1000K和在300K下的空位浓度分别是 $\exp(-G_{f}/1000k_{\mathrm{B}})$ 和 $\exp(-G_{r}/300F_{\mathrm{{B}}})$ 。这样，晶体从1000K淬火至300K刃位错受到的正应力 $[\sqrt{x}]{1}$ 为$$ \sigma_{\mathrm{s}}={\frac{k_{\mathrm{B}}300}{b^{3}}}{\frac{G_{f}}{R}}\left({\frac{1}{300}}-{\frac{1}{1000}}\right)={\frac{300}{(0.25\times10^{-9})^{3}}}\times{\frac{73000}{6.02\times10^{23}}}\left({\frac{1}{300}}-{\frac{1}{1000}}\right){\mathrm{Pa}}=5.43\times10^{9}{\mathrm{Pa}}$$这个正应力接近一般金属的理论切变强度，所以位错会发生攀移。
当位错的柏氏矢量平行 $x$ 轴，请证明不论位错线是什么方向，外应力场的 $C F$ 分量都不会对位错产生作用力。 | 在外加应力场下单位长度位错线所受的滑移方向力和垂直滑移面的力分别为 $F h$ 和 $=\frac{1}{2}+\frac{1}{2}$ 其中提外应力场在位错滑移面滑移方向的分切应力， $\sqrt{5}$ 是外应力场在垂直滑移面和柏氏矢量的面上的正应力。可见，位错受力的大小和位错线的取向无关。现在外应力场是 $\sigma_{z}$ 在位错滑移面滑移方向的分切应力，所以位错在滑移面上所受的力为0：因位错的柏氏矢量是 $x$ 方向，只有 $C F_{5}$ 才能使位错在垂直滑移面的方向受力，所以在垂直滑移面方向的力亦为0。
面心立方单晶体受拉伸形变，拉伸轴是[001]，求 $b{=}a[\overline{{\textbf{\vert}}}0\mathbf{\vert}]/2$ 及 $t$ 平行于[121的位错在滑移和攀移方向所受的力。已知点阵常数 $=0.35\pi m$ | （1）单位长度位错线在滑移面上所受的力 $F$ 是外加应力场在滑移面滑移方向的分切应力 $=5$ 与柏氏矢量 $h$ 的乘积： $F_{n}=n+$ 。在单向拉伸（应力为 $(\overline{o})$ 的情况， $\tau=\sigma\mathrm{cos}\lambda\cos\varphi$ ，是拉伸轴与柏氏矢量的夹角， $11\pi$ 是拉伸轴与滑移面法线的夹角。因 $b{=}a[\overline{{\textbf{l}}}()]\backslash2$ 及 $t$ 平行于[121]，滑移面是柏氏矢量和位错共面的面，所以滑移面是(111)。因此，2是[001]-[101]的夹角， $42$ 是[001]-[111]的夹角。根据立方系的晶向夹角公式， $$\cos\lambda={\frac{1}{\sqrt{1}\sqrt{1+1}}}={\frac{1}{\sqrt{2}}}\qquad\cos\varphi={\frac{1}{\sqrt{1}\sqrt{1+1+1}}}={\frac{1}{\sqrt{3}}}$$故 $=\sigma/\sqrt{6}=0.408\sigma$ 而 $11$ 的模为 $\alpha\sqrt{2}/2=0.36\times10^{-9}\times\sqrt{2}/2=2.55\times10^{-10}\mathrm{m}$ ，最后得$$ F_{\mathrm{g}}=\tau b=0.408\times2.55\times10^{-10}\sigma\mathrm{N}/\mathrm{m}=1.04\times10^{-10}\sigma\mathrm{N}/\mathrm{m}$$式中 $\frac{1}{a^{2}}$ 的单位为 $\mathsf{P}_{\perp}$ （2）单位长度位错线在攀移方向上所受的力 $F_{*}$ 是外加应力场在刃位错半原子面的正应力 $0.5$ 与柏氏矢量 $h$ 的乘积： $F_{1}=-\sigma_{1}h$ 因为 $b$ 垂直于位错线，所以讨论的位错是刃位错。其半原子面的法线矢量是 $b$ ，即为[101]，故 $\sigma_{0}=\sigma\mathrm{{COS}}^{2}\bar{\varphi}^{\prime}=\sigma_{0}^{12}$ 。作用在单位长度位错线上的攀移力为 $$F_{\mathrm{c}}=\frac{\sigma}{2}2.55\times10^{-10}\sigma\mathrm{N}/\mathrm{m}=1.275\times10^{-10}\sigma\mathrm{N}/\mathrm{m}$$式中 $\sigma$ 的单位为 $P F_{A}$
设使位错滑移需要克服的阻力（切应力）对铜为 $9.8\times10^{5}P a$ 对 $30-51=F e$ 合金为 $1.5\times10^{8}$ Pa，铜、 $3^{\circ}$ Si-Fe合金的切变模量 $G F$ 分别是 $4\times10^{10}P a$ 以及 $3.5\times10^{-11}$ Pa。问它们在表面的低位错密度层有多厚？已知点阵常数 $\pi_{[1]}{=}0.55\mathrm{nm}$ $a t t e-s i=0.28n m$ | 由于表面映像力的作用，在表面附近的位错受到的映像力 $F_{\mathrm{im}}$ 作用，当映像力大于或等于位错滑动阻力时，位错就滑出表面，使表面的位错密度降低。以螺位错为例，平行与表面的单位长度位错受的映像力 $F_{\mathrm{im}}$ 为 $$ F_{\mathrm{in}}=\tau_{\mathrm{in}}b=\frac{G b^{2}}{4\pi d} $$其中 $17$ 是位错距表面的距离。 $\overline{{\overline{{\mathbf{\Lambda}}}}}_{1\overline{{\mathbf{\Lambda}}}}\equiv\overline{{\overline{{\mathbf{\Lambda}}}}}$ 时的 $_d$ 就是表面的低位错密度层厚度。故 $$ d\leq\frac{G b}{4\pi铜是面心立方结构、铁-硅合金属于体心立方结构，所以，铜和铁-硅合金的柏氏矢量长度分别是 $0.36/\sqrt{2}\mathrm{nm}=0.255\mathrm{nm}$ 和 $0.28{\sqrt{3}}/2{\sqrt{\mathrm{nm}}}=0.242{\mathrm{nm}}$ 。它们在表面的低位错密度层分别是 r_{\mathrm{m}}} $$ $$ d=\frac{G b}{4\pi\tau_{\perp}}=\frac{4\times10^{10}\times0.255\times10^{-9}}{4\pi\times9.8\times10^{5}}\m铁硅合金 $d={\frac{G b}{4\pi\tau_{\parallel}}}={\frac{3.8\times10^{11}\times0.242\times10^{-9}}{4\pi\times1.5\times10^{8}}}{\mathfrak{m}}=4.88\times10^{-8}{\mathfrak{m}}$ athfrak{m}=8.28\times10^{-7}\mathfrak{m} $$
简单立方晶体（100）面有一个 $b=[001]$ 的螺型位错。（1）在（001）面有1个 $b=[0,10]$ 的刃型位错和它相割，相割后在两个位错上产生弯结还是割阶？（2）在（001）面有一个b-[100]的螺型位错和它相割，相割后在两个位错上产生弯结还是割阶？ | 两位错相割后，在位错留下一个大小和方向与对方位错的柏氏关量相同的一小段位错，如果这小段位错在原位错的滑移面上，则它是弯结：否则是割阶。为了讨论方便，设（100）面上 $\scriptstyle b=[00]]$ 的刃位错为A位错，（001）面上 $b{=}[0\vert0]$ 的刃位错为B位错，（001）面上 $b=$ [100]的螺位错为C位错 （1)A位错与B位错相割后，A位错产生方向为[010]的小段位错，A位错的滑移面是（100），[010]- $[100]=0$ ，即小段位错是在A位错的滑移面上，所以它是弯结：而在B位错产生方向为[001]的小段位错，B位错的滑移面是（001），[001] $[001]=1$ ，即小段位错不在B位错的滑移面上，所以它是割阶。 （2）A位错与C位错相割后，A位错产生方向为[100]的小段位错，A位错的一个滑移面是（100）[100]-[100] $\yen1$ ，即小段位错不在A位错的这个滑移面上：但是，（010）也是A位错的滑移面，$[100]\cdot[010]=0$ ，所以它是弯结。而在C位错产生方向为[001]的小段位错，C位错的滑移面是（001）和(010)，[001] $[001]\neq0$ 而[001] $[[1]0]=0$ 即小段位错在B位错的一个滑移面上，所以它是弯结。
在面心立方晶体中的两个位错，它们的柏氏矢量 $b$ 和它们正在滑动的面分别是：位错A为 $b^{[i]}=a[0]1]12$ ，在（111）面滑动：位错B为 $b^{(h)}=a[10\overline{{1}}]/2$ ，在（111）面滑动。（1）如果两个位错平行，这两个位错的切失量是什么？（2）它们滑动相遇能否反应？反应后的位错柏民失量是什么？滑移面是什么？（3）生成这样的位错使位错容易还是难以滑动，为什么？ | 1）因为（111）与（111）面是相交的，在这两个面上的位错相互平行时，位错线的方向只能是两个面的交线。有晶带定律很容易知道（111）与（111）面的交线是[110]，所以两个位错线的切向是[110] （2）若两个位错相遇发生反应，反应式是 $$ {\frac{a}{2}}[011]+{\frac{a}{2}}[10{\overline{{1}}}]\rightarrow{\frac{a}{2}}[110]反应前两个位错线的柏氏矢量平方和是 $a^{2}/2+a^{2}/2=a^{2}$ ，反应后位错线的柏氏矢量平方是 $=2-17$ 由弗兰克判据知这个反应是降低能量的，所以反应是可以进行的。因为反应生成的位错线方向是[110]，柏氏矢量方向是[110]，所以其滑移面是（001）。 （3）生成的位错的滑移面不是原来两个位错的滑移面（111）面和（111）面，而其滑移面（001）并不是fcc结构的最易滑移面，所以这个位错是难以滑动的。 $$
在Ni单晶中的（11T）面上有一个柏氏矢量 $b=a[[0]]12$ 的位错，点阵常数 $a=0.35\bar{0}\bar{n}+n=11$ 位错的柏氏矢量长度是多大？（2）如果位错是刃型位错，能否分解成扩展位错？写出分解反应式。（3)Ni的切变模量 $G=75$ GPa，内禀层错能 $\mathrm{2s}=150~\mathrm{177/177}$ ，计算位错扩展的平衡宽度。 | 解：（l)Ni晶体具有fcc结构，柏氏矢量 $b$ 是 $G=110-12$ 类型矢量，所以柏氏矢量的长度是$b=a\sqrt{2}/2=0.36\sqrt{2}/2=0.254\mathrm{mm}$ （2）只要层错能 $151$ 足够低，在 $i111\}$ 面上在何类型的全位错都可以分解为扩展位错。若题目给出的全位错分解为扩展位错，其反应式是$$ {\frac{a}{2}}[101]\to{\frac{a}{6}}[112]+{\frac{a}{6}}[2\overline{{{1}}}1] $$因为分解为扩展位错是全位错分解为两个肖克莱部分位错，其柏氏矢量是 $a=112-15$ 类型矢量，柏氏矢量长度 $\cdot=a\sqrt{6}/6=0.36\sqrt{6}/6\mathrm{nm}=0.147\mathrm{nm}$ ，开且分解前后的位错的滑移面都是原来的滑移面上，所以写反应式时要保证两点： $\bar{(1)}$ 两个肖克莱部分位错的柏氏矢量要在（111)面上： $12$ 分解式要柏氏失量守恒，即分解前位错的柏氏失量等于分解后两个位错的柏氏失量之和。 （3）因为分解前的全位错是刃型位错，故扩展位错的平衡宽度 $d_{0}$ 为 $$ d_{0}=\frac{G b^{2}}{8\pi\gamma}\frac{2+\nu}{1-\nu}=\frac{75\ti$$ =\frac{75\times10^{9}\times(0.147\times10^{-9})^{2}}{8\pi\times130\times10^{3}}\times3.5\mathfrak{m}=1.505\times10^{-9}\mathfrak{m} $$mes10^{9}\times(0.147\times10^{-9})^{2}}{8\pi\times150\times10^{-3}}\frac{2+1/3}{1-1/3}\mathrm{m} $$
具有NaCl型结构的 $1100$ 密度为 $3.55\mathrm{g/cm^{3}}$ 。它的柏氏矢量应该是什么？并计算其柏氏矢量的长度。 | $\sqrt{2}<1$ 型结构中常见的位错柏氏欠量是 $\pi=110\div\frac{15}{2}$ 。现在知道 $N-1=0$ 的密度，先根据密度计算晶胞的点阵常数。一个晶胞含4个正离子和4个负离子， $\therefore1\underline{{\underline{{\Pi}}}}$ 的相对原子质量为24.31，0的相对原子质量为16，所以 $N/[70]$ 的密度 $P_{1}^{1}$ 为 $$ \rho=\frac{4(24.31+16)}{a^{3}N_{0}}$$故晶格常数 $i.1$ 为 $$ \alpha=[\begin{array}{c}{4(24.31+16)}\ {3.65\times6.022\times10^{23}}\end{array}]^{1/3}\mathrm{cm}=4.柏氏矢量 $b=a{\sqrt{2}}/2=0.4151\times{\sqrt{2}}/2=0.2935m$ 。从另一方面验证计算的正确性：查得 $\mathrm{I}_{1}\cdot1_{E}$ 离子半径为 $0.07817171$ $0$ 离子半径为 $0.132\pi\vert17\vert$ $N a C l$ 型结构的点阵常数是一个正离子和一个负离子直径的和，即为 $\pm(0.078\substack{+0.132})\mathrm{nm}\mathrm{=}042\mathrm{nm}$ ，和根据密度计算的结果基本相符和的。
两个平行的小角度倾转品界，它们的取向差角分别为6和，是否可能发生这两个品界合并为一个取向差角为 $\theta_{1}+\theta_{2}$ 的晶界？ | 小角度晶界的能量是 $$ \gamma_{_\mathrm{\scriptsize{ab}}}=\gamma_{_0}\theta(\mathcal{A}^{\mathrm{\scriptsize{r}}}-\ln\theta) $$其中 $M^{\prime}$ 是常数。两个晶界合并前的能量是$$ \gamma_{\bar{0}}\theta_{\bar{1}}(A^{\prime}-\ln\theta_{1})+\gamma_{\bar{0}}\theta_{\bar{z}}(A^{\prime}-\ln\theta_{\bar{z}})$$合并后的能量是：$$ \gamma_{\mathrm{o}}(\theta_{\mathrm{i}}+\theta_{\mathrm{z}})[A^{\prime}-\mathrm{ln}(\theta_{\mathrm{i}}+\theta_{\mathrm{z}})]$$合并前后的能量差 $\bar{A}E$ 为：$$ xxxxxxxxxx \begin{array}{r l}&{\Delta E=\gamma_{\mathrm{0}}(\theta_{\mathrm{1}}+\theta_{\mathrm{2}})[A^{\prime}-\ln(\theta_{\mathrm{1}}+\theta_{\mathrm{2}})]-\gamma_{\mathrm{0}}\theta_{\mathrm{1}}(A^{\prime}-\ln\theta_{\mathrm{1}})-\gamma_{\mathrm{0}}\theta_{\mathrm{2}}(A^{\prime}-\ln\theta_{\mathrm{2}})}\ &{\qquad=\gamma_{\mathrm{0}}A^{\prime}(\theta_{\mathrm{1}}+\theta_{\mathrm{2}}-\theta_{\mathrm{1}}-\theta_{\mathrm{2}})-\gamma_{\mathrm{0}}[(\theta_{\mathrm{1}}+\theta_{\mathrm{2}})\ln(\theta_{\mathrm{1}}+\theta_{\mathrm{2}})-\theta_{\mathrm{1}}\ln\theta_{\mathrm{1}}-\theta_{\mathrm{2}}\ln\theta_{\mathrm{2}}]}\ &{\qquad=\gamma_{\mathrm{0}}[\theta_{\mathrm{1}}\ln\frac{\theta_{\mathrm{1}}}{\theta_{\mathrm{1}}+\theta_{\mathrm{2}}}+\theta_{\mathrm{2}}\ln\frac{\theta_{\mathrm{2}}}{\theta_{\mathrm{1}}+\theta_{\mathrm{2}}}]}\end{array} $$ 因为 $y=\frac{1}{2}$ $C A$ 和 $C H_{2}$ 均为正数， $\left¦\Pi\right¦\left¦\hat{H}_{l}\right¦\left¦\hat{H}_{1}+\hat{H}_{2}\right¦\right¦$ 和 $\¦\bar{\boldsymbol{\Pi}}\¦\hat{\cal{Q}}^{\prime}(\hat{\cal{Q}}_{1}+\hat{\cal{Q}}_{2})\¦$ 均小于0，这个过程是降低能量的，所以，这个过程可以进行。实事上，形变材料在回复过程就是发生大量这样的过程，即亚晶的粗化过程。
用蚀坑方法测得小角度晶界蚀坑之间的距离为 $[5,8][11]$ ，用 $x$ 射线衍射测量两晶粒间的取向差为30（ $1\because=0.000280$ ，晶界中位错的柏氏失量是多大？ | 假设晶界中的位错间距 $n$ 柏氏矢量 $b$ 和取向差之间的关近似地可用下式估算：$$ D={\frac{\tilde{b}}{\theta}}$$根据题目给出的数据，求得柏氏矢量 $b$ 为 $$b=D\pmb{\theta}=6.87\times10^{3}\times30\times0.0002\&(\pi/180)\mathrm{nm}=1.00\mathrm{nm}$$
氟化锂多晶体经抛光和浸蚀后，观察到沿直线排列的浸蚀坑间距为 $10\mu\mathrm{m}$ ·施加切应力后品界位错垂直于晶界面移动。说明晶界的结构。若晶界位错的柏氏矢量大小是 $0.253n m$ 晶界两侧的取向差是多少？ | 氟化锂的晶体结构是 $\sqrt{3}-1<1$ 型结构，它的滑移面是 $\{0\}11\}$ ，柏氏矢量 $h$ 为 $=110-17$ 。浸蚀坑显示了位错的露头，浸蚀坑沿直线排列表明此直线是一组平行的位错的露头，它就是小角度品界，其中位错的间距是 $10\mu\mathrm{m}$ 。因为晶界位错都垂直界面移动，说明只有一组同号位错排列形成晶界，它只能是刃性位错，并且位错的滑移面垂直于晶界。设位错滑移面是（110），则品界面是（110），位错的柏氏矢量只能是 $[1\bar{1}\bar{1}]\bar{1}\bar{2}$ 。因此，这是一个对称倾转品界。品界两侧晶粒的取向差为 $$\theta=\frac{b}{D}=\frac{0.283}{10\times10^{3}}\frac{180}{\pi}=1.6\times10^{-3}$$
在 $\mathrm{Au(}a\mathrm{=}0.4079\mathrm{nm}$ 基底上沉积有 $\operatorname{Cu}(a-0.3615\mathrm{nm})$ 薄膜，在界面上由错配位错松弛它们的错配。（1）设界面是（111）面，求错配位错的柏氏矢量大小以及位错间距。（2）若界面是（100）面，求错配位错的柏氏矢量大小以及位错间距。 | $(1)A_{2}$ 和 $c u$ 的晶体结构都属于fcc结构，常以（111）面为相界面， $=110$ 方向相互平行。$=110^{\circ}$ 方向的原子间距为 $2-\sqrt{2}/2$ 。对于 $\Gamma\Uparrow$ 是 $0.3615\mathrm{{nm}\times\sqrt{2}/2=0.2556\mathrm{{nm}}}$ ：对于Au是$0.4079\mathrm{nm}\times\sqrt{2}/2=0.2884\mathrm{nm}$ 在 $-111=$ 方向的错配度为 $$ \delta=\frac{0.2884-0.2556}{(0.2556+0.2884)/2}=0.121$$要有晶界位错收纳错配，重合位置点阵的基矢长度 $D_{5}^{3}$ $$D_{\delta}-\frac{b}{\delta}-\frac{(b_{c u}+b_{A u})^{2}}{4(b_{A u}-b_{C u})}-\frac{(0.2556+0.2884)^{2}}{4(0.2884-0.2556)}\mathrm{nm}-2.256\mathrm{nm}$$即每隔 $275\cdots2$ 就有个错配位错。因为品界位错要松弛 $=-110-2$ 方向的错配，位错的柏氏矢量是 $=110-12$ ，故位错线是 $=117\cdots$ 方向。在（111）面有3个 $=110^{-3}$ 方向，所以在界面上有3组与 $=110-2$ 方向垂直的 $=117.5$ 方向互成 $1200$ 的错配位错。 （2）如果以（100）为界面。两相在界面仍以 $=110^{-3}$ 方向相互平行，他们的错配度5为仍为0.121，所以错配位错的间距也是 $2.25\mathrm{Gnm}$ 因为晶界位错要松弛 $<110=$ 方向的错配，位错的柏氏矢量是 $=110\div7$ ，故位错线是 $=110$ 方向。在（111）面有2个 $=[110]\times$ 方向，所以在界面上有2组与$=110\cdot=$ 方向垂直的 $=110.5$ 方向互成 $(91)=$ 的错配位错。
硫在 $125-$ 铁中发生品界偏析，测得在 $700=6$ 和 $5500$ 下硫在晶界的富化率（ $x=\frac{1}{2}\times\pi$ 分别是7170和 $15700$ 估算硫原子在 $12=$ 铁晶界中与铁的键合能（答案以 $1\div11\cdots1$ 及 $E^{\prime}(1^{\circ})$ 原子表示） | 因为晶界和晶内的浓度都比1小很多，所以用浓度偏聚的简化式 $$ \begin{array}{r l}&{\cdot\Delta\boldsymbol{G}=8.314\times9/3\times\ln/1/1/\boldsymbol{0}=\boldsymbol{\cdot}/1.8\mathbf{K}\boldsymbol{J}/\mathbf{m}\boldsymbol{0}¦}\ &{\qquad=71.8\times10^{3}/(6.022\times10^{31}\times1.603\times10^{-19})\mathrm{eV}=0.74\mathrm{eV}}\end{array}; $$ 在 $550-C$ （823K）时，$$ -\Delta G=8.314\times823\times¦\eta15700=66.¦\mathrm{KJ/mol} $$$$ xxxxxxxxxx -66.1\times10^{3}/(6.022\times10^{23}\times1.603\times10^{-19})\mathrm{{eV}}-0.68\mathrm{{cV}} $$ 这两个温度下平均，得 $-\Delta G=69\mathrm{KJ/mol}=0.71\mathrm{eV}.$ ，如果近似认忽略硫原子在晶界的畸变能，则 $\therefore\frac{1}{2}$ 就可以认为是硫原子与 $[b^{2}]=$ Fe原子的键合能。
设二维长方形品体，边长为 $L_{1}$ 和 $L_{\pm}$ $L_{1}$ 和 $L_{\perp}$ 两边的界面能分别为 $71$ 和p。若界面积保持不变 $L_{1}L_{1}=$ 常数），求证其平衡形状有 $L_{1}/L_{2}=m g/y_{2}$ 的关系。 | 此晶体的总表面能 $E=2(L_{1}y+L_{2}y_{2})$ ，形状平衡时，有如下关系： $$ \mathrm{d}E=2(L_{1}\mathrm{d}\gamma_{1}+\gamma_{1}\mathrm{d}L_{1}+L_{2}\mathrm{d}\gamma_{2}+\gamma_{2}\mathrm{d}L_{2})=0 $$ 因 $72$ 和 $79$ 与长度无关，上式变成 $$ \gamma_{1}\mathrm{d}L_{1}+\gamma_{1}\mathrm{d}L_{2}=0 $$ 题设面积 $[1L]=$ 常数，即 $\angle1mathrm{d}L_{2}+L_{2}\mathrm{d}L_{1}=0$ ，把这一关系代入上式，得 $L_{1}:L_{2}=m:21$ 。证毕。
通过钯膜扩散去除系统的氢气，已知在 $500-C$ 时氢在钯中的扩散系数是 $1.0\times10^{-8}177^{-15}$ 一块钯板两侧表面的氢浓度维持在 $2.4k g/m^{3}$ 和 $0.61-2^{7}m^{3}$ ，在稳态扩散下，求每小时通过面积为 $0.277^{2}$ 厚度为 $5\pi\pi\pi$ 钯板的氢量（用 $k=1$ 表示）。 | 因为这是稳态薄膜扩散问题。因为扩散系数不随浓度变化，所以在薄膜内浓度分布为直线，根据题目陈述，把相应值代入，求出薄膜内的浓度梯度：$$ \frac{\mathrm{d}C}{\mathrm{d}x}=\frac{0.6-2.4}{5\times10^{-3}}\mathrm{kg/m^{4}}=-360\ma一维稳态问题可以用扩散第一定律求解：thrm{kg/m^{-4}}$$ J=-D{\frac{\mathrm{d}C}{\mathrm{d}x}} $$ 每小时 $1=35005$ 通过面积 $\Hat{.}$ 为 $0.2171^{3}$ 钯板的氢量 $0$ $$ Q=J\times A\times t=-D{\frac{\mathrm{d}C}{\mathrm{d}x}}.A t=1.0\times10^{-8}\times360\times0.2\times3600\mathrm{kg}=2.592\times10^{-3}\mathrm{kg} $$
一块 $C_{5}^{5}$ Fe板，厚度为 $1.2\pi m m$ 。一侧是渗碳另一侧是脱碳气氛，两侧表面浓度是$\mathrm{Pr}(C)=0.01200$ 和 $1+1(1-)=0.007500$ ，在 $750-10$ 保温，当版内达到稳态扩散后，测得扩散流量为$1.4\times10^{-8}k g/m^{2}\cdot5$ 。求在此温度碳的扩散系数。$\mathrm{{.}_{W}(C)=0.8\%\equiv60k g/m^{3})}$ | 首先把质量浓度换成体积浓度。因 $\begin{array}{r}{w(\mathbf{C})=0,8\%=60\mathrm{kg/m^{3}}}\end{array}$ ，故 $\mathbb{C}_{1}{=}\mathrm{w}(\mathbb{C})=0,012\%$ 和$\mathrm{C_{2}}{=}{}_{\mathrm{W}}(\mathrm{C}){=}0.00750/\$ 的体积浓度是：$$ C_{1}=\frac{0.012}{0.8}\times60=0.9\mathrm{kg\cdotm^{-3}}\quad C_{2}=\frac{0.0075}{0.8}\times60=0.5625\这是一维稳态扩散问题，扩散系数不随浓度变化，则板内浓度分布为直线。根据题目给出数据，可求出板内的浓度梯度： $$ \frac{\mathrm{d}C}{\mathrm{d}x}=\frac{0.5625-0.9}{1.2\times10^{-3}}\mathrm{kg/m^{4}}=-281.25\mathrm{kg/m^{4}} $$根据一维稳态扩散的方程，扩散系数为$$ {\cal D}=-J{\frac{\mathrm{d}\mathrm{r}}{\mathrm{d}C}}=1.4\times10^{\mathrm{~8}}\times{\frac{1}{281.25}}\mathrm{m}^{2}/\mathrm{s}=4.98\times10^{-11}\mathrm{m}^{2}/\mathrm{s} $$
纯铜和 $w(\mathrm{{Zn})=3000}$ 的 $\angle n=10^{\circ}$ 合金组成扩散偶，在焊合面上插入标志丝，在 $7851$ 保温56d后，测得标记丝移动了 $0.0105\pi\mathrm{m}$ ，标记平面的 $x(2n)=200$ ，浓度梯度$(\partial x_{\bar{\mu}n}/\partial x)=-0.089\¦\Pi\Pi^{-}$ $\int_{0}^{0.27}{x}\mathrm{d}N_{z_{n}}{=}0.016¦\mathrm{mm}$ ，求浓度 $x(\angle n)=22.74^{\circ}$ 合金的互扩散系数和票性扩散系数。问扩散偶中的标记丝向扩散偶的哪一侧移动？ | 扩散了56天，即 $1=56\mathrm{d}=56\times24\times3600{\mathrm{s}}=4838400{\mathrm{s}}$ 根据给出的数据， $\tilde{D}$ 为：$$ xxxxxxxxxx \widetilde{D}=\frac{-1}{{2\o{t}{\frac{\mathrm{d}C}{\mathrm{d}\o{x}}}}}\int_{\odot}^{\infty}{x{\mathrm{d}C}}=\frac{-0.016\mathrm{limum}}{-2\times48438400s\times0.089\mathrm{mm}^{-1}}=1.869\times10^{-8}\mathrm{mm}^{2}s^{-1} $$ 标记面移动的速度 $\mathfrak{r}=$ 标记面移动距离 $13721$ ，故 $$ xxxxxxxxxx \nu{=}0.0105\mathfrak{m m}/2{\times}4838400{\mathrm{s}}{=}1.085{\times}10^{-9}\mathfrak{m m}/{\mathrm{s}} $$因为 $$ \nu=-\frac{1}{C}(J_{\mathrm{Cu}}+J_{\mathrm{Zn}})=-\frac{1}{C}(D_{\mathrm{Cu}}\frac{\mathrm{d}C_{\mathrm{Cu}}}{\mathrm{~d}y}+D_{\mathrm{Zn}}\frac{\mathrm{d}C_{\mathrm{Zn}}}{\mathrm{~d}y})=-(D_{\mathrm{Cu}}\frac{\mathrm{d}x_{\mathrm{Cu}}}{\mathrm{~d}y}+D_{\mathrm{Zn}}\frac{\mathrm{d}x_{\mathrm{Zn}}}{\mathrm{~d}y}) $$ $$ =(D_{\mathrm{cu}}-D_{\mathrm{zn}})\frac{\mathrm{d}x_{\mathrm{zn}}}{\mathrm{dr}} $$ 又因为票性扩散系数 $D_{\alpha}$ 和 $D_{\Gamma\Pi}$ 与互扩散系数 $[5]$ 间有如下关系： $$ \tilde{D}=(x_{x_{n}}D_{c_{n}}+x_{c_{n}}D_{x_{n}}) $$ 故在标记面上即 $v_{A}=0,22$ 处有如下联立方程： $$ \begin{array}{r l}&{(D_{\mathrm{Cu}}-D_{\mathrm{Zn}})\times(-0.089\mathrm{mm}^{-1})-1.085\times10^{-9}\mathrm{mm}\cdot\mathrm{s}^{-1}}\ &{(\mathrm{xzn}D_{\mathrm{Gu}}+\mathrm{xc}_{\mathrm{Gn}}D_{\mathrm{Zn}}){=}1.869\times10^{-8}\mathrm{mm}^{2}\mathrm{s}^{-1}}\end{array} $$ 解联立方程得： $$ \begin{array}{c}{D_{Z\mathrm{n}}{=}2.137{\times}10^{-8}\mathrm{mm^{2}s^{-1}}}\ {D_{C\mathrm{n}}{=}0.918{\times}10^{-8}\mathrm{mm^{2}s^{-1}}}\end{array} $$ 因为 $D_{5}=D_{5}$ ，所以标记面向 $C u=2\pi$ 一侧移动，同时看到， $D_{p_{\Pi}}$ 和 $\underline{{\boldsymbol{D}}}_{\Pi}$ 处于同一数量级。
在纯金属中若存在空位浓度梯度时会引起空位扩散流，证明空位扩散系数 $D_{\mathrm{v}}$ 和自扩散系数 $\tilde{L}_{5}$ 有如下关系： $\square\cdot/\square_{5}=(\sqrt{12}+5)^{-1}$ 其中 $x=\frac{1}{2}$ 是空位的原子浓度。 | 空位的配位数 $z^{2}$ 与原子的配位数相同，跳动的距离 $d$ 也相同。因空位近邻的空位数为$\angle7=10$ 所以空位扩散的相关系数和-1。写出原子和空位的扩散系数：$$\begin{array}{l}{{\displaystyle{\cal D}_{\mathrm{s}}=\frac{1}{6}d^{2}Z f_{0}x_{\mathrm{v}}\nu\exp(-\frac{Q}{R T})}}\ {{\displaystyle{\cal D}_{\mathrm{v}}=\frac{1}{6}d^{2}Z(1-x_{\mathrm{v}})\nu\exp(-\frac{Q}{R T})}}\ {{\displaystyle\frac{{\cal D}_{\mathrm{v}}}{{\cal D}_{\mathrm{s}}}=\frac{1-x_{\mathrm{v}}}{f_{0}x_{\mathrm{v}}}\approx\frac{1}{f_{0}x_{\mathrm{v}}}}}\end{array}$$
汽轮机叶由金属原子通过氧化物扩散到达金属表面，并和氧反应形成氧化物而氧化。这一材料在 $50\textcircled{<}107$ 后形成 $B H//H T$ 厚的氧化物层，问在相同温度下100h后氧化层为多厚？ | 这个过程包含两个子过程：金属原子在氧化层扩散和金属原子与氧发生反应。因为扩散很慢，所以整个过程是由扩散所控制。扩散距离 $l$ 与扩散时间 $^ Ḋ t Ḍ$ 符合平方根关系，即 $l=11$ 在 $5-50=50$ 保温 $\lfloor0\rfloor_{\lfloor1\rfloor}$ 后形成 $3[1171(l)$ ，则在 $\lvert[\rvert]\rvert\lvert\chi\rvert/\lvert\chi\rvert)$ 后的氧化层厚度 $l-$ 为 $$ I_{\mathrm{{z}}}=I_{\mathrm{{¦\sqrt{\frac{t_{\mathrm{z}}}{t_{\mathrm{l}}}}=8\sqrt{\frac{100}{10}}\mu\mathrm{{m}=25.3\upmu5}}}}$$
Ge和 Cu 的自扩散都是空位机制，当二者在可比温度下进行扩散，哪一个的自扩散系数大？为什么？ | 查材料的附录B，Ge和 $[\frac{\pi}{2}]$ 的熔点分别是 $\textcircled{1}17.57.757$ 和 $108.1.575\times$ ，骤然看来，在可比温度下好像 $C u$ 的自扩散系数要比Ge的低，但是， $111$ 晶体是金属键合，Ge品体是共价健合，共价健比金属键强得多，所以，实际是 $\sum11$ 的自扩散系数要比Ge的高。
聚酯（PET）地毯纤维直径为 $50\vert\vert1.17\vert)$ ，浸入煮沸的 $1001\cdot$ 的含水、染料和染料袋（是一种能溶于水的流质）的染料池中.水、染料袋和染料的扩散系数分别是 $1.[7\times7.1[7-7]$ $1.\square\approx10.15$ 和 $1.0\times10^{-1+}m^{2}/s$ $\therefore E F_{1}$ 估计水，染料和染料袋渗入纤维中心所需要的时间。 $h.$ 如果纤维直径增加一倍，你的答案作何改变？ | 用简单的一维扩散距离与时间的关系 $l=\sqrt{2D t}$ 关系来近似估计，则热传入直径为 $50\vert1117\vert$ 纤维中心需要多长时间为 $1=1^{2}-70$ $\angle7$ 纤维直径为 $50\vert\vert111\vert$ ，即渗入深度为 $25\vert111$ 。水，染料和染料袋渗入纤维中心所需要的时间分别是： 水 $t=(25\times10^{-6})^{2}/2\times1.0\times10^{-12}\mathrm{s}=312.5\mathrm{s}$ 染料 $t=(25\times10^{-6})^{2}/2\times1.0\times10^{-13}\bar{\mathsf{s}}=3125\bar{\mathsf{s}}$ 染料袋 $t=(25\times10^{-6})^{2}/2\times1.0\times10^{-14}\mathrm{s}=31250\mathrm{s}$ $H_{1}$ 纤维直径增加一倍，即渗入深度为 $50\vert\vert\vert+\vert\vert$ 水，染料和染料袋渗入纤维中心所需要的时间分别是： 水 $\begin{array}{r l}&{t=(50\times10^{6})^{2}/2\times1.0\times10^{12}\mathsf{s}=1250\mathsf{s}}$ 染料$\begin{array}{r l}&{t=(50\times10^{-6})^{2}/2\times1.0\times10^{-13}\mathsf{s}=17500\mathsf{s}}$ 染料袋$\begin{array}{r l}&{t=(50\times10^{-6})^{2}/2\times1.0\times10^{-14}\mathsf{s}=125000\mathsf{s}}\end{array}$
银的体积扩散系数 $$ D_{1}=7.2\times10^{-5}\exp\biggl(-\frac{190\mathrm{kJ/mol}}{\bar{R}T}\biggr)\mathrm{m}^{2}\cdot\mathrm{s}^{-1}; $$晶界扩散系数 $$ D_{\mathrm{b}}=1.4\times10^{-5}\exp\biggl(-\frac{90\mathrm{kJ/mol}}{R T}\biggr)\mathrm{m}^{2}\cdot\mathrm{s}^{-1} $$一个多晶体，晶粒尺寸为 $7\div10^{-5}\cdots117$ 晶界厚度为 $5\times10^{-10}m^{3}$ ，求 $577\div c$ $72710$ 及 $0.776$ 的有效扩散系数，在哪一个温度下晶界扩散的贡献可以忽略？ | 含晶界的多晶体的表观扩散系数表示为 $D_{\mathrm{app}}=\tilde{f}D_{\mathsf{b}}+(1-\tilde{f})D_{\mathsf{l}}$ ，其中 $f$ 是缺陷（晶界）所占的分数。 设晶粒是立方体，边长为 $a$ 与晶粒直径相当。立方体的每一个面为近邻的立方体共享，故在一个立方体只有3个 $212$ 晶界，所以 $$ f\approx\frac{3d^{2}\delta}{d^{3}}\approx\frac{3\delta}{d}=7.5\times10^{-5} $$$$ \frac{D_{\mathrm{{app}}}}{D_{\mathrm{{i}}}}=f\frac{D_{\mathrm{{b}}}}{D_{\mathrm{{i}}}}+\left(1-f\right)=f\frac{D_{\mathrm{{b}}}}{D_{\mathrm{{i}}}}+1 $$ 计算结果如下： <html><body><table><tr><td>温度K</td><td>D (m².s-1)</td><td>D (m²-s-1)</td><td>Dapp (m²-s-1)</td><td>Dapp/D</td></tr><tr><td>800 1000 1200</td><td>2.82x10-17 8.5x10-15 3.86x10-13</td><td>1.86x10-11 2.78x10-10 1.69x10-9</td><td>1.42x10-15 2.94x10-14 5.13x10-13</td><td>50.47 3.44 1.33</td></tr></table></body></html> 从数据看出，在1200K时 $D_{\mathrm{app}}$ 和 $D_{j}$ 的差别已很小，晶界扩散的特殊贡献可忽略。
假设在 1000℃ 原子透过 Al2O3晶体扩散距离 $x$ 需要3h。 a.估计Al原子透过同一Al2O3晶体扩散距离为9x所需要的时间。 b. 计算AI透过Al2O3 的扩散速度是在 1000℃ 时10倍的温度（即找出 $D(T)=10D(1000)$ $℃$ )。 | 因为讨论问题的浓度条件相同，所以， $([111]-7)$ 为常数。 a.在 $1000\div x=\square$ 原子透过 $A1/\Omega$ 晶体扩散距离 $\pi$ 需要 $37111$ ，同一温度AI原子透过 $A1+C$ 晶体扩散距离为 $y_{I}$ 所需要的时间 $13$ 为 $$ I_{2}={\frac{(9x)^{2}}{x^{2}}}3h=243h $$$b$ ，扩散系数与温度的关系是 $D/-D_{0}\mathrm{exp}(-C/R T)$ ，AI透过 $A l+O$ 的扩散速度是在 $10000$ $T_{1}=1273k$ ）时10倍的温度 $T$ 有如下关系：$$ \frac{D_{\mathrm{o}}\exp(-Q/R T_{\mathrm{s}})}{D_{\mathrm{o}}\exp(-Q/R T_{\mathrm{i}})}{=}10 $$即：$$ {\frac{1}{T_{2}}}={\frac{1}{T_{1}}}-{\frac{R\ln10}{Q}} $$AI在 $A l\cdot O$ 晶体扩散的激活能 $0{=}477\mathrm{kJ/mol}$ （查阅教材表8-6），代入上式，得$$ {\frac{1}{T_{2}}}={\frac{1}{1273\mathrm{K}}}-{\frac{R\ln10}{Q}}=({\frac{1}{1273}}-{\frac{8.314\ln10}{477000}})\mathrm{K}^{\cdot}=7.454\times10^{-4}\mathrm{K}^{-1} $$因为扩散激活能很大，所以扩散系数对温度十分敏感，温度只提高了（1341.6-1273=68.6K），扩散速度就提高了10倍。
一个陶瓷氧化物，你认为 $[1]$ 在哪些温度范围会发生票性空位扩散机制或发生非票性空位扩散机制？ $(2)$ 在多晶体陶瓷中，是沿晶界还是通过点阵扩散占主导地位？ $\bigstar$ 扩散是空位换位机制还是回旋式换位机制？ | $\bar{\Pi}$ 如果陶瓷氧化物是固溶体，溶入的溶质的电价不同会产生非票性点缺陷。票性点缺陷浓度随温度变化非常激烈，非票性点缺陷浓度不随温度变化，所以在低温时，非享性空位浓度比票性空位浓度高，温度越低越是，而这的浓度差距越大。所以，在低温范围，非票性空位扩散机制是主导的。 $121$ 晶界是扩散的快速通道，所以在多晶体中，如果温度不是太高，沿晶界扩散占主导地位。但是，温度很高时，沿晶界扩散与通过点阵扩散的差别就减小。 $131$ 为氧化物陶瓷的健合是离了健，离了晶体的扩散机制主要是空位换位机制。回旋式换位机制的激活能太高，并且往往会破坏离子的健合，所以它不会是扩散的机制。
Mg2+ 在MgO中扩散，问在接近熔点2800℃时要加入多大的三价正离子杂质浓度，才能使 Mg^{2+}$ 主要以非禀性空位机制扩散？ | 当非禀性空位浓度超过禀性空位浓度时，非禀性空位扩散机制才是扩散的主导机制。在MgO晶体中肖脱基缺陷形成 $\Delta H=6 eV$ （教材中的表6-2），故在 2800℃肖特基空位平衡浓度 $-2\sqrt{5}$ 为： $$ \boldsymbol{x}_{\mathrm{v}}\approx\exp(-\frac{\Delta H_{\mathrm{c}}}{2k_{\mathrm{B}}T})=\exp(-\frac{6}{2\times8.62\times10^{-5}\times3073})=1.206\times10^{-5} $$ 如果非禀性空位浓度大于这·平衡票性空位浓度，则扩散主要以非禀性空位机制进行。现在加入三价正离子，每两个三价正离子置换两个 $N/\sum\limits_{i=1}^{n-1}$ 需要产生一个 $V=I_{1}=I_{2}$ 为了产生浓度为$1.205\times10^{-5}$ 的非票性正离子空位，需要加入三价正离子浓度 $x$ 为： $$ \mathrm{~x=2\times1.206\times10^{-5}=2.412\times10^{-5}} $$所以，在2800℃ M g^{2+}$ 在 MgO$ 中主要以非禀性空位机制扩散需要加入浓度大于 $2.412\times10^{-5}$ 的三价正离子杂质。
体心立方晶体可能的滑移面是 {110} 、{112}及{123}，若滑移方向为[1-11]，具体的滑移系是哪些？ | 一个滑移系的滑移方向必在其滑移面上，根据品带定律可知，滑移方向为[1-1 1]时，对于{110}滑移面，可能的滑移面是（110）、（011）和（10-1）。对于{112}滑移面，可能的滑移面是（121)、（21-1）和（-112）。对于 {123}滑移面，可能的滑移面是（132）、（231）、（32-1）、（-123）（-213）和(31-2）。
铝的临界分切应力为 $2.40\approx10^{5}$ Pa，当拉伸轴为[001]时，引起屈服所需要的拉伸应力是多大？ | 拉伸应力 $\sqrt{h}$ 与滑移系上的分切应力间的关系为=coscos，其中和分别是拉伸方向与滑移方向以及滑移面法向的夹角。铝的晶体结构是fcc，滑移系是 $11117=110.3$ 。当拉伸轴是[001]时，因它与[110]及[110]垂直，所以拉仲应力在由它组成的滑移系上的分切应力为0，它们不会开动。而[001]轴对与它的滑移系的几何关系是等同的，在它们的分切应力相等。以（111[011]滑移系为例计算引起屈服所需要的拉伸应力。[001]与滑移面法线[111]夹角 $47$ 的余弦cosp以及[001]与滑移方向[011]夹角入的余弦cosA分别是$$ \cos\varphi={\frac{1}{\sqrt{1}{\sqrt{3}}}}={\frac{1}{\sqrt{3}}}\cos\lambda={\frac{1}{\sqrt{1}{\sqrt{2}}}}={\frac{1}{\sqrt{2}}} $$当临界分切应力 $\frac{\sqrt{1}}{2}=\frac{1}{2}$ 为 $2.40\times0^{-}10^{5}P a$ 时对应的应力 $\alpha$ 就是屈服应力：$$ \sigma_{\circ}={\frac{\tau_{\circ}}{\cos\varphi\cos\lambda}}=2.4\times10^{5}\times{\sqrt{3}}\times{\sqrt{2}}\mathbf{Pa}=5.89\times10^{5}\mathbf{Pa} $$
面心立方晶体沿[131]轴拉伸，确定如下滑移系的分切应力：（111)[0-11]、（111)[10-1]（111)[1-10]。拉伸应力为 $6.9\div10^{5}P a$ | 根据拉伸应力 与滑移系上的分切应力间的关系为 $\tau=\sigma\cos\lambda\cos\varphi$ ，对于（111)[011]滑移系，[131]与滑移面法线[111]夹角的余弦 $[135,1]$ 以及[131]与滑移方向[011]夹角2的余弦cos入分别是 $$ \cos\varphi={\frac{1+3+1}{{\sqrt{1+1+1}}{\sqrt{1+3^{2}+1}}}}={\frac{5}{\sqrt{3}{\sqrt{11}}}}=0.870 $$$$ \cos\lambda={\frac{-3+1}{\sqrt{1+1}\sqrt{1+3^{2}+1}}}={\frac{-2}{\sqrt{2}\sqrt{11}}}=-0.426 $$ $$ \tau=\sigma\cos\lambda\cos\phi=-6.9\times10^{5}\times0.426\times0.870\mathrm{Pa}=-2.56\times10^{3}\mathrm{Pa} $$
聚合物中的织构与晶体中的织构有何不同 | 一个多取向体的取向分布偏离随机分布都称为织构。一个晶体是三维周期的有序排列，它相对与参考坐标有某一取向，多晶体的各晶粒取向相对于参考坐标有一取向分布。如果多晶体的取向分布偏离随机分布也就构成织构。而聚合物拉伸力的作用下，聚合物中的非晶态区域分子链在一维或二维方向上的有序排列，在晶态（折叠层块）的层转动以拉仲轴取向，也就是分子链的方向和晶块取向不是随机分布的，从而构成聚合物织构。因此，从广义看，两者的织构是相似的。但是，二者形成的机制是不同的。多晶体织构是在力的作用下晶粒变形转动产生的，而聚合物织构是在力的作用下分子链有序排列和分布在非晶区的晶块转动取向产生的：加热可以使取向聚合物解取向。另外，在用X射线检测时，多晶体织构的衍射表现为由多晶体的衍射环变成断续的环，极端情况变成如单晶体的衍射斑点。而聚合物织构漫散环由漫散的峰（而不是晶体中出现的不连续反射）组成。
由内耗法测出 Fe3C在 a-Fe中的平衡溶解度为$$ C=0.736\exp(\frac{-4850}{T}) $$ 其中 $T(\ensuremath{\mathrm{F}_{\mathrm{2}}})$ 为温度。求在 $627\div F E=10$ 的颗粒半径为 $10m m$ $100\cdot n m$ 以及 $1000\pi\uparrow77$ 时它在α-Fe中的溶解度。问颗粒的曲率半径多大才对溶解度有实质性的影响。oFeC的界面能为 $0.71,11171^{2}$ $F e=10$ 的摩尔体积为 $23.4077/m o l$ | 根据吉布斯-汤姆逊方程，半径为 $P^{+}$ 粒子的溶解度 $C_{5}$ 与平衡溶解度 $i$ 的关系为 $$ C_{r}=C_{\mathrm{so}}\mathrm{exp}(\frac{2\mathcal{H}}{R T\rho}\cdot\frac{1}{r}) $$式中 $C$ 和 $c^{2}$ 分别是颗粒曲率半径为 $_F$ 和 $\infty$ 时的平衡浓度、 $111$ 是摩尔量， $p$ 是密度，即 $\sin\beta$ 等于摩尔体积 $k^{r}$ 提界面能、 $R{=}8.314J/m o l\cdot K$ 是气体常数。对于稀溶体，上式的指数可以展开，并忽略高次项，得 $$ C_{r}=C_{\mathrm{se}}(1+\frac{2\sqrt{11}d}{R T\rho}\cdot\frac{1}{r})根据给出的平衡溶解度公式求出 $62712$ （即900K）下 $F e=15$ 在 $L F$ Fe中的平衡溶解度 $$$$ C_{\infty}=0.736\exp(\frac{-4850}{T})=0.736\exp(-\frac{4850}{900})=3.36\times10^{-3} $$ 不同半径的 $F e=0$ 粒子在 $i i=F i$ 中的溶解度 $C_{5}$ 是$$ C_{r}=C_{\infty}(1+\frac{2\mathcal{M}}{R T\rho}\cdot\frac{1}{r})=3.36\times10^{-3}(1+\frac{2\times23.4\times10^{-6}\times0.71}{8.314\times900\times r(\mathrm{m})}) $$$$ =3.36\times10^{-3}(1+4.440\times10^{-9}\frac{1}{r(\mathrm{当 $\vert-F_{1}\vert^{2}$ 的颗粒半径为10nm时在 $125$ Fe中的溶解度为 m})}) $$ $$ C_{r}=3.36\times10^{-3}(1\mid4.440\times10^{-9}1\mid0\times10^{-9})=4.952\times10^{-3} $$ $$ C u C=0.605 $$当 $F e=C$ 的颗粒半径为 $100\vert\vert\vert\vert\vert\vert\vert$ 时在 $U_{2}$ -Fe中的溶解度为 $$ C_{r}=3.36\times10^{-3}(1+4.440\times10^{-9}\frac{1}{100\times10^{-9}})=3.509\times10^{-3} $$ 当 $\Gamma\mathrm{E}$ 的颗粒半径为 $1000\mathrm{mm}$ 时在 $L_{1}^{2}$ Fe中的溶解度为 $$ C_{r}=3.36\times10^{-3}(1+4.440\times10^{-9}\frac{1}{1000\times10^{-9}})=3.375\times10^{-3} $$ $$ C u C=0.996 $$ 可见，当颗粒比较大时，例如颗粒曲率半径为 $\vert\vert\vert\vert\vert\vert\vert\vert\vert\vert\vert\vert\vert\vert\vert\vert$ 时，它的溶解度已接近平衡浓度，当曲率半径大于这个尺寸，它对溶解度已没有实质的影响了。
纯金属同素异形转变 $(x\rightarrow\beta)$ 在某一过冷度下两相体积吉布斯自由能差为 $7\approx10^{5}k J/m^{3}=C E/$ 界面能为 $0.5\mathrm{J/\Omega^{\prime}}$ 若忽略形核的应变能，求形成球状、立方体以及直径 $(D)$ 和厚度 $(1)$ 比 $(D//)$ 为20的圆盘状核心的临界核心尺寸和临界核心形成功。 | 如果忽略形核产生的应变能，临界核心形成功 $\Delta G^{*}=\sqrt{2}1^{*}/3$ ：式中 $\cdot t^{+}$ 临界核心的界面积。 $\bar{\Pi}$ 于球状核心，临界核心半径 ${\boldsymbol{r}}^{*}=-{\frac{2\gamma}{\Delta G_{\mathrm{V}}}}$ ，A=4π（r）².故 $$ r^{*}=-\frac{2\gamma}{\Delta G_{\mathrm{v}}}=\frac{2\times0.6}{7\times10^{8}}\mathfrak{m}=1.71\times10^{-9临界核心形成功为 $$ \Delta G^{*}=\gamma A^{*}/3=0.6\times4\pi\times({1.71\times10^{-9}})^{2}/3\mathrm{J}=7.35\times10^{-18}\mathrm{J} $$ }\mathfrak{m} $$ $121$ 对于立方体状核心，设 $\alpha$ 为边长，形核时的自由能变化 $\Delta G$ 为 $$ \Delta G=a^{3}\Delta G_{y}+6a^{3}y $$ 得 上式对 $a$ 取导数并令它等于 $0$ ，求出临界核心的边长 $=\frac{3}{4}+\frac{4}{5}$ $$ \frac{\mathrm{d}\Delta G}{\mathrm{d}\alpha}=3\alpha^{2}\Delta G_{\mathrm{y}}+12\alpha\gamma=0 $$ $$ a^{*}=-{\frac{4\gamma}{\Delta G_{\mathrm{V}}}}={\frac{4\times0.6}{7\times10^{8}}}{\mathfrak{m}}=3.428\times10^{-9}{\mathfrak{m}} $$ 临界核心形成功为： $$ \Delta G^{*}=\frac{1}{3}\gamma A^{*}=\frac{1}{3}6(a^{*})^{2}\gamma=2\times(3.428\times10^{-9})^{2}\times0.6\mathrm{J}=1.44\times10^{-17}\mathrm{J} $$ 对于直径 $(L)$ 和厚度（比 $(L)$ 为20的圆盘状核心，形核时的自由能变化AG为 $$ \begin{array}{l}{\Delta G=\pi(D/2)^{2}\times(D/20)\Delta G_{\mathrm{v}}+[2\pi(D/2)^{2}+2\pi(D/2)\times(D/20)]\gamma}\ {=\cfrac{\pi}{80}D^{3}\Delta G_{\mathrm{v}}+\cfrac{11}{20}D^{2}\gamma}\end{array} $$ 上式对 $D$ 取导数并令它等丁 $0$ ，求出临界核心圆盘直径 $D^{\ast}$ 得 $$ \frac{\mathrm{d}\Delta G}{\mathrm{d}D}=\frac{3\pi}{80}D^{2}\Delta G_{\nu}+\frac{11\pi}{10}D\gamma=0 $$ $$ D^{*}=-\frac{88}{3}\frac{\gamma}{\Delta G_{\mathrm{v}}}=\frac{88\times0.6}{3\times7\times10^{-8}}\mathfrak{m}=2.514\times10^{-8}\mathfrak{m} $$ $$ \begin{array}{l}{\displaystyle\Delta G^{*}=\frac{\pi}{80}(D^{*})^{3}\Delta G_{\mathrm{v}}+\frac{11}{20}(D^{*})^{2}\pi\gamma}\ {\displaystyle=[-\frac{\pi}{80}\times(2.514\times10^{-8})^{3}\times7\times10^{8}+\frac{11\pi}{20}\times(2.514\times10^{-8})^{2}\times0.6]\mathrm{J}}\ {\displaystyle=(-4.368\times10^{-16}+6.552\times10^{-16})\mathrm{J}=2.184\times10^{-16}\mathrm{J}}\end{array} $$ 比较二种形状核心的临界形核功可知，在忽略应变能时，球状核心的形核功最小。
AI-Mg置换固溶体，估计溶质原子 $1\cdot11$ 产生的错配应变能，以 $\¦\cdot\¦\Pi\mathbb{O}\¦^{-1}$ 和 $E V_{1}$ 原子表达。说明你估算时所用的假设。AI的原子半径为 $0.14317171$ 、切变模量 $G=2.5\times10^{10}P a$ Mg的 $\therefore\frac{1}{2}$ 轴长 $0.32\mathrm{nm}$ | 假设 $\boxed{1}$ 基体是各向同性的连续介质， $121$ 溶质原子之间相距很远，认为每个溶质原子的应力场不重登。可以用如下式子估计溶质原子 $N/E$ 产生的错配应变能： $$ \Delta G_{x}=4G\delta^{2}F^{\prime} $$ 其中 $0.51$ 点阵错配度为 $$ \delta=\frac{r_{\mathrm{{Mg}}}-r_{\mathrm{{Al}}}}{r_{\mathrm{{Al}}}}=\frac{0.16-0.143}{0.143}=0.1189 $$ $\int\limits_{a}^{b}$ 是AI的原子体积： $$ \begin{array}{l}{{{\displaystyle{\cal V}=\frac{4}{3}\pi v_{\mathrm{Al}}^{3}=\frac{4}{3}\pi(0.143\times10^{-9})^{3}=1.225\times10^{-29}m^{3}}}}\ {{{\mathrm{}}}}\ {{{\Delta G_{\mathrm{sl}}}=4G\delta^{2}V=4\times2.5\times10^{10}\times(0.1189)^{2}\times1.225\times10^{-29}J/a t=1.73\times10^{-20}J/a t}}\end{array} $$ 故 因 $\mathsf{I e V}{=}1.602\times10^{-19}J$ 所以 $$ \Delta G_{*}=1.73\times10^{-20}/1.602\times10^{-19}{\mathrm{~eV/at}}=0.108{\mathrm{~eV/at}} $$ 把以 $\int\limits_{0}^{1}\frac{2}{c}d t$ 表达的数值乘以亚佛加德罗常数 $N_{10}$ 就获得以 $\vert11770-5\vert$ 为单位的值： $$ \Delta G_{_{x t}}=1.73\times10^{-20}\times6.025\times10^{23}\mathrm{J/mol}=10.4\times10^{3}\mathrm{J/mol} $$
设母相和析出相的切变模量 $\vec{G}$ 相同，母相是各向同性连续介质。若形成共格的核心，导出球状和圆盘状核心长大丧失共格时的尺寸的表达式。 | $\therefore\square)$ 球状时，界面共格破坏前的错配应变能与界面能之和等于 $$ {\frac{4}{3}}\pi r^{3}\times4(r)^{2}+4\pi r^{2}\gamma_{\mathrm{ci0}} $$ 丧失共格后没有错配应变能，界面能量为 $4\pi r^{2}=\pi r^{2}$ 。设丧失共格的尺寸为 $r^{*}$ ，在这个尺寸下共格与非共格能量应相等，故 即 $$ \begin{array}{l}{{\displaystyle{\frac{4}{3}}\pi({\boldsymbol{r}}^{*})^{3}\times4G\delta^{2}+4\pi({\boldsymbol{r}}^{*})^{2}\gamma_{\mathrm{ro}}=4\pi({\boldsymbol{r}}^{*})^{2}\gamma_{\mathrm{m}}}}\ {{\displaystyle{\boldsymbol{r}}^{*}={\frac{3(\gamma_{\mathrm{m}}-\gamma_{\mathrm{ro}})}{4G\delta^{2}}}}}\end{array} $$ $(2)$ 圆盘状时，设半径为 $p^{*}$ 厚度为 $l_{4}$ 圆盘体积等于 $\pi r^{2}$ 圆盘面面积等于 $\square\pi r^{2}$ ，圆盘侧面面积等于 $\geq\sqrt{\pi}-1+t$ 共格破坏前的错配应变能与界面能之和等于 $$ \pi r^{2}t\times4G\delta^{2}+2\pi r^{2}\gamma_{_{\perp0}}+2\pi t\gamma_{\mathrm{in}}^{\prime} $$ 丧失共格后没有错配应变能，圆盘面界面由共格变为非共格，故能量为 $$ 2\pi r^{2}\gamma_{\mathrm{in}}^{e}+2\pi r/\gamma_{\mathrm{in}}^{e} $$ 在临界尺寸下共格与非共格能量应相等，据此求得的尺寸就是丧失共格的尺寸 $t^{\ddagger}$ ，即 即 结果 $$ \begin{array}{r l}&{\pi r^{2}t^{*}\times4G\delta^{2}+2\pi r^{2}\gamma_{\mathrm{so}}+2\pi r t^{*}\gamma_{\mathrm{in}}=2\pi r^{2}\gamma_{\mathrm{in}}+2\pi r t^{*}\gamma_{\mathrm{in}}}\ &{\pi r^{2}t^{*}\times4G\delta^{2}=2\pi r^{2}(\gamma_{\mathrm{in}}-\gamma_{\mathrm{co}})}\ &{t^{*}=\frac{(\gamma_{\mathrm{in}}-\gamma_{\mathrm{co}})}{2G\delta^{2}}}\end{array} $$
相晶粒直径为 $\boxed{\Pi}$ 晶界厚度为 $1\pi\pi\pi$ 在1000K析出c相， $70^{\circ}\angle E$ 非共格界面能为 $[1,5,1]177^{2}$ 共格界面能 $0.05\cdot1/17^{2}$ $[x^{2}-1]$ 相在福界上接触角为 $[50^{\circ}$ ，形核驱动力 $\Delta G_{1}=5\times10^{8}J/\mathrm{m}^{3}$ $12$ 和相的摩尔体积约为 $10^{-5}177^{3}$ 。问若在晶内以共格圆盘状（直径 $[1]$ 和厚度 $1$ 之比 $D N=10$ 均匀形核以及在晶界上非均匀形核（双球冠状，界面都是非共格），哪一种情况的形核率大？ | $\bar{(1)}$ 在晶粒内以共格圆盘状形核。根据题意，圆盘半径 $F^{\prime}$ 和厚度 $l$ 的关系是： $1=p_{1}+5$ ，则圆盘体积等于 $(1)^{2}t-1(.)^{2},5$ 圆盘顶面面积等于 $[\frac{1}{2}][1]^{2}$ 圆盘侧面面积等于 $2\pi r-2\pi r^{2}=5$ ·晶内形核时，形成尺寸为 $^{p}$ 圆盘晶体所需能量 $\Delta G$ 为 $$ \Delta G=\frac{\pi r^{2}}{5}\Delta G_{\mathrm{l}}^{\mathrm{V}}+2\pi r^{2}\gamma_{\mathrm{co}}+\frac{2\pi r^{2}}{5}\gamma_{\mathrm{m}} $$ 上式对 $\mathcal{F}$ 取导，并令其为0，求临界尺寸 $1-1=1=$ $$ \frac{\partial\Delta G}{\partial r}=\frac{3\pi r^{2}}{5}\Delta G_{\mathrm{I}}^{\mathrm{v}}+4\pi r\gamma_{\mathrm{co}}+\frac{4\pi r}{5}\gamma_{\mathrm{in}}=0 $$ $$ r^{*}=\frac{4\times5\gamma_{\mathrm{co}}+4\gamma_{\mathrm{in}}}{3\Delta G_{\mathrm{r}}^{\mathrm{v}}}=\frac{4\times5\times0.05+4\times0.5}{3\times5\times10^{8}}\mathfrak{m}=2\times10^{-9}\mathfrak{m} $$ 把 $F^{-}$ 的值代回 $\therefore A C=$ 式子，求得临界核心形成功 $M=\frac{7}{5}$ $$ \begin{array}{r l}&{\Delta G^{*}=\frac{\pi(r^{*})^{3}}{5}\Delta G_{1}^{\mathrm{V}}+2\pi(r^{*})^{2}\gamma_{\mathrm{,~\mathrm{{\omega}}}}+\frac{2\pi(r^{*})^{2}}{5}\gamma_{\mathrm{{a}}}}\ &{\qquad=[-\frac{\pi(2\times10^{-9})^{3}}{5}\times5\times10^{8}+2\pi\times(2\times10^{-9})^{2}\times0.05+\frac{2\pi(2\times10^{-9})^{2}}{5}\times0.5]\mathrm{J}}\ &{\qquad=1~26\times10^{-18}\mathrm{~I~}}\end{array} $$ $(2)$ 在晶界非均匀形核时，因 $12x^{2}$ 相在晶界上接触角为 $50^{\circ}$ ，故 $f^{\prime}(t)$ 为 $$ f(\theta)=\frac{1}{2}(2-3\cos\theta+\cos^{3}\theta)=0.5\times(2-3\cos60^{\circ}+\cos^{3}60^{\circ})=0.3125 $$ 若在晶内以非共格界面均匀形核（球状），临界核心半径 $r_{\mathrm{in}}^{\mathrm{t}}$ 为 $$ r_{i n}^{*}=\frac{2\gamma_{i n}}{\Delta G_{I}^{V}}=\frac{2\times0.5}{5\times10^{8}}\ m=2\times10^{-9}\mathrm{m} $$ 所需的临界核心形成功 $\Delta C F$ 为 $$ \Delta G_{\mathrm{in}}^{*}=\frac{16\pi}{3}\frac{\gamma_{\mathrm{in}}^{3}}{\Delta G_{\mathrm{I}}^{\mathrm{V}}}=\frac{16\pi}{3}\frac{(0.5)^{3}}{(5\times10^{8})^{2}}\mathrm{J}=8.37\times10^{-18}~\mathrm{J} $$ 在晶界上非均匀形核方式形成双球冠状核心的临界核心形成功 $\Delta G_{\mathrm{b}}$ 为 $$ \Delta G_{\mathrm{t}}^{\mathrm{s}}=f(\theta)\Delta G_{\mathrm{in}}^{\mathrm{s}}=8.37\times10^{-18}\times0.3125\mathrm{J}=2.615\times10^{-18}\mathrm{J} $$ $\frac{1}{12}$ 在晶界上非均匀形核（双球冠状）的形核率 $I_{\vec{\tau}}$ 与在晶粒内共格均匀形核（圆盘状）的形核率 $l_{1}$ 的比值为 $$ \frac{I_{2}}{I_{3}}=\left(\frac{d}{L}\right)\exp\left\{-\frac{\Delta G_{b}^{*}-\Delta G^{*}}{k T}\right\}=\frac{10^{-9}}{10^{-3}}\exp(-\frac{2.615\times10^{-18}-1.26\times10^{-18}}{1.38\times10^{-23}\times1000})=2.27\times10^{-49} $$ 结果表明，在晶内共格形核的形核率比在晶界上非共格形核率高。
估计 $1(2171)^{3}$ 的铜在熔点温度含10个原子和60个原子的原子团数目。液态下铜原子体积为 $1.5\times10^{-9}m^{3}$ $0.5[$ 为 $0.177\rfloor\cdot17^{-7}$ $T_{\parallel}=1356\mathrm{K}$ | 根据 $n_{i}=n\mathrm{exp}\Bigg(\frac{-\Delta G}{k_{\mathrm{B}}T}\Bigg)$ 先求10个原子及60个原子集团的能量 $\Delta G$ 。原子集团的体积 $v^{\prime}=N_{0}v^{\prime}$ $N$ 是原子数， $\int\limits_{0}^{\pi}\mu d t$ 是原子休积，设原子团是球状，半径为 $k^{i}$ 则 $$ r=(\frac{3N V_{\mathrm{at}}}{4\pi})^{1/3} $$ 原子团的表面积 $\mathcal{A}=4\pi r^{2}=4\pi(\frac{3N V_{\mathrm{at}}^{r}}{4\uppi})^{2/3}$ 在熔点产生10个原子及60个原子集团的能量变化（注意，只有表面能项）为 $$ \Delta G_{10}=A_{10}\gamma=4\pi(\frac{3N V_{\mathrm{at}}}{4\pi})^{2/3}\gamma=4\pi(\frac{3\times10\times1.6\times10^{-29}}{4\pi})^{2/3}\times0.177\mathrm{J}=2.52\times10^{-19}\mathrm{J} $$ $$ \Delta G_{60}=\mathcal{A}_{60}\gamma=4\pi\stackrel{\mathrm{\tiny~(3.36,~)}^{2/3}}{(4\pi)^{2/3}}\gamma=4\pi\stackrel{\mathrm{\tiny~(3\times60\times1.6\times10^{-29})}}{4\pi})^{2/3}\times0.177\mathrm{\tiny~J=8.33\times10^{-19}~J=8} $$ 每 $[277]^{2}$ 有 $c11$ 的原子数 $n={\frac{1}{V_{\alpha}}}={\frac{1}{1.6\times10^{-23}}}=6.25\times10^{-2}~{\mathrm{cm}}^{-3}$ 在 $1c m^{3}$ 中10个原子数 $12\pi$ 及60个原子集团数 $170=17$ 为： $$ n_{10}=n\exp\left(\frac{-\Delta G_{10}}{k_{B}T}\right)=6.25\times10^{52}\exp(-\frac{2.52\times10^{-19}}{1.38\times10^{-23}\times1356})=8.85\times10^{10}\mathrm{cm}^{-3} $$ $$ n_{60}=n\exp\left(\frac{-\Delta G_{60}}{k_{B}T}\right)=6.25\times10^{22}\exp(-\frac{8.33\times10^{-19}}{1.38\times10^{-23}\times1356})=2.91\times10^{3}\mathrm{cm^{-3}} $$ 当原子团中原子数目从10个增加到60个（增加6倍），原子集团数目却减少了约12个数量级，可见，假设液相中存在一个可观察到的最大的原子团尺寸是必要的。
镍的平衡熔点为 $172515$ ，固相的 $\bar{\rho}=0.6\bar{\mathsf{c m}}^{3}/1770\bar{\mathsf{l}}$ 液/固相界面能 $y=2.25\times10^{-5}\cdot50^{-7}$ ，如球形粒子半径是 $1\mathrm{cm},1\mathrm{um},0.01\upmu\mathrm{m}$ 时，熔点各降低多少？设摩尔熔化 $\Delta H_{\mathrm{m}}{=}[\bar{\mathbf{\Gamma}}\bar{\mathbf{\Gamma}}\bar{\mathbf{G}}\bar{\mathbf{G}}\mathbf{J}^{\dagger}\mathrm{m}\mathbf{0}]$ | 某一过冷度 $\Delta T$ 对应的临界曲率半径 $\vec{r}$ 的熔点 $T_{r}$ 就是 $T_{\Pi}{=}\Delta T$ 而临界曲率半径 $\frac{1}{r}$ 与过冷度之间的关系为： $r{=}2\gamma T_{m}/\Delta T\Delta H_{m}{=}2\gamma V_{\mathrm{S}}T_{m}/\Delta T\Delta H_{m}{;}$ 其中 $\Delta H^{\prime}$ 和 $\Delta H_{m}$ 分别是体积熔化饸和摩尔熔化。所以曲率半径为 $\bar{r}$ 的晶体熔点 $T_{r}$ 是 $$ T_{r}=T_{m}-\frac{2\gamma V_{S}T_{m}}{r\Delta H_{m}} $$ 现讨论的是球体，曲率半径就是球体半径 $r$ 。把各不同半径数据代入得各自对应的熔点： $$ \begin{array}{r l}{r_{1\mathrm{cm}}=1728\mathrm{K}-\frac{2\times6.6\times2.25\times10^{-5}\times1728}{1\times18066}\mathrm{K}\approx1727.99\mathrm{K}\quad\Delta T{=}0.01\mathrm{K}}\ {r_{1\mathrm{pm}}=1728\mathrm{K}-\frac{2\times6.6\times2.25\times10^{-5}\times1728}{10^{-4}\times18066}\mathrm{K}\approx1727.72\mathrm{K}\quad\Delta T{=}0.28\mathrm{K}}\ {r_{0.01\mu m}=1728\mathrm{K}-\frac{2\times6.6\times2.25\times10^{-5}\times1728}{10^{-6}\times18066}\mathrm{K}\approx1699.6\mathrm{K}\quad\Delta T{=}28.4\mathrm{K}}\end{array} $$ 当曲率半径是 $1\upmu\cdot$ 时，对熔点的降低也只有约 $0.375$ ，可见，只有曲率半径非常小时，它对熔点才有比较显著的影响。
证明无论对非均匀形核和均匀形核下式均成立： $\Delta G^{*}=\frac{1}{2}V^{*}\left¦\Delta G_{\mathrm{v}}\right¦$ | 不论均匀形核或非均匀形核的临界核心形成功 $\Delta C=10$ 都等于1/3临界核心的总表面能，故 $\Delta G^{*}=F^{*}\Delta G_{\mathrm{v}}+$ 临界核心的总表面能 $=V^{*}\Delta G_{\nu}+3\Delta G$ ，所以 $$ \Delta G^{*}=-\frac{1}{2}V^{*}\Delta G_{\mathrm{V}} $$
含硅的低合金钢锭，存在枝品偏析，枝晶臂距是 $500\sqcup\square\square$ 。在 $1200-c$ 下扩散退火，问偏析振幅减小到原来的 $10\%$ ：应保温多长时间？设 $1200-150$ 下碳在奥氏体的扩散系数是$2.23\times10^{-6}c m^{-2}.5^{-1}$ ，硅的扩散系数是 $7.03\times10^{-11}\mathrm{cm^{2}.s^{-1}}$ | 存在枝晶偏析时，溶质成分以枝晶臂间距为周期分布，周期21就是 $500\mathrm{~}\mathrm{\U}\mathrm{\Pi}=0.05$ cma根据扩散方程的三角级数解可知，浓度振幅按衰减因子衰减，即 $$ C=\overline{{C}}+C_{\mathrm{{\scriptsize~{J}}}}\sin\frac{\pi t}{l}\exp(-\frac{\pi^{2}D t}{l^{2}}) $$ 若振幅衰减为原来的 $1/10$ ，即 $\exp(-\pi^{2}D t/I^{2})=0.1$ ，故对于 $C$ 元素需要的时间为： $$ t=\frac{l^{2}}{\pi^{2}D}\ln0.1=-\frac{(0.025)^{2}}{\pi^{2}\times2.23\times10^{-6}}\ln0.1s=65.3s $$ 对于Si元素需要的时间为： $$ t=\frac{l^{2}}{\pi^{2}D}\ln0.1=-\frac{(0.025)^{2}}{\pi^{2}\times7.03\times10^{-11}}\ln0.1\mathrm{s}=2.07\times10^{6}\mathrm{s} $$ 因为Si在Fe中是置换式的溶质原子，C则是间隙式的溶质原子，S原子扩散的速度比C慢得多，所以，Si的均匀化时间（s）比C的慢好几个数量级。
聚合物结晶与金属结晶有何相似之处和主要差异？ | 聚合物结晶与金属结晶遵循一般相变规律： $\boxed{1}$ 结晶过程是由形核、长大过程组成： $(1)\frac{1}{2}$ 非均匀形核为主： $(1-1)$ 具有Avrami方程相同形式的动力学方程： $[4]$ 大的过冷度获得小的晶粒尺寸。 $\textcircled{5}$ 小颗粒对的熔点比大颗粒的低，即有吉布斯-汤普森相似的效应。 只有热塑性聚合物可以结晶，这类聚合物具有线型结构，结晶过程是分子链从无序到有序排布的过程，其熔化温度不固定。由于聚合物分子链长、结构复杂及熔体粘度大等因素，使得大多数聚合物结晶比金属结晶缓慢得多，并且不能全部结晶，一般结晶度在 $50\%$ 左右。结晶度与聚合物分了结构有紧密关系，而结构越复杂，越难以结晶，易丁形成玻璃态，所以聚合物形成晶态能力与形成玻璃态能力有倒易关系。
A-B二元系固态完全互溶（α相），并存在溶解度间隙，间隙的 $T_{c}=\frac{\sqrt{5}}{5}[11]k_{2}$ 。在550KB的摩尔分数 $x_{1}=0,4$ 时 $^\dagger$ 自由能-成分曲线 $\mathrm{d}^{2}\cdot\zeta/\mathrm{d}x^{2}=-95.325,$ 测得在该成分下 $D_{n}^{\mathrm{aB}}{=}9\times10^{-12}\mathrm{cm^{2}/s}$ $D_{\mathrm{{B}}}^{\mathrm{{am}}}=2\times10^{-12}\mathrm{{cm}^{2}/{\mathrm{S}},}$ 若调幅分解的 $e_{n}^{2}=100n\pi$ ，问以多大的冷却速度从高温850K冷却下来才可以避免在550K发生调幅分解？ | 因为调幅分解的 $\lambda_{\mathrm{m}}=100\mathrm{nm}$ 调幅分解所需的扩散距离就是 $100\Pi\Pi^{1}\bar{2}\bar{=}50\Pi\Pi$ ，根据估计扩散距离 $x$ 和所需的时间 $^{f}$ 的关系 $x=\sqrt{5D}t$ ，其中 $\overbar{D}$ 是互扩散系数，它等于 $$ \begin{array}{r l}&{D=(x_{\mathrm{A}}D_{\mathbf{B}^{\star}}^{\mathbf{A}\mathbf{B}}+x_{\mathbf{B}}D_{\mathbf{A}^{\mathbf{\hat{\prime}}}}^{\mathbf{A}\mathbf{B}})\frac{x_{\mathrm{A}}x_{\mathbf{B}}}{R T}\frac{\mathrm{d}^{2}G}{\mathrm{d}x_{\mathbf{B}}^{2}}}\ &{\quad=-(0.6\times2\times10^{-16}+0.4\times9\times10^{-16})\frac{0.6\times0.4}{8.314\times550}\times95.32\mathrm{m}^{2}\cdot s^{-1}=-2.4\times10^{-18}\mathrm{m}^{2}\cdot s^{-1}}\end{array} $$ 扩散距离为 $50\pi m$ 所需时间 $i$ 为 $$ t=\frac{(\lambda_{m}/2)^{2}}{6D}=\frac{(50\times10^{-5})^{2}}{6\times2.4\times10^{-18}}{\mathrm{~s}}=173.6{\mathrm{~s}} $$ 若从800K冷却到550K的时间小于 $173.65$ 就没有足够的时间发生调幅分解，故冷却速度v应大于 $$ \mathrm{~\boldmath~\underline{{~\hat{~}{~2~}~}}~}\frac{800-550}{173.6}\mathrm{~K~}\cdot\mathrm{{s}^{-1}}=1.44\mathrm{~K~}\cdot\mathrm{{s}^{-1}} $$ 上面的分析是过低估计的，因为采用的是550K的扩散系数，而冷却是从800K到550K，整个过程的扩散都比550K时的快。
多边形化后形成的亚晶界包含 $\because\pi$ 个刃位错，亚晶间的取向差为 $10^{-3}$ 弧度。设多边形化前位错间无交互作用，问多边形化后释放了多少能量（以百分数表示）。（晶界能 $E_{\perp}-E_{0}\theta(A-1)\mid=\beta$ 设其中4等于0.5）如果2个这样的亚晶界合并形成1个新的亚晶界，问取向差加大多少？合并前后释放能量多少？ | 亚晶间的取向差 $\theta$ 与位错柏氏天量 $h$ 以及位错间距 $D$ 的关系是 $D=B:C$ 讨论 $\vert z_{1}^{n}\vert$ 面积的品界，因包含 $n$ 个位错，故 $$ m-\frac{1}{D}-\frac{\theta}{b} $$ 多边型化前位错无交互作用，即和独立存在时的能量一样，假设位错是刃型位错，这 $11$ 个位错单独存在时，它们的总能量 $E_{1}$ 为 $17E_{2}$ $E_{\perp}$ 是的单位长度刃位错的能量： $$ E_{\parallel}=n E_{e}={\frac{\theta}{b}}~{\mathrm{~}4\pi^{2}}~{\mathrm{ln}}\frac{R}{r_{0}}\approx10\theta E_{0} $$ 式中Ea=4z（1-) ，并用了 ${\ln\frac{R}{r_{0}}=10}$ 的近似。多边形化后， $n$ 个位错构成的这个面积为单位面积的晶界的能量 $E_{\mathrm{lr}}$ 为 $$ E_{b}=E_{\scriptscriptstyle\mathrm{i}}\theta(0.5-\ln\theta) $$ 多边形化前后单位面积品界释放的的能量相对 $\therefore F_{1}^{\prime\prime}F_{1}$ 为 $$ {\frac{\Delta E}{E_{\mathrm{{t}}}}}={\frac{E_{\mathrm{{t}}}-E_{\delta}}{E_{\mathrm{{t}}}}}={\frac{10\theta E_{\mathrm{{0}}}-E_{\mathrm{{0}}}\theta(0.5-\ln\theta)}{10\theta E_{\mathrm{{0}}}}}={\frac{10-0.5+\ln10^{-3}}{10}}=25.99_{\mathrm{{0}}} $$ $\therefore\angle2$ 如果2个这样的亚晶界合并形成1个新的亚晶界，晶界上的位错密度增加一倍，取向差与位错密度成正比，即取向差为 $\therefore A=A\times10^{-3}$ 弧度。合并后的单位面积品界能量为 $2\theta E(t-1-\pi)$ 合并前两个晶界的能量为 $2\theta E\vert x-1=1n\theta$ ，合并后释放能量相对值 $\bar{\Delta E}$ 为 $$ {\begin{array}{r l}&{\Delta E={\frac{2\theta E_{0}(A-\ln\theta)-2\theta E_{0}(A-\ln2\theta)}{2\theta E_{0}(A-\ln\theta)}}={\frac{\ln2\theta-\ln\theta}{0.5-\ln\theta}}}\ &{={\frac{\ln(2\times10^{-3})-\ln10^{-3}}{0.5-\ln10^{-3}}}=9.35\%}\end{array}} $$
经大形变量的冷加工的铜块，储存能为 $2\times10^{5}\cdot1-m^{-3}$ ，大角度界面能的典型值为 $0.5.1\cdot m^{-2}$ 如果按照经典的均匀形核理论，形成再结晶临界晶核尺寸有多大？若储存能主要由位错贡献，建立位错密度和临界核心尺寸的关系。如果形成1个半径为 $211177$ 的核心，要求形核处的位错密度多大？评论经典形核的可能性。（ $G=4\sim10^{10}P a$ $b=0.25n m$） | $[1]$ 按经典形核理论，临界核心半径 $r^{\ast}=\frac{1}{\tilde{\Gamma}}\tilde{\Gamma}\tilde{\Gamma}\tilde{\Gamma}$ 其中提界面能， $\Delta C$ 是提供形核的驱动能。现在 $\Delta G$ 应是单位体积的储存能。把界面能及储存能代入，得 $$ r^{*}=\frac{2\gamma}{\Delta G}=\frac{2\times0.5}{2\times10^{5}}\mathfrak{m}=5\times10^{-7}\mathfrak{m} $$ $1.21$ 单位长度位错的能量约为 $G H-1=$ ，设位错密度为 $P^{2}$ ，单位体积的位错能量为 $P(G,G)=12$ 如果储存能 $E$ 主要是中位错贡献，则临界品核平径与位错密度的关系为 $$ {p^{*}}=\frac{4\gamma}{\rho(\overline{{f}}h^{2}} $$ $151$ 如果形成一个半径为 $z n n$ 的核心，要求的位错密度 $120$ 为： $$ \rho={\frac{4\gamma}{r^{\ast}G b^{2}}}={\frac{4\times0.5}{2\times10^{-9}\times4\times10^{10}\times(0.25\times10^{-9})^{2}}}{\mathrm{~m}}^{-2}=4\times10^{17}{\mathrm{~m}}^{-2} $$ $11$ 大加工量的金属材料的位错密度大约为 $10^{115}177^{-2}$ ，这样大小的临界半径核心基本上是不可能形成的，上面讨论的经典形核的临界核心半径为 $5\div10\cdots11$ ，即 $\pm00\ m>0$ ，显然是不可能用经典形核的方式来形核的。
布拉维点阵的基本特点是什么？ | 具有周期性和对称性，而且每个结点都是等同点。
论证为什么有且仅有 14 种 Bravais 点阵。 | 第一，不少于 14 种点阵。对于 14 种点阵中的任一种，不可能找到一种连接结点的方法，形成新的晶胞而对称性不变。 第二，不多于 14 种。如果每种晶系都包含简单、面心、体心、底心四种点阵，七种晶系共 28 种 Bravais 点阵。但这 28 种中有些可以连成 14 种点阵中的某一种而对称性不变。例如体心单斜可以连成底心单斜点阵，所以并不是新点阵类型。
以 BCC、FCC 和六方点阵为例说明晶胞和原胞的异同。 | 晶胞和原胞都能反映点阵的周期性，即将晶胞和原胞无限堆积都可以得到完整的整个点阵。但晶胞要求反映点阵的对称性，在此前提下的最小体积单元就是晶胞；而原胞只要求体积最小，布拉维点阵的原胞都只含一个结点。例如：BCC 晶胞中结点数为2，原胞为 1；FCC 晶胞中结点数为 4，原胞为 1；六方点阵晶胞中结点数为 3，原胞为1。见下图，直线为晶胞，虚线为原胞。
什么是点阵常数？各种晶系各有几个点阵常数？ | 晶胞中相邻三条棱的长度 a、b、c 与这三条棱之间的夹角α、 $\beta$ 、γ分别决定了晶胞的大小和形状，这六个参量就叫做点阵常数。 <html><body><table><tr><td>晶系</td><td>a、b、c，α、β、Y之间的关系</td><td>点阵常数的个数</td></tr><tr><td>三斜</td><td>a≠b≠c，α≠β≠≠90°</td><td>6(a、b、c、α、β、)</td></tr><tr><td>单斜</td><td>a≠b≠c，α=β=90≠或α==90≠β</td><td>4(a、b、C、Y或a、b、C、β)</td></tr><tr><td>斜方</td><td>a≠b≠c，α=β==90°</td><td>3 (a、b、 c)</td></tr><tr><td>正方</td><td>a=b≠c，α=β==90°</td><td>2 (a、c)</td></tr><tr><td>立方</td><td>a=b=c，α=β=y=90°</td><td>1 (a)</td></tr><tr><td>六方</td><td>a=b≠c，α=β=90°，Y=120°</td><td>2 (a、 c)</td></tr><tr><td>菱方</td><td>a=b=c， α=β= ≠90°</td><td>2 (a、α)</td></tr></table></body></html>
写出立方晶系的{123}晶面族和 $\yen123$ 晶向族中的全部等价晶面和晶向的具体指数。 | $\{123\}=(123)+(\bar{1}23)+(1\bar{2}3)+(12\bar{3})+(132)+(\bar{1}32)+(1\bar{3}2)+(1\bar{3}2)+(13\bar{2})$ $+(213)+(\overline{{{2}}}13)+(2\overline{{{1}}}3)+(21\overline{{{3}}})+(231)+(231)+(\overline{{{2}}}31)+(2\overline{{{3}}}1)+(23\overline{{{1}}})$ $+(312)+(\overline{{{3}}}12)+(3\overline{{{1}}}2)+(31\overline{{{2}}})+(321)+(\overline{{{3}}}21)$ +(3 1) +(32 )$\begin{array}{c}{{<112>~=~[112]~+[\bar{1}12]~+[1\bar{1}2]~+[11\bar{2}]~+[11\bar{2}]~+[121]~+[\bar{1}21]}}\ {{~+[1\bar{2}1]~+[12\bar{1}]~+[211]~+[\bar{2}11]~+[\bar{2}11]~+[2\bar{1}1]~+[21\bar{1}]}}\end{array}$
用解析法求 1-11 第二图中的各晶向指数(按三指数－四指数变换公式)。 | 由三指数[U $\pmb{\upnu}$ W]转化为四指数 $[u\textbf{v t}\pmb{w}]$ 可利用公式：$\mathsf{U}=2\mathsf{u}\mathsf{+v},\quad\mathsf{V}\equiv2\mathsf{v}+\mathsf{u},\quad\mathsf{w}=\mathsf{w}$ 将 $^{1}/3$ [ 23]、 $^1/_{3}$ [11 0]、 $^1/_{3}$ [11 3]、 $\%$ [01 0]中的 $u,~v,~w$ 代入公式，得[ 1]、 [110]、 [111]、 ½ [120 ]。
根据 FCC 和 HCP 晶体的堆垛特点论证这两种晶体中的八面体和四面体间隙的尺寸必相同。 | 研究 FCC 晶体的(111)密排面和 HCP 晶体的(0001)密排面，发现两者原子排列方式完全相同；再研究两者的相邻两层密排面，发现它们层与层之间的吻合方式也没有差别。事实上只有研究相邻的三层面时，才会发现 FCC 和 HCP 的区别，而八面体间隙与四面体间隙都只跟两层密排原子有关，所以对于这两种间隙，FCC 与 HCP 提供的微观环境完全相同，他们的尺寸也必相同。
按解析几何证明立方晶系的[h $\boldsymbol{\mathbf{k}}$ l]方向垂直与 $(\texttt{h k}\mid)$ 面。 | 根据定义， $(\texttt{h k}\mid)$ 面与三轴分别交于 a/h、a/k、a/l，可以推出此面方程为x/(a/h) + y/(a/k) + z/(a/l) = 1 => hx + ky +lz = a；平行移动得面 ${\mathsf{h x}}+{\mathsf{k y}}+{\mathsf{l}}{\mathsf{z}}=0$ ；又因为 (h, k, l) • $(x,y,z)=h x+k y+1z\equiv0$ ，知矢量 $(\mathsf{h},\mathsf{k},\mathsf{I})$ 恒垂直于此面，即[h $\boldsymbol{\mathbf{k}}$ l]方向垂直于 $\ h x+k y+1z=0$ 面，所以垂直于 $\mathsf{h x}+\mathsf{k y}+\mathsf{l z}$ $=a$ 即 $(\texttt{h k}\mid)$ 面。
由六方晶系的三指数晶带方程导出四指数晶带方程。 | 六方晶系三指数晶带方程为 $H\sqcup+K V+L W=0$ ；面(H K L)化为四指数 $(\textsf{h k i}\textsf{l})$ ，有$\forall=h,\quad\forall=k,\quad\mathsf{L}=1$ ；方向[U $\pmb{\upnu}$ W]化为四指数 $[u\textbf{v t}\pmb{w}]$ 后，有$\Psi=2{\mathsf{u}}+{\mathsf{v}},\quad\forall{\mathsf{{\mathbf{\bar{\alpha}}}}}2{\mathsf{v}}+{\mathsf{u}},\quad\forall{\mathsf{I}}={\mathsf{w}};$ ；代入晶带方程，得${\sf h}\left(2{\sf u}+{\sf v}\right)+{\sf k}\left(2{\sf v}+{\sf u}\right)+{\sf I}{\sf w}=0;$ ；将 $\dag=-(h+k)$ ， $\mathtt{t=-\tau(u+v)}$ 代入上式，得 ${\mathsf{h}}{\mathsf{u}}+{\mathsf{k}}{\mathsf{v}}+{\mathsf{i}}{\mathsf{t}}+{\mathsf{I}}{\mathsf{w}}=0{\mathsf{c}}$ 。
求出立方晶体中指数不大于3 的低指数晶面的晶面距 $\pmb{\triangleleft}$ 和低指数晶向长度L(以晶胞边长 a 为单位)。 | 晶面间距为 $\mathsf{d}={\mathsf{a}}/{\mathsf{s q r t}}$ $(h^{2}+k^{2}+1^{2})$ ，晶向长度为 $\mathsf{L}=\mathsf{a}\cdot\mathsf{s q r t}$ $(u^{2}+v^{2}+w^{2})$ ，可得 <html><body><table><tr><td>晶面族</td><td>(ex)p</td><td>晶面族</td><td>(ex)p</td><td>晶向族</td><td>L(×a)</td><td>晶向族</td><td>L(×a)</td></tr><tr><td>[100}</td><td>1</td><td>[311}</td><td>√11/11</td><td><100></td><td>1</td><td><311></td><td>√11</td></tr><tr><td>[110}</td><td>√2/2</td><td>{222}</td><td>√3/6</td><td><110></td><td>√2</td><td><222></td><td>2√3</td></tr><tr><td>[111}</td><td>√3/3</td><td>[320}</td><td>√13/13</td><td><111></td><td>√3</td><td><320></td><td>√13</td></tr><tr><td>[200}</td><td>1/2</td><td>[321}</td><td>√14/14</td><td><200></td><td>2</td><td><321></td><td>√14</td></tr><tr><td>[210}</td><td>√5/5</td><td>[322}</td><td>√17/17</td><td><210></td><td>√5</td><td><322></td><td>√17</td></tr><tr><td>[211}</td><td>√ 6/6</td><td>[330}</td><td>√2/6</td><td><211></td><td>√6</td><td><330></td><td>3√2</td></tr><tr><td>[220}</td><td>√2/4</td><td>[331}</td><td>√19/19</td><td><220></td><td>2√2</td><td><331></td><td>√19</td></tr><tr><td>[221}</td><td>1/3</td><td>[332}</td><td>√22/22</td><td><221></td><td>3</td><td><332></td><td>√22</td></tr><tr><td>[300}</td><td>1/3</td><td>[333}</td><td>√3/9</td><td><300></td><td>3</td><td><333></td><td>3√3</td></tr></table></body></html> <html><body><table><tr><td>[310}</td><td>√10/10</td><td></td><td></td><td><310></td><td>√10</td><td></td><td></td></tr></table></body></html>
求出六方晶体中[0001]、[10 0]、[11 0]和[10 1]等晶向的长度(以点阵常数 a 和 c为单位) | 六方晶体晶向长度公式： 代入四指数公式，得长度分别为 $$ c_{2}\sqrt{3^{4}a},3a_{3}\sqrt{(3a^{2}+c^{2})a} $$
计算立方晶体中指数不大于 3 的各低指数晶面间夹角(列表表示)。为什么夹角和点阵常数无关。 | 利用晶面夹角公式 $\cos\phi=(h_{1}h_{2}+k_{1}k_{2}+1,1,2)/\{(h_{1}^{2}+k_{1}^{2}+1,^{2})\ast(h_{2}^{2}+k_{2}^{2}+1,^{2}))$ 计算。两晶面族之间的夹角根据所选晶面的不同可能有多个，下面只列出一个，其他这里不讨论。 <html><body><table><tr><td>cos 中</td><td>[100}</td><td>[110}</td><td>[111}</td><td>[210}</td><td>[211}</td><td>[221}</td><td>{310}</td></tr><tr><td>[100}</td><td>1</td><td>√2/2</td><td>√3/3</td><td>2√5/5</td><td>√ 6/3</td><td>2/3</td><td>3√10/10</td></tr><tr><td>[110}</td><td></td><td>1</td><td>√6/3</td><td>3√10/10</td><td>√3/2</td><td>2√2/3</td><td>2√5/5</td></tr><tr><td>[111}</td><td></td><td></td><td>1</td><td>√15/5</td><td>2√2/3</td><td>5 √3/9</td><td>2√30/15</td></tr><tr><td>[210}</td><td></td><td></td><td></td><td>1</td><td>√30/6</td><td>2√5/5</td><td>7 √2/10</td></tr><tr><td>[211}</td><td></td><td></td><td></td><td></td><td>1</td><td>7 √6/18</td><td>7 √15/30</td></tr><tr><td>[221}</td><td></td><td></td><td></td><td></td><td></td><td>1</td><td>4√10/15</td></tr><tr><td>[310}</td><td></td><td></td><td></td><td></td><td></td><td></td><td>1</td></tr></table></body></html> 后面的结果略。
计算立方晶体中指数不大于 3 的各低指数晶向间夹角(列表表示)，并将所得结果和上题比较。 | 利用晶向夹角公式 $\cos\theta=({\ u_{1}}{u_{2}}+{v_{1}}{v_{2}}+{w_{1}}{w_{2}})/{\mathsf{s q r t}}$ ( $({u_{1}}^{2}+{v_{1}}^{2}+{w_{1}}^{2})\ast({u_{2}}^{2}+{v_{2}}^{2}+{w_{2}}^{2})$ 计算。两晶向族之间的夹角根据所选晶向的不同可能有多个，所得结果与上题完全相同，只将表示晶面的 $\cdots\left\{\right\}^{\mathfrak{p}}$ 替换为 $\mathbf{\sigma}^{66}\mathbf{\textless}\textcircled{>}\mathbf{\sigma}^{,5}$ 即可。从表面上看是因为晶向夹角公式与晶面夹角公式完全相同的原因，深入分析，发现晶向 $[\texttt{x y z}]$ 是晶面 $(\texttt{x y z})$ 的法线方向，是垂直关系，所以两晶面的夹角恒等于同指数的晶向夹角。
推导菱方晶体在菱方轴下的点阵常数 $a_{R},~\mathfrak{a}_{R}$ 和在六方轴下的点阵常数 $\pmb{a}_{\sf H}$ 、 $\pmb{\complement H}$ 之间的换算公式。 | 在 $\pmb{a}_{\sf H}$ 、bH、 $\pmb{\mathbb{G H}}$ 下， $a_{R}=1/s$ [1 1]，所以点阵常数 $a_{R}=\mathsf{L}$ $\begin{array}{r l}&{=\mathsf{a_{H}}\bullet\mathsf{s q r t}(\mathsf{U}^{2}+\mathsf{V}^{2}+\mathsf{W}^{2}\mathsf{c_{H}}^{2}/\mathsf{a_{H}}^{2}-\mathsf{U V})}\ &{=\V_{3}\vee(3\mathsf{a_{H}}^{2}+\mathsf{c_{H}}^{2}),}\end{array}$ 又因为 ${\pmb{\upalpha}}_{\aleph}$ 是晶向 $\%$ [1 1]与 $\%$ [121]的夹角，所以点阵常数 $\texttt{a}_{\texttt{R}}$ $\begin{array}{r l}{=\mathsf{a r c o s}(c_{\mathsf{G}_{\mathsf{H}}}{}^{2}/\mathsf{a}_{\mathsf{H}}{}^{2}{}-3/2)/(3+\mathsf{c}_{\mathsf{H}}{}^{2}/\mathsf{a}_{\mathsf{H}}{}^{2})}\ {=\mathsf{a r c o s}(}&{(2\mathsf{c}_{\mathsf{H}}{}^{2}{}-3\mathsf{a}_{\mathsf{H}}{}^{2})/(6\mathsf{a}_{\mathsf{H}}{}^{2}+2\mathsf{c}_{\mathsf{H}}{}^{2}))\circ}\end{array}$ ) 可得 a H = aR·sqrt (2(1-cosα))； $c_{H}=a_{R}\cdot\mathsf{s q r t}(3(1+2\cos\theta)\circ$ 。
已知 $\mathsf{\Omega}\mathsf{a}-\mathsf{A l}\mathsf{\Omega}_{2}\mathsf{0}_{3}$ (菱方晶体)的点阵常数为 $\mathtt{a}_{\mathsf{R}}={\mathsf{5}}.$ .12$\mathring{\mathbf{A}}$ 、 $a_{\scriptscriptstyle\textsf{R}}=55^{\circ}17^{\circ}$ ’，求它在六方轴下的点阵常数 $\pmb{a}_{\sf H}$ 和 $\mathbf{GHo}$ | 利用上题公式，将 aR 、 $\texttt{a}_{\texttt{R}}$ 数值代入，可得 $a_{\scriptscriptstyle\ H}={\bf\nabla}4.75\mathrm{~\AA~}$ 、 $\pmb{\upalpha}_{\mathsf{H}}=12.97\mathrm{~\AA~}$ 。
Prove that the A-face-centered hexagonal lattice is not a new type of lattice in addition to the 14 space lattice. | 如图，六方点阵加入 a 面面心以后，对称性降低，可以 连成一个面心斜方点阵。所以它不是一个新点阵。
比较石墨和金刚石的晶体结构、结合键和性能。 | 金刚石晶体结构为带四面体间隙的 FCC，碳原子位于 FCC 点阵的结合点和四个不相邻的四面体间隙位置(见 1-6 题答案)，碳原子之间都由共价键结合，因此金刚石硬度高，结构致密。石墨晶体结构为简单六方点阵，碳原子位于点阵结点上，同层之间由共价键结合，邻层之间由范德华力结合，因此石墨组织稀松，有一定的导电性，常用作润滑剂。
为什么元素的性质随原子序数周期性的变化？短周期元素和长周期元素的变化有何不同？原因何在？ | 因为元素的性质主要由外层价电子数目决定，而价电子数目是随原子序数周期性变化的，所以反映出元素性质的周期性变化。长周期元素性质的变化较为连续、逐渐过渡，而短周期元素性质差别较大，这是因为长周期过渡族元素的亚层电子数对元素性质也有影响造成的。
讨论各类固体中原子半径的意义及其影响因素，并举例说明。 | 对于金属和共价晶体，原子半径定义为同种元素的晶体中最近邻原子核之间距离之半。共价晶体中原子间结合键是单键、双键或三键将会影响原子半径，所以一般使用数值最大的单键原子半径 r(1)；金属晶体中，配位数会影响原子半径，例如α-Fe$(C N=8)$ 比γ-Fe (CN=12)的原子半径小 $3\%$ ，一般采用 $\tt G N=12$ 的原子半径。 对于非金属的分子晶体，同时存在两个原子半径：一是共价半径，另一是范德华原子半径(相邻分子间距离之半)。例如氯分子晶体中，两半径分别为 0.099nm 和$0.180\mathsf{n m}$ 。 对于离子晶体，用离子半径 $r^{+}$ 、r 表示正、负离子尺寸。在假设同一离子在不同离子晶体中有相同半径的情况下，可以大致确定离子半径。但离子半径只是一个近似的概念，电子不可能完全脱离正离子，因此许多离子键或多或少带有共价键的成分，当这种特点较为突出时，离子半径的意义就不确切了。
解释术语:合金 | 由金属和其它一种或多种元素通过化学键结合而成的材料。
解释术语:组元 | 组成合金的每种元素(金属、非金属)。
解释术语:相 | 合金内部具有相同的(或连续变化的)成分、结构和性能的部分或区域。
解释术语:组织 | 一定外界条件下，组成一定成分的合金的若干种不同的相的总体。
解释术语:溶体 | 溶质和溶剂的原子占据了一个共同的布拉维点阵，且此点阵类型与溶剂点阵类型相同；组元的含量可在一定范围内改变而不会导致点阵类型的改具有以上两性质的金属或非金属合成物就叫做固溶体。
解释术语:金属间化合物 | 金属与金属形成的化合物。
解释术语:超结构(超点阵) | 有序固溶体中的各组元分点阵组成的复杂点阵。
解释术语:分点阵(次点阵) | 有序固溶体中各组元原子分别占据的各自的布拉维点阵。
解释术语:负电性 | 表示元素在和其它元素形成化合物或固溶体时吸引电子的能力的参量。
解释术语:电子浓度 | 合金中每个原子的平均价电子数。
有序合金的原子排列有何特点？这种排列和结合键有什么关系？为什么许多有序合金在高温下变成无序？从理论上如何确定有序－无序转变的温度(居里温度)？ | 有序合金中各组元原子占据各自的布拉维点阵，整个合金就是这些分点阵组成的超点阵。这种排列是由原子间金属键造成的，是价电子集体将原子规则排列。高温下由于原子的热运动加剧，到一定程度就会摆脱原来的结点位置，造成原子排列的无序性。理论上可以利用金属键的强度与分子平均自由能的大小关系确定有序合金的转变温度。
简述 Hume-Rothery 规则及其实际意义。 | 1) 形成合金的元素原子半径之差超过 $14\%\sim15\%$ ，则固溶度极为有限；(2) 如果合金组元的负电性相差很大，固溶度就极小；(3) 两元素的固溶度与它们的原子价有关，高价元素在低价元素中的固溶度大于低价元素在高价元素中的固溶度；(4) $11\mathsf{B}\sim\mathsf{V B}$ 族溶质元素在ⅠB 族溶剂元素中的固溶度都相同 $(\theta/a=1.36)$ ，与具体的元素种类无关；(5) 两组元只有具有相同的晶体结构才能形成无限(或连续)固溶体。Hume-Rothery 规则虽然只是否定规则((1)、(2))，只是定性或半定量的规则，而且后三条都只限于特定情况。但它总结除了合金固溶度的一些规律，帮助预计固溶度的大小，因而对确定合金的性能和热处理行为有很大帮助。
利用Darken-Gurry 图分析在Mg 中的固溶度可能比较大的元素 | Mg 元素的原子半径 $\mathtt{r}{=}0$ .16nm， $\times{=}1.2$ ，根据 Hume-Rothery 规则，在 $r\in$ (0.136,0.184)， $\mathbf{x}\in\left(0.8,1.6\right)$ 范围内寻找元素，做一椭圆，由课本 P100 图 2－45 可以看出，可能的元素有 Cd、Nb、Ti、Ce、Hf、Zr、Am、P、Sc 及镧系元素。
什么是 Vegard 定律？为什么实际固溶体往往不符合 Vegard 定律？ | 实验发现两种同晶型的盐形成连续固溶体时，固溶体的点阵常数与成分呈直线关系，即点阵常数正比于任一组元的浓度，这就是 Vegard 定律。因为 Vegard 定律反映了成分对合金相结构的影响，但对合金相结构有影响的不只是成分，还有其它因素(如电子浓度、负电性等)，这些因素导致了实际固溶体与 Vegard 定律不符。
固溶体的力学和物理性能和纯组元的性能有何关系？请定性地加以解释。 | 固溶体的强度和硬度往往高于各组元，而塑性则较低，这是因为：(1) 对于间隙固溶体，溶质原子往往择优分布在位错线上，形成间隙原子“气团”，将位错牢牢钉扎住，起到了强化作用；(2) 对于置换固溶体，溶质原子往往均匀分布在点阵内，造成点阵畸变，从而增加位错运动的阻力，这种强化作用较小。 固溶体的电学、热学、磁学等物理性质也随成分而连续变化，但一般都不是线性关系，这是因为溶质原子一般会破坏溶剂原来的物理性能，但合金呈有序状态时，物理性能又会突变，显示出良好的物理性能。
叙述有关离子化合物结构的 Pauling 规则，并用此规则分析金红石的晶体结构。 | (1) 在正离子周围形成一负离子配位多面体，正负离子之间的距离取决于离子半径之和，而配位数则取决于正负离子半径之比；(2) 正离子给出的价电子数等于负离子得到的价电子数，所以有 $\mathsf{Z}_{+}/\mathsf{G N}_{+}=\mathsf{Z}_{-}/\mathsf{G N}_{-}$ ；(3) 在一个配位结构中，当配位多面体共用棱、特别是共用面时，其稳定性会降低，而且正离子的电价越高、配位数越低，则上述效应越显著；(4) 在含有一种以上正离子的晶体中，电价大、配位数小的正离子周围的负离子配位多面体力图共顶连接；(5) 晶体中配位多面体的类型力图最少。 对于金红石：(1) 正负离子半径比为 0.48，根据课本 P104 表 2-8，可知负离子多面体为八面体，正离子配位数为 $\pmb{6}$ ；(2) ${\bf Z}_{+}={\bf4}$ ， $\mathbf{Z}_{-}=2$ ，所以 $\mathsf{C N}_{-}=\mathsf{C N}_{+}\bullet\mathsf{Z}_{-}/\mathsf{Z}_{+}=6/2$ $\=3.$ 。
讨论氧化物结构的一般规律。 | 氧化物结构的重要特点就是氧离子密排。大多数简单的氧化物结构中氧离子都排成面心立方、密排六方或近似密排的简单立方，而正离子则位于八面体间隙、四面体间隙或简单立方的体心。
讨论硅酸盐结构的基本特点和类型。 | 基本特点：(1) 硅酸盐的基本结构单元是[SiO4]四面体，硅原子位于氧原子四面体的间隙中；(2) 每个氧最多只能被两个 $[\$10_{4}]$ 四面体共有；(3) $[\$10_{4}]$ 四面体可以互相孤立地在结构中存在，也可以通过共顶点互相连接；(4) Si-O-Si 的结合键形成一折线。按照硅氧四面体在空间的组合情况可以分为：岛状、链状、层状、骨架状。
从以下六个方面总结比较价化合物、电子化合物、TCP 相和间隙相 (间隙化合物)等各种金属间化合物。 | <html><body><table><tr><td></td><td>价化合物</td><td>电子化合物</td><td>TCP相</td><td>间隙相</td></tr><tr><td>组成元素</td><td>金属与金属， 金属与准金</td><td>元素，VIl族（铁</td><td>不大的金属元</td><td>族金属元素和原子半</td></tr><tr><td>结构特点</td><td>转移或共用， 形成8电子稳</td><td>结构主要由电 子浓度决定</td><td>由密排四面体 按一定次序堆</td><td>FCC或CPH结构，准 金属原子位于四面体</td></tr><tr><td>结合键</td><td>键或离子一</td><td>主要是金属键</td><td>金属键</td><td>混合型：金属原子之 间为金属键，金属与</td></tr></table></body></html> <html><body><table><tr><td></td><td>共价键</td><td></td><td></td><td>准金属原子键为共价 键</td></tr><tr><td>决定结构的 主要因素及 理论基础</td><td>负电性，电子 层理论</td><td>电子浓度，电子 论</td><td>组元原子半径 比，拓扑学</td><td>组元原子半径比，空 间几何学</td></tr><tr><td>性能特点</td><td>非金属性质 或半导体性 质</td><td>明显的金属特 性</td><td>相硬而脆, Cr3Si型结构合 金大都具有超 导性质</td><td>宽相互固溶范围，明 显的金属性质，很高 的熔点、极高的硬度 和脆性</td></tr><tr><td>典型例子</td><td>MgSe、Pt2P、 Mg2Si、MnS、 MgS、MnAs</td><td>CuZn、CusZn8、 CuZn3</td><td>MgCu2、MgZn2、 MgNi2 (Laves 相)、Fe-Cr 合 金(相)、 Cr3Si</td><td>Fe4N、Fe2N、NaH、 TiH2（简单）；Fe3C、 Cr23C6、Fe4W2C（复杂)</td></tr></table></body></html>
写出 FCC 晶体在室温下所有可能的滑移系统(要求写出具体的晶面、晶向指数)。 | 共有 12 个可能的滑移系统：(111)[10 ]、(111)[01 ]、(111)[1 0]、( 11)[110]、( 11)[0 1]、( 11)[101]、(1 1)[110]、(1 1)[10 ]、(1 1)[011]、(11 )[011]、(11 )[101]、(11 )[1 0]。
已知某铜单晶试样的两个外表面分别是(001)和(111)。请分析当此晶体在室温下滑移时在上述每个外表面上可能出现的滑移线彼此成什么角度？ | 可能的滑移面为{111}晶面族，它们与(001)面的交线只可能有[110]和[1 0]，所以滑移线彼此平行或垂直。滑移面与(111)面的交线可能有[ 10]、[0 1]、[10 ]，所以滑移线彼此平行或成 ${60^{\circ}}$ 角。
若直径为 $5m m$ 的单晶铝棒在沿棒轴[123]方向加 40N 的拉力时即开始滑移，求铝在滑移时的临界分切应力。 | 单晶铝为 FCC 结构，滑移系统为{111}<110>，利用映象规则，知滑移面和滑移方向为( 11)[101]，它们与轴夹角分别为 $$ \begin{array}{r l}&{\mathtt{c o s}\Phi=\left[123\right]\bullet[\overline{{1}}11]/(\left¦\left[123\right]\right¦\left[\overline{{1}}11\right]¦)=4/\surd42;}\ &{\mathtt{c o s}\mathtt{A}=\left[123\right]\bullet[101]/(\left¦\left[123\right]\right¦\left[101\right]¦)=2/\surd7;}\end{array} $$ 所以临界分切应力τc = $\mathsf{\bar{c o s}\lambda c o s\Phi/A_{0}=\lambda\cdots=0.95M P a}.$
利用计算机验证，决定滑移系统的映像规则对 FCC 晶体和具有{110}<111>滑移系统的BCC 晶体均适用。(提示：对于任意设定的外力方向，用计算机计算所有等价滑移系统的取向因子。) | $\mu=\cos\lambda\cos\phi$ ，计算所有等价滑移系的 $\upmu$ ，可发现 $\upmu_{\mathtt{m a x}}$ 必对应映象规则所选择的滑移系。
如果沿 FCC 晶体的[110]方向拉伸，请写出可能起动的滑移系统。 | 可能起动的滑移系统有四个，分别为(11 )[101]、(11 )[011]、(111)[10 ]、(111)[01 ]。
请在 Mg 的晶胞图中画出任一对可能的双滑移系统，并标出具体指数。 | Mg 为 HCP 结构，其滑移系统为{0001}<11 0>和{10 0}<11 0>，右图中标出一组可能的双滑移系统：(01 0)[2 0]和(10 0)[ 2 0]。
如果沿铝单晶的[2 3]方向拉伸，请确定：(1) 初始滑移系统；(2) 转动规律和转轴；(3) 双滑移系统；(4) 双滑移开始时晶体的取向和切变量；(5) 双滑移过程中晶体的转动规律和转轴；(6) 晶体的最终取向(稳定取向)。 | (1) 铝单晶为 FCC 结构，[2 3]位于取向三角形[001]―[1 1]―[101]中，所以初始滑移系统为(111)[0 1]；(2) 试样轴转向[0 1]，转轴为 $[2\bar{1}3]\times[0\bar{1}1]=[2\bar{1}\bar{2}]$ ，即[1 ]；(3) 双滑移系统为(111)[0 1]－( 1)[101]；(4) 利用 $L=\d s/+\d t\d t\lor(/\cdot\nearrow)\d_{b}$ ，设 $\mathsf{L}=\left[\mathsf{u}\overline{{\mathsf{u}}}\mathsf{w}\right]$ ，得$\textsf{L}=[2\bar{1}3]+4\textsf{Y}[0\bar{1}1]/\surd6$ ，由此可知 $\overrightarrow{\mathbf{u}}=2$ ， $v=4$ ， $\gamma=\sqrt{6/4}$ ，所以晶体取向为[2 4]，即[1 2]，切变量为 $\surd6/4$ ；(5) 双滑移时，试样轴一方面转向[0 1]，转轴 $\mathsf{n}_{1}=[1\bar{1}2]\times[0\bar{1}1]=[1\bar{1}\bar{1}]$ ，同时转向[101]，转轴 $\mathsf{n}_{2}=[1\bar{1}2]\times[101]=[\bar{1}11]$ ，合成转轴为[000]，所以晶体不再转动；(6) 由(5)可知晶体最终取向为[1 2]。
将上题中的拉伸改为压缩，重解上题。 | [2 3]位于取向三角形[001]―[1 1]―[101]中，所以初始滑移系统为(111)[0 1]；(2) 试样轴转向[111]，转轴为 $[2\bar{1}3]\times[111]=[\bar{4}13]$ ；(3) 双滑移系统为(111)[0 1]－(1 1)[011]；(4) 利用 $A=a-\textsf{v}(a\cdot b)n,$ ，设 $\textsf{A}=\textsf{[u0w]}$ ，得$\mathsf{A}=[2\bar{1}3]-4\lor[111]/\surd6$ ，由此可知 $\scriptstyle{\boldsymbol{\mathsf{u}}}=3$ ， $v=4$ ， $\gamma=-\sqrt{6/4}$ ，所以晶体取向为[304]，切变量为- $\surd6/4$ ；(5) 双滑移时，试样轴一方面转向[111]，转轴 $\mathsf{n}_{1}=[304]\times[111]=[\bar{4}13]$ ，同时转向[1 1]，转轴 $n_{2}=[304]\times[1\overline{{{1}}}1]=[41\overline{{{3}}}]$ ，合成转轴为[020]即[010]，所以双滑移后 F 点沿[001]－[101]边移动；(6) 设稳定取向为 $[\boldsymbol{\mathbf{u}}^{},~\boldsymbol{\mathbf{0}}\boldsymbol{\mathbf{w}}^{}~]$ ，要使 $\boldsymbol{\mathsf{n}}=[000]$ ，需有 $\begin{array}{r l}{[\mathbf{u}^{\prime}}&{{}0\mathbf{w}^{\prime}]\times([111]+[1\bar{1}1])}\end{array}$ $=[000]$ ，即 $\begin{array}{r l}{\upmu^{\prime}}&{{}=\upmu^{\prime}}\end{array}$ ，故稳定取向为[101]。
将上题中的铝单晶改为铌单晶，重解该题。 | (1) 铌单晶为 BCC 结构，[2 3]位于取向三角形[001]―[1 1]―[101]中，所以初始滑移系统为(0 1)[111]；(2) 试样轴转向[111]，转轴为 $[2\bar{1}3]\times[111]=[\bar{4}13]$ ；(3) 双滑移系统为(0 1)[111]－(011)[1 1]；(4) 利用 $L=\d s/+\d s\dag\left(\prime\cdot\eta\right)b,$ ，设 $\mathsf{L}=\mathsf{[u~0~w]}$ ，得$\mathsf{L}=[2\bar{1}3]+4\lor[111]/\surd6$ ，由此可知 $\scriptstyle{\boldsymbol{\mathsf{u}}}=3$ ， $v=4$ ， $\gamma=\sqrt{6/4}$ ，所以晶体取向为[304]，切变量为 $\surd6/4$ ；(5) 双滑移时，试样轴一方面转向[111]，转轴 $\mathsf{n}_{1}=[304]\times[111]=[\bar{4}13]$ ，同时转向[1 1]，转轴 $n_{2}=[304]\times[1\overline{{{1}}}1]=[41\overline{{{3}}}]$ ，合成转轴为[020]即[010]，所以双滑移后 F 点沿[001]－[101]边移动；(6) 设稳定取向为 $[\boldsymbol{\mathbf{u}}^{},~\boldsymbol{\mathbf{0}}\boldsymbol{\mathbf{w}}^{}~]$ ，要使 $\boldsymbol{\mathsf{n}}=[000]$ ，需有 $\begin{array}{r l}{[\mathbf{u}^{\prime}}&{{}0\mathbf{w}^{\prime}]\times([111]+[1\bar{1}1])}\end{array}$ $=[000]$ ，即 $\begin{array}{r l}{\upmu^{\prime}}&{{}=\upmu^{\prime}}\end{array}$ ’，故稳定取向为[101]。
已知镁 $(0/2=1.62)$ 单晶在孪生时所需的临界分切应力比滑移时大好几倍，试问当沿着Mg 单晶的[0001]方向拉伸或者压缩时，晶体的变形方式如何？ | 镁单晶的滑移系统为 $(0001)\times11\bar{\cdot}0>$ 、 $\{10\overline{{1}}0\}<11\overline{{2}}0>$ ，可能的滑移方向均垂直于[0001]，所以此时不发生滑移； $\mathtt{c/a}{=}1.62{<}{\sqrt{3}}$ ，所以[0001]在 $\mathsf{K}_{1}$ 、 ${\sf K}_{2}$ 钝角区，孪生时会增长。因此在[0001]方向拉伸时会发生孪生，孪生使晶体位向发生变化，因而可能进一步滑移；而压缩时，滑移和孪生都不能发生，晶体表现出很强的脆性。
什么是织构(或择优取向)？形成形变织构(或加工织构)的基本原因是什么？ | 金属在冷加工以后，各晶粒的位向就有一定的关系，这样的一种位向分布就称为择优取向，即织构。形成形变织构的根本原因是在加工过程中每个晶粒都沿一定的滑移面滑移，并按一定的规律转动，使滑移方向趋向于主应变方向或使滑移面趋向于压缩面。因此当形变量足够大时，大量晶粒的滑移方向或滑移面都将和拉伸方向或压缩面平行，从而形成织构。
高 度 冷 轧 的 铝 板 在 高 温 退 火 后 会 形 成 完 善 的{001}<100>织构(立方织构)。如果将这种铝板深冲成杯，会产生几个制耳？在何位置？ | 深冲时，平行于 $\textless100>$ 方向拉伸时，8 个滑移系统比较易滑移，故在[010]、[0 0]、[100]、[ 00]方向出现四个制耳，此时 $\upmu{=}1/\sqrt{6}$ ；同时在<110>、<1 0>、< 0>、< 10>方向可能产生四个小制耳。
实践表明，高度冷轧的镁板在深冲时往往会裂开，试分析其原因。 | 镁板冷轧后会产生(0001)<11 0>织构，在平行或垂直于板面方向施加应力，取向因子为零，几乎没有塑性，进一步加工就很易开裂。
在晶体中插入附加的柱状半原子面能否形成位错环？为什么？ | 不能形成位错环。假设能形成位错环，则该位错环各处均为刃型位错，根据l⊥b，则该位错环每一点处的 $\pmb{b}$ 应沿着径向，也就是说环上各点的 $\pmb{b}$ 不同，这与一条位错线只有一个 $\pmb{b}$ 矛盾。
请分析下述局部塑性变形会形成什么样的位错(要求指出位错线的方向和柏氏矢量)。 | (1) 简单立方晶体，(010)面绕[001]轴发生纯弯曲。 (2) 简单立方晶体，(110)面绕[001]轴发生纯弯曲。 (3) FCC 晶体，(110)面绕[001]轴发生纯弯曲。 (4) 简单立方晶体绕[001]轴扭转θ角。 答：(1) 刃型， $\boldsymbol{\prime}=[001]$ ， ${\pmb b}={\mathsf a}[010]$ ； (2) 刃型， $\boldsymbol{\prime}=[001]$ ， $b=a\left[100\right]$ 或 a[010]； (3) 刃型， $\boldsymbol{\mathit{\Pi}}/=\left[001\right]$ ， $b=\mathbf{a}[110]/2$ ； (4) 螺型， $\iota=[001]$ ， $b=\mathsf{a}[001]$ 。
怎样的一对位错等价与一列空位(或一列间隙原子)？ | 一个正刃型位错和一个负刃型位错的半原子面位于同一平面，中间如果空出一个原子位就会形成一列空位，如果重叠了一个原子位就会形成一列间隙原子。
当刃型位错周围的晶体中含有(a)超平衡的空位、(b)超平衡的间隙原子、 $\mathbf{\Psi}(\mathbf{e})$ 低于平衡浓度的空位、(d)低于平衡浓度的间隙原子等四种情形时，该位错将怎样攀移？ | (a) 正攀移； (b) 负攀移； (c) 负攀移； (d) 正攀移。
证明混合位错在其滑移面上、沿滑移方向的剪应力为 $\textsf{T s}={\tt G b}\left(1-\upsilon\cos^{2}\mathfrak{a}\right)/\left[2\uppi r\left(1-\$ $\upsilon)]$ ，式中 $\mathfrak{a}$ 是位错线 $\prime$ 和柏氏矢量 $\pmb{b}$ 之间的夹角， $\boldsymbol{\mathsf{\Delta}}\mathsf{\textbf{\em u}}$ 是波桑比， $\boldsymbol{\mathsf{r}}$ 是所论点到位错线的距离。 | 将 $\pmb{b}$ 分解为 $\scriptstyle{\mathbf{b}}_{//}=$ bcosα和 $\mathsf{b\perp}=$ bsinα，可得$\textsf{T}_{\mathsf{s c r o w}}=\textsf{T}_{0}\textsf{b}_{//}/\mathsf{r}=\mathsf{G b c o s}\mathsf{a}/\left(2\uppi r\right)$ ，方向沿 $\prime$ ；$\tau_{\mathrm{edge}}=\tau_{0}^{~},\quad\mathsf{b}_{\perp}/\mathsf{r}=\mathsf{G b s i n a}/\left[2\uppi r\left(1-\upupsilon\right)\right]$ ，方向垂 直于 $\prime$ ； $$ =66(1-v\cos^{2}\alpha)/[2\pi r(1-v)]_{\circ} $$
证明作用在某平面 $^{n}$ 上的总应力 $\pmb{\rho}$ 和应力张量 $\pmb{\upsigma}$ 的关系为 $p=\sigma\cdot\mathbf{\omega}n,$ ，或用分量表示成 $\mathsf{p}_{\mathrm{i}}=\sum\mathsf{\Omega}_{\mathrm{j=1}}^{3}\odot\mathrm{~i~j~}\mathsf{n}_{\mathrm{j}}$ 。(正交坐标系为 $\mathbf{x}_{1}$ ， ${\bf x}_{2},~{\bf x}_{3})$ | 由 ${\mathsf{P}}\left({\mathsf{P}}_{1},{\mathsf{P}}_{2},{\mathsf{P}}_{3}\right)$ ，及 $\Sigma\mathsf{F}_{1}=0$ ，得 P1 A0$=\sigma_{11}\cdot~\mathrm{d}\times_{2}\cdot\mathrm{d}\times_{3}/2+\sigma_{12}\cdot\mathrm{d}\times_{3}\cdot\mathrm{d}\times_{1}/2+\sigma_{13}\cdot\mathrm{d}\times_{1}\cdot\mathrm{d}\times_{2}/2,$ 又 $\because d x_{2}\circ\mathsf{d x}_{3}/2A_{0}=\mathsf{m}_{1},\mathsf{d x}_{3}\circ\mathsf{d x}_{1}/2A_{0}=\mathsf{m}_{2},$ ${\mathsf{d}}{\mathsf{x}}_{1}\bullet{\mathsf{d}}{\mathsf{x}}_{2}/2{\mathsf{A}}_{0}={\mathsf{n}}_{3},$ ， ∴ P1 =σ11 n1+σ12 n2+σ13 n3 ， 同理得 P2 =σ21 n1+σ22 n2+σ23 n3，${\sf P}_{3}=\upsigma_{31}\mathsf{n}_{1}+\upsigma_{32}\mathsf{n}_{2}+\upsigma_{33}\mathsf{n}_{3},$ 上三式即可表示为 $p=\sigma^{\bullet}~\pmb{\eta}_{\mathrm{{:}}}$ ，或 ${\mathfrak{p}}_{\mathrm{i}}=\sum{}^{3}{}_{\mathrm{j}=1}{\mathfrak{O}}_{\mathrm{~i~j~}}{\mathfrak{n}}$ j。
证明，对于任何对称张量 $\pmb{\upsigma}$ ，下式恒成立： $({\sigma}\bullet a)\bullet b=({\sigma}\bullet b)\bullet a_{\circ}$ | 设 $\pmb{\upsigma}$ 矩阵元为 ${\mathfrak{o}}_{{\mathrm{~i~j~}}},{\mathrm{~i,~j~}}=1,\cdots,{\mathfrak{n}},a=({\mathfrak{a}}_{1},\cdots,{\mathfrak{a}}_{\mathfrak{n}}),$ ，b = (b1, … ,b n )， ${\mathrm{\boldmath~\sigma~}}:{\mathrm{\boldmath~\sigma~}}(\upsigma\bullet{\mathrm{\boldmath~\sigma~}}a)\bullet b={\mathrm{\boldmath~\sigma~}}(\sum{\mathrm{\boldmath~\sigma~}}_{j=1}^{n}\upsigma_{1}{\mathrm{\boldmath~\sigma~}}_{j}{\mathrm{\boldmath~\sigma~}}_{j}\cdots{\mathrm{\boldmath~\sigma~}},{\mathrm{\boldmath~\sigma~}}\sum{\mathrm{\boldmath~\sigma~}}_{j=1}^{n}\upsigma_{n}{\mathrm{\boldmath~\sigma~}}_{j}{\mathrm{\boldmath~\sigma~}}_{j})\bullet{\mathrm{\boldmath~\sigma~}}({\bf b}_{1},\cdots{\mathrm{\boldmath~\sigma~}}_{j})$ ,b n)$\begin{array}{r}{=\sum_{\mathrm{~\small~j~=1~}}^{n}\sigma_{\mathrm{~\scriptsize~{~j~}~}\mathrm{~\small~{~a~j~}~}}\mathbf{b}_{1}+\mathrm{~\cdots~}+\sum_{\mathrm{~\small~j~=1~}}^{n}\sigma_{\mathrm{~\scriptsize~{~i~}~}\mathrm{~\small~{~j~}~}}\mathbf{b}_{\mathrm{~\scriptsize~{~n~}~}}=\sum_{\mathrm{~\small~i~=1~}}^{n}\sum_{\mathrm{~\small~j~=1~}}^{\mathrm{~\scriptsize~{~n~}~}}\sigma_{\mathrm{~\scriptsize~{~i~}~}\mathrm{~\small~{~a~j~}~}}\mathbf{b}_{\mathrm{~i~}},}\end{array}$ $(\texttt{\small{\sigma}b})\bullet\texttt{\small{a}}(\sum\texttt{\small{j}}_{j=1}\texttt{\small{\sigma}}_{j}~\mathbf{\delta}_{j}~,~\cdots~,~\sum\mathbf{\Pi}_{j=1}^{n}\texttt{\small{\sigma}}_{j}~\mathbf{\delta}_{j}~)\bullet~(\mathbf{a}_{1},~\cdots~,\mathbf{a}_{n},\mathbf{b}_{n})$ a n)$\begin{array}{r}{=\sum_{\mathrm{~\tiny~j=1~}}^{\mathfrak{n}_{}}\sigma_{\mathrm{~\tiny~1~},\mathrm{~\tiny~j~}}\mathfrak{b}_{;}\mathfrak{a}_{1}+\cdots+\sum_{\mathrm{~\tiny~j=1~}}^{\mathfrak{n}_{}}\sigma_{\mathrm{~\tiny~n~j~}}\mathfrak{b}_{;}\mathfrak{a}_{\mathfrak{n}}=\sum_{\mathrm{~\tiny~i=1~}}^{\mathfrak{n}_{}}\sum_{\mathrm{~\tiny~j=1~}}^{\mathfrak{n}_{}}\sigma_{\mathrm{~\tiny~j~}}\mathfrak{a}_{;}\mathfrak{b}_{;},}\end{array}$ 又因为 $\pmb{\upsigma}$ 是对称张量，所以对于任意 $\mathfrak{i,j}=1,\cdots,\mathfrak{n}_{\colon}$ ，都有 $\sigma_{\mathrm{~i~j~}}{=}\sigma_{\mathrm{~j~i~}}$ ，原式成立。
推导直线混合位错的弹性能公式。 | $\begin{array}{r l}&{\mathsf{E}=\mathsf{E}_{\mathsf{o}1}\left(\mathcal{V}\right)+\mathsf{E}_{\mathsf{e}1}\left(\frac{\mathsf{i}\mathcal{R}}{\mathsf{s}\mathsf{t}_{\mathrm{A}}}\right)=\mathsf{G b}^{2}¦\mathsf{s}\mathsf{i n}^{2}\mathsf{a}\star¦\mathsf{n}\left(\mathsf{R}/\mathsf{r}_{0}\right)/\left[4\pi\left(1-\upsilon\right)\right]+\mathsf{G b}^{2}¦\mathsf{c o s}^{2}\mathsf{a}\star¦\mathsf{n}\left(\mathsf{R}/\mathsf{r}_{0}\right)}\ &{\mathrm{~\ensuremath~{\left/~\left(4\pi\right)~\tau~=~\mathsf{Gb}^2¦\tau~\left(1-\upsilon\cos^2\theta\right)~\cdot~¦\mathsf{n}\left(\mathsf{R}/\mathsf{r}_{0}\right)~\middle/~\left[4\pi\left(1-\upsilon\right)\right]~\right.~}}\end{array}$
在铜单晶的(111)面上有一个 $b=a/2$ [10 ]的右螺旋位错，式中 $a=0.36\mathsf{n m}$ 。今沿[001]方向拉伸，拉应力为 $10^{6}\mathsf{P a}$ ，求作用在螺位错上的力。 | 利用 Peach-Koehler 公式，得 $$ {f}=(\sigma\cdot b)\times\upsilon $$ $$ \begin{array}{r l}&{\langle\left[\begin{array}{l}{\bar{\mathbb{O}}\bar{\mathbb{O}}\bar{\mathbb{O}}}\ {\bar{\mathbb{O}}\bar{\mathbb{O}}\bar{\mathbb{O}}}\end{array}\right]\bullet\frac{\bar{\mathbb{a}}}{2}\left[\begin{array}{l}{1}\ {\bar{\mathbb{O}}}\ {-1}\end{array}\right]\rangle\times\frac{\sqrt{2}}{2}\left[\begin{array}{l}{1}\ {\bar{\mathbb{O}}}\ {-1}\end{array}\right]=\frac{\rho}{(-\sqrt{2/4})\mathsf{a}\upsigma_{z}j},}\end{array} $$ 所以 $\pounds=1.27\times10^{-4}$ 牛/米，方向为 $\pmb{\ y}$ 轴负方向。
如果外加应力是均匀分布的，求作用于任意位错环上的净力。 | 一般情形下位错受力公式为 ${\mathsf{d}}F=({\textsf{\sigma}}\cdot{\textsf{\em b}})\times{\mathsf{d}}/,$ ，又因为外加应力均匀分布， $\pmb{\upsigma}$ 和$\pmb{b}$ 都为常量，所以任意位错环上的净力为 $\oint\mathbf{d}F=\oint{\bigl(}\upsigma\bullet b{\bigr)}\times\mathbf{d}/={\bigl(}\upsigma\bullet b{\bigr)}\oint\mathbf{d}/={\bigl(}\upsigma$ • $b)\times0=0.$ 。
有一封闭位错环位于断面为正方形的棱柱滑移面上。正方形的两边分别沿 $\pmb{x}$ 和 $\pmb{\mathsf{y}}$ 轴，柏氏矢量沿 $\mathbf{z}$ 轴。如果位错环只能滑移，试求在以下两种应力分布情况下位错环的平衡形状和起动的临界应力。 | (1) $\boldsymbol{\uptau}_{\scriptsize\times z}=0$ ， $\tau_{\tt y z}=\tau=$ const；(2) $\tau_{\times z}=\tau_{\times z}=\tau=$ const。(假定线张力近似不变。)解：(1) ${f}=\left(\tt{{\sigma}}\cdot{\tt{b}}\right)\times\upsilon=-{\ u}\tau{\sf{b}}k;$ (2) $f=(\sigma\cdot b)\times v=(u-v)\tau b k;$ ；起动应力 $\tau{_{\mathrm{~p~}}}=2\mathsf{G e x p}\left(-2\uppi\mathsf{w}/\mathsf{b}\right)/\left(1-\upupsilon\right) 。
一个 $b=a/2$ [ 10]的螺位错在(111)面上运动。若在运动过程中遇到障碍物而发生交滑移，请指出交滑移系统。 | ∵所有包含螺位错方向的面都是滑移面， ∴对于 FCC 晶体滑移面(111)来说，只有(111)与(11 )包含 $I=b={\sf a}/2$ [ 10]∴若发生交滑移，一定是从(111)面到(11 )面。
估算 Al、Cu 和不锈钢中扩展位错的平衡宽度。已知三种材料的点阵常数 a 和剪切模量 $\pmb{\complement}$ 分别为： $a_{A1}=0.404\mathrm{nm}$ ， $a_{\mathtt{G}}=0.361\mathsf{n m}$ ， $\mathbf{a}_{\mathcal{K H}_{\widehat{\mathbf{t}}}}=0.356\mathbf{nm}$ ， $\mathtt{G}_{\mathtt{A l}}=3\times10^{6}\mathsf{N/c m}^{2}$ ， $\mathtt{G}_{\mathtt{C u}}=5$ $\times10^{6}N/\mathsf{c m}^{2}$ ， $\textcircled{\scriptsize{1}}\frac{1}{164559}=10\times10^{6}N/\mathrm{cm}^{2}$ 。 | Al、 $\mathtt{G u}$ 和不锈钢都为面心立方结构，因此 ${\mathsf{d}}_{0}={\mathsf{G a}}^{2}/\left(24\uppi\upgamma_{1}\right)$ ，查表得三种材料的层错能 $\textsf{Y}_{\textsf{I}}$ 分别为 $166\times10^{-6}$ 、 $45\times10^{-6}$ 、 $15\times10^{-6}J/\ m^{2}$ ，代入得三种材料的 ${\bf d}_{0}$ 分别为 3.91$\times10^{-7}$ 、 $1.92\times10^{-6}$ 、 $1.12\times10^{-5}$ m。