## Sheet1
Question | Answer
原子中一个电于的空间位置和能量可用哪4个量子数来决定? | 主量子数 n、轨道角动量量子数li、磁量子数 mi,和自旋角动量量子数 si
在多电子的原子中，核外电子的排布应遵循哪些原则? | 能量最低原理,Pauli不相容原理,Hund 规则。
在元素周期表中，同一周期或同一主族元素原子结构有什么共同特点？从左到右或从上到下元素结构有什么区别？性质如何递变？ | 同一周期元素具有相同原子核外电子层数，但从左→右，核电荷依次增多,原子半径逐．渐减小,电离能增加，失电子能力降低，得电子能力增加，金属性减弱，非金属性增强；同一主族元素核外电子数相同，但从上→下，电子层数增多，原子半径增大，电离能降低，失电子能力增加，得电子能力降低，金属性增加,非金属性降低。
何谓同位素？为什么元素的相对原子质量不总为正整数？ | 在元素周期表中占据同一位置，尽管它们的质量不同，然而它们的化学性质相同，这种物质称为同位素。由于各同位素所含的中子量不同(质子数相同)，故具有不同含量同位素的元素，总的相对原子质量不为正整数。
铬的原子序数为24,它共有4 种同位素：4.31%的Cr原子含有 26个中子,83.76 %含有28个中子，9.55%含有29个中子，且2.38%含有30个中子。试求铬的相对原子质量。 | $A{\tau}=0.0431\times(24+26)+0.8376\times(24+28)+0.0955\times(24+29)$ $+0.0238\times(24+30)=52.057$ 1-6 $A
铜的原子序数为 29,相对原子质量为 63.54,它共有两种同位素 Cu63和Cu65,试求两种铜的同位素之含量百分比。 | $A{\mathrm{r}}=63.54=63x+65\times(1-x);\quad x={\frac{65-63.54}{2}}=0.73\rightarrow73\mathcal{V}_{0}\left(\mathrm{Cu}^{\mathrm{63}}\right);$ $1-x=0.27\substack{\rightarrow27\%(\mathrm{Cu}^{65})}$
锡的原子序数为50，除了4f亚层之外，其他内部电子亚层均已填满。试从原子结构角度来确定锡的价电子数。 | 1s²2s²2p63s²3p63d104s²4p64d105s²5p²;锡的价电子数为 4。
铂的原子序数为78，它在5d亚层中只有9个电子，并且在5f层中没有电子，请问在Pt的6s亚层中有几个电子？ | $\mathrm{ls^{2}2s^{2}2p^{6}3s^{2}3p^{6}3d^{10}4s^{2}4p^{6}4d^{10}4f^{14}5s^{2}5p^{6}5d^{9}6s^{1}};$ $2+8+18+32+17=77;\quad78-77=1$
已知某元素原子序数为32，根据原子的电子结构知识，试指出它属子哪个周期？哪个族？并判断其金属性的强弱。 | $\mathrm{1s^{2}2s^{2}2p^{6}3s^{2}3p^{6}3d^{10}4s^{2}4p^{2}}$ 第四周期；IⅣA族；亚金属 $\mathbf{Ge}$
原子间的结合键共有几种？各自的特点如何？ | 金属键：电子共有化，无饱和性，无方向性化学键：主价键离子键：以离子而不是以原子为结合单元，无方向性和饱和性共价键：共用电子对，有饱和性、方向性1-10结合键物理键：次价键，也称范德华力氢键：分子间作用力，氢桥，具有饱和性
已知 Si 的相对原子质量为 28.09,若 100g 的 Si 中有 5× 1010个电子能自由运动,试计算:①能自由运动的电子占价电子总数的比例为多少？②必须破坏的共价键之比例为多少？ | 原子数 $\l=\frac{m}{A_{r}}\times N_{\mathrm{A}}=\frac{100}{28.09}\times6.023\times10^{23}=2.144\times10^{24}$ 个 价电子数 $=4\times$ 原子数 $=4\times2.144\times10^{24}=8.576\times10^{24}$ 个 $$ xxxxxxxxxx \textcircled{1}\frac{5\times10^{10}}{8.576\times10^{24}}{=}5.830\times10^{-15} $$ 共价键,共有 2.144×1024个；须破坏之共价键数为×0 $\frac{5\times10^{10}}{2}{=}2.5\times10^{10}$ 个； 所以,2111.166×10-14
S的化学行为有时像6 价的元素，而有时却像 4 价元素。试解释 S这种行为的原因 | S 的最外层电子为 3s²3p4。S与 H 结合成 H2S 时,接受 2 个电子,因 S 外层有个 6 价电子，故为6价；S与O结合成SO2时，此时S供给4个电子，故为4价。
A和B元素之间键合中离子特性所占的百分比可近似地用下式表示：$$ xxxxxxxxxx I C(\%)=\Big[1-\mathrm{e}^{-0.25(x_{\mathrm{A}}-x_{\mathrm{B}})^{2}}\Big]\times100 $$ 式中 xa 和 xn 分别为 A 和 B 元素的电负性值。已知 Ti,O,In 和 Sb 的电负性分别为1.5,3.5,1.7 和1.9,试计算 $\mathrm{TiO_{2}}$ 和 InSb的 $I C(\%)$ | 对 TiO2 : IC(%)=[1-e^{(-0.25)(3.5-1.5)²} ]×100 =63. 2%对 InSb: IC(%)=[1-e^{(-0.25x(1.9-1.7)²} ]×100=1. 0%
Al2O3的密度为3.8g/cm3,试计算①1 mm3中存在多少个原子？②1g中含有多少个原子？ | ① Al2O3的相对分子质量 M=26.98×2+16×3=101.96，1mm3中所含原子数为1×3.8×10- $\frac{1\times3.8\times10^{-3}}{101.96}\times6.023\times10^{23}\times5=1.12\times10^{20}$ $\textcircled{2}1\mathbf{g$ 中所含原子数为 $\frac{1}{101.96}\times6.023\times10^{23}\times5=2.95\times10^{22}$
尽管 HF 的相对分子质量较低,请解释为什么 HF 的沸腾温度(19.4 ℃)要比 HCI 的沸腾温度 $(-85\Upsilon)$ 高? | 由于 HF 分子间结合力是氢键,而 HCl分子间结合力是范德华力,氢键的键能局丁范德华力的键能,因此 HF 的沸点要比 HCI 的高。
高分子链结构分为近程结构和远程结构。他们各自包含的内容是什么？ | {近程结构(一次结构）:化学结构，分子链中的原子排列,结构单元的键接顺序，支化，交联等 高分子链结构远程结构（二次结构）：相对分子质量及其分布，链的柔顺性及构象
高分子材料按受热的表现可分为热塑性和热固性两大类,试从高分子链结构角度加以解释。 | 热塑性：具有线性和支化高分子链结构，加热后会变软,可反复加工再成形；热固性;具有体型(立体网状)高分子链结构,不溶子任何溶剂,也不能熔融，一旦定型后不能再改变形状，无法再生。
高密度的聚乙烯可以通过氯化处理，即用氯原子来取代结构单元中氢原子的方法实现。若用氯取代聚乙烯中 $8\%$ 的氢原子，试计算须添加氯的质量分数。 | 从上题得知聚乙烯的结构单元中含有 2 个 C 原子和 4 个 H 原子。若 8%H 原子被 Cl $8\%\mathbf{H}$ 原子所取代,则须添加 Cl的质量分数为 $$ xxxxxxxxxx \begin{array}{r}{\overbrace{2\times A_{c}+4\times(0.08\times A_{\mathrm{G}}+0.92\times A_{\mathrm{H}})}^{4\times0.08\times A_{\mathrm{G}}}=\overbrace{2\times12.01+4\times(0.08\times35.45+0.921\times1.001\times1.001\times1.001\times1.001\times1.01\times1.01\times1.01\times1.01\times1.01\times1.01\times1.01}^{4\times0.08\times35.45}}\ {=0,290=29.0\%\end{array} $$
高分子材料相对分子质量具有多分散性。聚氯乙烯相对分子质量分布表如下。试计算该材料的数均相对分子质量 $\ensuremath{\bar{M}}_{\ensuremath{\mathfrak{n}}}$ ，重均相对分子质量 $\overline{{M}}_{\mathrm{m}}$ ，以及数均聚合度 ${\pmb n}_{\pmb{\eta}}$ <html><body><table><tr><td>分子量范围（×103）</td><td>平均分了量M</td><td>分子数分数工</td><td>,M.</td><td>质量分数</td><td>u,M,</td></tr><tr><td>5-~10</td><td>7500</td><td>0.05</td><td>375</td><td>0.02</td><td>150</td></tr><tr><td>10~15</td><td>12500</td><td>0. 016</td><td>2000</td><td>0.10</td><td>1250</td></tr><tr><td>15-20</td><td>17500</td><td>0.22</td><td>3850</td><td>0.18</td><td>3 150</td></tr><tr><td>20~25</td><td>22500</td><td>0.27</td><td>6075</td><td>0,29</td><td>6525</td></tr><tr><td>25--30</td><td>27 500</td><td>0.20</td><td>5500</td><td>0.26</td><td>7150</td></tr><tr><td>30~35</td><td>32500</td><td>0.08</td><td>2600</td><td>0.13</td><td>4225</td></tr><tr><td>35~40</td><td>37500</td><td>0.02</td><td>750</td><td>0.02</td><td>750</td></tr></table></body></html> | 数均相对分子质量 $\overline{{M_{\mathfrak{n}}}}=\sum_{\mathbf{\mathfrak{x}},M,}=21150\mathfrak{z},$ 重均相对分子质量 $\overline{{M_{\mathrm{w}}}}=\sum w_{i}M_{\i}=23200;$ 而PVC每链节系由2个C原子,3个 $\mathbf{H}$ 原子和1 个 CI原子所组成,C,H和CI的原子量分别为12.01,1.008和35.45，因此每链节的质量 $$ x \overline{{{m}}}=2\times12.01+3\times1.008+35.45=62.50 $$ 故数均聚合度$$ xxxxxxxxxx n_{\mathrm{a}}={\frac{\overline{{M_{\mathrm{a}}}}}{\overline{{m}}}}={\frac{21150}{62,50}}=338 $$
有一共聚物ABS（A—丙烯腈，B-—丁二烯,S—苯乙烯），每一-种单体的质量分数均相同，求各单体的摩尔分数。 | 丙烯腈（一 $\mathrm{C_{2}H_{3}C N}\mathrm{-})$ 单体相对分子质量为53；丁二烯 $(-\mathrm{C}_{2}\mathrm{H}_{3}\mathrm{C}_{2}\mathrm{H}_{3}-)$ 单体相对分子质量为54；苯乙烯 $(-\mathsf{C}_{2}\mathrm{H}_{3}\mathrm{C}_{6}\mathrm{H}_{5}{\longrightarrow})$ 单体相对分子质量为104；设三者各为 ${\boldsymbol{1}}\mathbf{g}$ 则丙烯脂有 $\frac{1}{53}\mathrm{mol}$ ，丁二烯有 mol,苯乙烯有104 $\frac{1}{{\mathrm{I}04}}{\mathrm{mol}}$ 故各单体的摩尔分数 $$ xxxxxxxxxx x_{\overline{{{\sf H M B N}}}}=\frac{\frac{1}{53}}{\frac{1}{53}+\frac{1}{54}+\frac{1}{104}}=40.1\% $$$$ xxxxxxxxxx x_{\mathsf{T}\mathsf{=}\mathsf{\P}}=\frac{\frac{1}{54}}{\frac{1}{53}+\frac{1}{54}+\frac{1}{104}}=39.4\% $$$$ xxxxxxxxxx x_{*\times2\times4}={\frac{\frac{1}{104}}{{\frac{1}{53}}+{\frac{1}{54}}+{\frac{1}{104}}}}=20.5\% $$
一有机化合物，其组成的 $\mathbf{\pi}\mathbf{\pi}(\mathbf{C})$ 为 $62.1\%,w(\mathrm{H})$ 为 $\mathtt{10.3\%}$ $\boldsymbol{\mathbf{\hat{\rho}}}\mathbf{\hat{\rho}}\mathbf{\hat{\rho}}$ 为 $27.6\%$ 。试推断其化合物名称。 | 各组分的摩尔分数$$ xxxxxxxxxx x_{\mathrm{C}}=\frac{62.1}{12.011}=5.2 $$$$ xxxxxxxxxx x_{{\scriptscriptstyle\mathrm{H}}}=\frac{10,3}{1.008}{=}10,2 $$$$ xxxxxxxxxx x_{0}=\frac{27\cdot6}{16}=1.7 $$ $$ xxxxxxxxxx \begin{array}{r l}{\mathrm{~C~}^{:}\mathrm{~H~}^{:}\mathrm{~O}=5.2:10.2:1.7\approx3:6:1\quad}&{{}\mathrm{~H~}\stackrel{\mathrm{~O~}\mathrm{~H~}}{\longrightarrow}\mathrm{C}-\mathrm{C}-\mathrm{H}}\ {\mathrm{~H~}^{:}\mathrm{~H~}\stackrel{\mathrm{~O~}\mathrm{~H~}}{\longrightarrow}\mathrm{~H~}}&{{}\mathrm{~H~}\stackrel{\mathrm{~H~}}{\longrightarrow}\mathrm{~H~}}\end{array} $$ 故可能的化合物为 $\mathrm{CH}_{3}\mathrm{COCH}_{3}$ （丙酮）。
标出面心立方晶胞中(111)面上各点的坐标,并判断[-110]是否位于(111)面上,然后计算[-110]方向上的线密度。 | 为了确定[110]是否位于(111)面上,可运用晶带定律： $\scriptstyle h u+k v+l w=0$ 加以判断，这里$1\times(-1)+1\times1+1\times0=0$ 因此[110]位于(111)面上，$$ K_{[\hat{\mathrm{1}}0]}={\frac{4\bullet r}{l}}={\frac{4\times{\frac{\sqrt{2}a}{4}}}{\sqrt{2}a}}=1, $$同样的[101]和[011]晶向上的线密度也为1,这说明晶向族(110>是 fcc的最密排方向，该方向上原子互相紧密排列(相切),无间隙存在
试证明在立方晶系中，具有相同指数的晶向和晶面必定相互垂直。 | 以立方晶系的[111]晶向和(111)晶面为例。 从矢量数性积得知,若 $a\cdot b=0$ 且 $a,b$ 非零矢， 则 $\hpmb{a}\perp\pmb{b}$ 。[111]晶向的矢量表示法为： $[111]=1pmb{a}+1\pmb{b}+1\pmb{c}$ 从题3得知[-110]位于(111)面上，现求 $\left[111\right]\bullet\left[\overline{{1}}10\right]$ 值： $[111]\cdot[\vec{1}10]=[1\times(-1)]a^{2}+(1\times1)b^{2}+(1\times0)c^{2}=-a^{2}+b^{2}$ 在立方晶系中由于 $a=b=c$ ，因此，代人上式即得 $[111]\cdot[\overline{{{1}}}10]=0$ 所以[111]与(111)互相垂直,此关系可推广至立方晶系的任何具有相同指数的晶向和晶面。
已知纯钛有两种同素异构体:低温稳定的密排六方结构 α-Ti和高温稳定的体心立方结 构 ${\upbeta}\cdot$ -Ti,其同素异构转变温度为 $882.5\mathrm{{\mathcal{C}}}$ 。计算纯钛在室温 $(20~\mathrm{{\mathcal{C}})}$ 和 $900~\mathrm{{\mathcal{C}}}$ 时晶体中 (112)和(001)的晶面间距(已知 $\alpha_{\alpha}^{\mathrm{\scriptsize~20~7~}}=0.2951\mathrm{nm}$ ${c_{\pi}}^{\mathrm{{\tiny~20~C"}~}}=0.4679\mathrm{nm}$ ， $a_{\tt A}^{\tt s o n t}=$ $0.3307\mathrm{nm}$ 。 | $20^{\circ}C$ 时为 $\pmb{\upalpha}$ -Ti：hcp结构当 $h+2k=3n(n=0,1,2,3\cdots),l=$ 奇数时，有附加面。$$ xxxxxxxxxx d_{(112)}={\frac{1}{\sqrt{{\frac{4}{3}}\left({\frac{h^{2}+h k+h^{2}}{a^{2}}}\right)+\left({\frac{l}{c}}\right)^{2}}}}=0.1248({\mathrm{nm}}) $$ $$ xxxxxxxxxx d_{\mathfrak{c o o l})}=\frac{1}{2}\frac{1}{\sqrt{\left(\frac{l}{c}\right)^{2}}}=0.2339\left(\mathfrak{n m}\right) $$ $900^{\circ}\mathrm{C}$ 时为 $\beta{\mathrm{-}}\operatorname{Ti},$ bcc结构当 $h+k+l=$ 奇数时，有附加面。 $$ xxxxxxxxxx d_{(112)}=\frac{a}{\sqrt{h^{2}+k^{2}+l^{2}}}=0.135(\mathrm{nm}) $$$$ xxxxxxxxxx d_{\langle00\rangle}=\frac{1}{2}\cdot\frac{a}{\sqrt{1^{2}}}=0.1653(\mathrm{nm}) $$
试计算面心立方晶体的(100)，(110)，(111)等晶面的面间距和面致密度,并指出面间距最大的面。 | 在面心立方晶体中，当 $(h k l)$ 不为全奇数或全偶数时，有附加面。 $$ xxxxxxxxxx d_{(100)}=\frac{1}{2}\frac{a}{\sqrt{{1}^{2}+0+0}}=0.5a $$ $$ xxxxxxxxxx K_{_{\mathrm{\tiny~100}}}={\frac{\left({\frac{1}{4}}\times4+1\right)\pi r^{2}}{a^{2}}}={\frac{2\pi r^{2}}{\left({\frac{4}{\sqrt{2}}}r\right)^{2}}}=0.785 $$$$ xxxxxxxxxx d_{(110)}=\frac{1}{2}\frac{\alpha}{\sqrt{1^{2}+1^{2}+0}}=0.354a $$ $$ xxxxxxxxxx K_{_{(110)}}={\frac{\left({\frac{1}{4}}\times4+{\frac{1}{2}}\times2\right)\pi r^{2}}{\sqrt{2}\cdot a^{2}}}={\frac{2\pi r^{2}}{\sqrt{2}\left({\frac{4}{\sqrt{2}}}r\right)^{2}}}=0.555 $$$$ xxxxxxxxxx d_{\mathrm{(111)}}={\frac{a}{\sqrt{1^{2}+1^{2}+1^{2}}}}=0.577a $$$$ xxxxxxxxxx K_{_{\mathrm{(111)}}}={\frac{\left({\frac{1}{6}}\times3+{\frac{1}{2}}\times3\right)\pi r^{2}}{{\frac{\sqrt{3}}{4}}({\sqrt{2}}a)^{2}}}={\frac{2\pi r^{2}}{{\frac{\sqrt{3}}{4}}\left({\sqrt{2}}{\frac{4}{\sqrt{2}}}r\right)^{2}}}=0.907 $$ 从上面计算结果得知，原子排列最密排的(111)晶面的面间距最大。
根据标准的(001)极射赤面投影图指出在立方晶体中属于[110]晶带轴的晶带，除了已在图2-12中标出晶面外，在（112），（0-12），（-113），（1-32），(-221)晶面中哪些属于[110]晶带？ | 由于在立方晶系中，具有相同指数晶向和晶面必定相互垂直,故与极点110成 $90^{\circ}$ 的晶面(-110)，(-111)，(001)，(1-11)，(110)属于[110]晶带。 另外根据晶带轴 $[u w a1]$ 与晶带面（hk）之间存在以下关系：$$ xxxxxxxxxx \hbar u+\hbar v+l w=0 $$（11-2)，(-113)(-221)这3个晶面也属于此晶带。
不用极射投影图,利用解析几何方法,如何确定立方晶系中 $\textcircled{1}$ 两晶向间的夹角 $\theta{}(\widehat{\sf2})$ 两晶面的夹角 $\theta{\mathfrak{s}}\mathfrak{\textcircled{3}}$ 两晶面交线的晶向指数; $\textcircled{4}$ 两晶向所决定的晶面指数。 | $\textcircled{1}$ 设立方晶系中的两个晶向为 $[u,v_{1}w,]$ 和 $\{u_{2}v_{2}w_{2}\}$ 由矢量数性积得知： $[u_{1},v_{1}w_{1}]\bullet[u_{2}w_{2}w_{2}]=\{[u_{1}w_{1}w_{1}]\}\bullet¦[u_{2}v_{2}w_{2}]¦\bullet\cos\theta$ 故此两晶向间夹角 $\theta$ 就可从其余弦值求得： $$ xxxxxxxxxx \cos\theta-{\frac{\left[u_{1}v_{1}w_{1}\right]\bullet\left[u_{2}v_{2}w_{2}\right]}{\left¦\left[u_{1}v_{1}w_{1}\right]\right¦\bullet\left¦\left[u_{2}v_{2}w_{2}\right]\right¦}}={\frac{u_{1}u_{2}+v_{1}v_{2}+w_{1}w_{2}}{{\sqrt{u_{1}^{2}+v_{1}^{2}+w_{1}^{2}}}\bullet{\sqrt{u_{2}^{2}+v_{2}^{2}+w_{2}^{2}}}}} $$$$ xxxxxxxxxx \theta{=\operatorname{arccos}(\cos\theta)} $$$\textcircled{2}$ 设立方晶系中有两个晶面 $(h_{1}k_{1}l_{1})$ 和 $(h_{2}k_{2}l_{2})$ ，它们之间的夹角 $\pmb{\theta}$ 即为它们各自法线$[h_{1}k_{1}l_{1}]$ 和 $[h_{2}k_{2}l_{2}]$ 之间的夹角，故可得 $$ xxxxxxxxxx \cos\theta{=}\frac{h_{1}h_{2}+k_{1}k_{2}+l_{1}l_{2}}{\sqrt{h_{1}^{2}+k_{1}^{2}+l_{1}^{2}}\cdot\sqrt{h_{2}^{2}+k_{2}^{2}+l_{2}^{2}}} $$两晶面的夹角$$ xxxxxxxxxx \theta{=}\operatorname{arccos}\left(\cos\theta\right) $$ $\textcircled{3}$ 设立方晶系中有两个不平行晶面 $(h_{1}k_{1}l_{1})$ 和 $(h_{2}k_{2}l_{2})$ ，它们的交线为 $[u v w]$ ，按几何关系得知，这个晶向应同时位于这两个晶面上，故可得 $$ xxxxxxxxxx \left\{\begin{array}{l l}{h_{1}u+h_{1}v+l_{1}w=0}\ {h_{2}u+h_{2}v+l_{2}w=0}\end{array}\right. $$ 解上述方程组可得 或$$ xxxxxxxxxx u:v:w=\left¦\begin{array}{l l}{{k_{1}}}&{{l_{1}}}\ {{k_{2}}}&{{l_{2}}}\end{array}\right¦:\left¦\begin{array}{l l}{{l_{1}}}&{{h_{1}}}\ {{l_{2}}}&{{h_{2}}}\end{array}\right¦:\left¦\begin{array}{l l}{{h_{1}}}&{{k_{1}}}\ {{h_{2}}}&{{k_{2}}}\end{array}\right¦ $$ $$ xxxxxxxxxx \left\{\begin{array}{c}{u=k_{1}\mathit{l}_{2}-\mathit{l}_{1}\mathit{k}_{2}}\ {v=\mathit{l}_{1}\mathit{h}_{2}-\mathit{h}_{1}\mathit{l}_{2}}\ {w=\mathit{h}_{1}\mathit{k}_{2}-\mathit{h}_{1}\mathit{h}_{2}}\end{array}\right. $$$\textcircled{4}$ 设晶体中有两个不平行的晶向 $[u_{1}v_{1}w_{1}]$ 和 $[u_{2}v_{2}w_{2}]$ ,它们所决定的晶面的晶面指数为(hkl),按晶带定律有$$ xxxxxxxxxx \left\{\begin{array}{l l}{u_{1}h+v_{1}k+w_{1}l=0}\ {u_{2}h+v_{2}k+w_{2}l=0}\end{array}\right. $$ 解上述方程可得 $$ xxxxxxxxxx h:k:l={\left¦\begin{array}{l l}{u_{1}}&{w_{1}}\ {v_{2}}&{w_{2}}\end{array}\right¦}:{\left¦\begin{array}{l l}{w_{1}}&{u_{1}}\ {w_{2}}&{u_{2}}\end{array}\right¦}:{\left¦\begin{array}{l l}{u_{1}}&{v_{1}}\ {u_{2}}&{v_{2}}\end{array}\right¦} $$或 $$ x \left\{\begin{array}{l l}{h=v_{1}w_{2}-w_{1}v_{2}}\ {k=w_{1}u_{2}-u_{1}w_{2}}\ {\iota=u_{1}v_{2}-v_{1}u_{2}}\end{array}\right. $$
采用 $\mathtt{C u}$ 的 $\smash{k_{a}(\lambda=0.1542\tt n m)}$ 测得 $\mathtt{C r}$ 的 $\mathbf{X}$ 射线衍射谱为首的3条谱线 $2\theta{=}44.4^{\circ}$ $64.6^{\circ}$ 和 $81.8^{\circ}$ ，若 $(\mathtt{b c c})\mathbf{C}\mathbf{r}$ 的晶格常数 $\scriptstyle a=0.2885{\mathrm{~nm}}$ ，试求对应这些谱线的密勒指数。 | 根据公式 $d_{\mathsf{h}\mathsf{k}\mathsf{l}}=\frac{a}{\sqrt{\hbar^{2}+k^{2}+l^{2}}}=\frac{\lambda}{2\sin\theta}$ 若 $2\theta{=}44.4^{\circ}$ ，则 $$ xxxxxxxxxx \sqrt{h^{2}+k^{2}+l^{2}}=\frac{2\sin(\frac{44.4^{\circ}}{2})\times0.2885}{0.1542}=1.4138 $$$$ xxxxxxxxxx h^{2}+k^{2}+l^{2}=1.999\approx2 $$ 故此平面为(110),或(1-10)或(101)或(10-1)或(011)或(01-1)。 若 $\scriptstyle2\theta=64,6^{\circ}$ ? $$ xxxxxxxxxx h^{2}+k^{2}+l^{2}=\left\{\frac{2\mathrm{sin}\Bigl(\frac{64.6^{\circ}}{2^{\circ}}\Bigr)\times0.2885}{0.1542}\right\}^{2}=3.9976\approx4 $$ 故知此平面为（200），或（020)或（002）。若 ${2\theta=81.8^{\circ}}$ $$ xxxxxxxxxx h^{2}+k^{2}+l^{2}=\left\{\frac{2\sin\left(\frac{81.8^{\circ}}{2}\right)\times0.2885}{0.1542}\right\}^{2}=6.0023\approx6 $$ 故此平面为(112),或(1-12)或(1-1-2)或(11-2)或(121)或(12-1)或(1-21)或(1-2-1)或(211) 或（21-1)或（2-11)或（2-1-1)。
归纳总结3种典型的晶体结构的晶体学特征。 | 见下表。 <html><body><table><tr><td></td><td>fcc</td><td>bcc</td><td>hcp</td></tr><tr><td>A</td><td></td><td>4</td><td>α,c(=1.633)</td></tr><tr><td>R</td><td></td><td>√3.a</td><td>+</td></tr><tr><td>N</td><td>4 4</td><td>4</td><td></td></tr><tr><td>CN</td><td>12</td><td>2 8</td><td>6</td></tr><tr><td>K</td><td>0.74</td><td>0.68</td><td>12 0.74</td></tr></table></body></html> (续表) <html><body><table><tr><td colspan="3"></td><td>fcc</td><td>bcc</td><td>hep</td></tr><tr><td rowspan="2">间隙</td><td>四面体</td><td>数量 大小</td><td>0.225R</td><td>12 0.291R</td><td>12 0.225R</td></tr><tr><td>八面体</td><td>数量 大小</td><td>4 0.414R</td><td>6 0.154R(100) 0.633R(110)</td><td>6 0.414R</td></tr></table></body></html>
Ni 的晶体结构为面心立方结构，其原子半径为 $r{=}0.1243\mathrm{nm}$ ，试求 $\mathfrak{N i}$ 的晶格常数和密度。 | $a=\frac{4r}{\sqrt{2}}=\frac{4\times0.1243}{\sqrt{2}}=0.3516(\mathrm{nm})$ $$ xxxxxxxxxx \rho={\frac{4A_{\mathrm{r}}}{a^{3}\times N_{\mathrm{A}}}}={\frac{4\times58.69}{(3.516\times10^{-6})^{3}\times6.023\times10^{23}}}=8.967({\mathrm{g/cm^{3}}}) $$
Mo 的晶体结构为体心立方结构,其晶格常数 $a{=}0.3147{\mathrm{~nm}}$ ，试求Mo的原子半径 $\scriptstyle{\mathcal{r}}_{\circ}$ | $$ xxxxxxxxxx \alpha{=}\frac{4r}{\sqrt{3}}\Rightarrow r{=}\frac{\sqrt{3}}{4}\alpha{=}\frac{\sqrt{3}}{4}\times0.3147{=}0.1363(\mathrm{nm}) $$
Cr 的晶格常数 $\mathbf{a=0.2884nm}$ ,密度为 $\rho{=}7.19\mathrm{g}/\mathrm{cm}^{3}$ ，试确定此时 $\mathrm{Cr}$ 的晶体结构。 | p= $\rho{=}\frac{n A_{\tau}}{a\times N_{\mathrm{A}}}\Rightarrow n=\frac{\rho a^{3}N_{\mathrm{A}}}{A_{\tau}}{=}\frac{7.19\times(2.884\times10^{-8})^{3}\times6.023\times10^{23}}{52.0}{=}1.9977\approx2$ 故为 bcc 结构。
In 具有四方结构,其相对原子质量 $A_{\mathfrak{r}}{=}114.82$ ，原子半径 $r=0.1625~\mathrm{nm}$ ，晶格常数$a{=}0.3252\mathrm{nm}$ $\scriptstyle{c=0}$ $0.4946\mathrm{nm}$ 密度 $\rho{=}7.286g/\mathrm{cm}^{3}$ ，试问 $\operatorname{In}$ 的单位晶胞内有多少个原子？ $\mathbf{In}$ 的致密度为多少？ | $\textcircled{1}$ $$ xxxxxxxxxx n={\frac{\rho a^{2}c\times N_{\mathrm{A}}}{A_{\tau}}}={\frac{7.286\times(3.252\times10^{-8})^{2}\times(4.946\times10^{-8})\times6.023\times10^{23}}{114.82}}. $$ $$ xxxxxxxxxx =1.9991\approx2 $$ 故 $\mathbf{In}$ 的单位晶胞中有2个原子。 $\textcircled{2}$ $$ xxxxxxxxxx K=\frac{2\times\frac{4}{3}\pi r^{3}}{\alpha^{2}c}=\frac{2\times\frac{4}{3}\pi(0.1625)^{3}}{(0.3252)^{2}\times0.4946}=0.6873 $$
Mn 的同素异构体有一为立方结构，其晶格常数 $\pmb{a}$ 为 $0.632\mathrm{nm},\rho$ 为 $7,26\mathbf{g}/\mathsf{c m}^{3},r$ 为$0.122{\mathrm{~nm}}$ ,问 $\mathbf{M}\mathbf{n}$ 晶胞中有几个原子，其致密度为多少？ | P=aNA $\rho={\frac{n A_{\mathrm{r}}}{a^{3}\mathrm{N_{A}}}}\Rightarrow n={\frac{\rho{a^{3}}{N_{\mathrm{A}}}}{A_{\mathrm{r}}}}={\frac{7.26\times(6.326\times10^{-8})^{3}\times6.023\times10^{23}}{54.94}}=20.091\approx20.091{\Biggl[}.023{\Biggl]}.$ 故每单位晶胞内有 20 个原子。 $$ xxxxxxxxxx K={\frac{20\times{\frac{4}{3}}\pi r^{3}}{a^{3}}}={\frac{20\times{\frac{4}{3}}\pi\times(0.112)^{3}}{(0.632)^{3}}}=0.466 $$
$\textcircled{1}$ 按晶体的钢球模型,若球的直径不变,当 $\mathrm{Fe}$ 从 fcc 转变为 bcc 时，计算其体积膨胀多少？ $\textcircled{2}$ 经X射线衍射测定，在 $912\mathrm{~}^{\circ}\mathrm{C}$ 时， ${\mathfrak{Q}}{-}{\mathfrak{F e}}$ 的 $a=0.2892{\mathrm{nm}},\gamma_{\mathrm{-}}\mathrm{Fe}$ 的 $\alpha=0.3633$ $\mathbf{nm}$ ,计算从 $\mathsf{\Gamma}\mathsf{\Gamma}\mathsf{Y}{\mathsf{-F e}}$ 转变为 ${\mathfrak{c}}{\mathfrak{H}}{\mathfrak{e}}$ 时，其体积膨胀为多少？与 $\textcircled{1}$ 相比，说明其产生差别的原因。 | $\textcircled{1}a_{\mathrm{{tc}}}=\frac{4}{\sqrt{2}}r\Rightarrow V_{\mathrm{{tc}}\ast\ast\ast}=a_{\mathrm{{fc}}}^{3}=\frac{64}{2\sqrt{2}}r^{3}$ $a_{\mathrm{bec}}={\frac{4}{\sqrt{3}}}r\Rightarrow V_{\mathrm{bcc}\neq\mathrm{BA}}=a_{\mathrm{bec}}^{3}={\frac{64}{3{\sqrt{3}}}}r^{3}$ $$ xxxxxxxxxx \Delta V_{r-a}=\frac{\displaystyle\frac{1}{2}\times\frac{64}{3\sqrt{3}}r^{3}-\frac{1}{4}\frac{64}{2\sqrt{2}}r^{3}}{\displaystyle\frac{1}{4}\frac{64}{2\sqrt{2}}r^{3}}{=9\%} $$ $\textcircled{2}$ fcc $$ xxxxxxxxxx r=\textstyle{\frac{\sqrt{2}}{4}}a=\textstyle{\frac{\sqrt{2}}{4}}\times0.3633=0.1284(\mathrm{nm}) $$ bcc $$ xxxxxxxxxx r={\frac{\sqrt{3}}{4}}a={\frac{\sqrt{3}}{4}}\times0.2892=0.1251({\mathrm{nm}}) $$ $$ xxxxxxxxxx \Delta V_{r-\mathrm{e}}=\frac{\displaystyle\frac{1}{2}\times(0.2892)^{3}-\frac{1}{4}\times(0.3633)^{3}}{\displaystyle\frac{(0.3633)^{3}}{4}}=0.87\% $$ 产生差别的原因：晶体结构不同，原子半径大小也不同；晶体结构中原子配位数降低时，原子半径收缩。
$\mathbf{Cu}{-}Z\mathbf{n}$ 和 $\mathbf{Cu}{\sim}\mathbf{Sn}$ 组成固溶体最多可溶人多少原子数分数的 ${\boldsymbol{\mathbf{Z}}}{\boldsymbol{\mathbf{n}}}$ 或 $\mathtt{S n?}$ 若 $\mathbf{Cu}$ 晶体中固 溶人 ${\boldsymbol{\mathbf{Z}}}{\mathbf{\bar{n}}}$ 的原子数分数为 $10\%$ ，最多还能溶人多少原子数分数的 $\operatorname{Sn}?$ | Cu基固溶体的极限电子浓度为1.36。 1.36= （1(100-x1)+2x1）/100→x1=36,Cu-Zn 固溶体最多可溶人 36%Zn; ；$1.36=\frac{1(100-x_{2})+4x_{2}}{100}\rightarrow x_{2}=12,\mathrm{Cu}\mathrm{-Sn}$ 固溶体最多可溶人 $12\%\mathsf{S n}$ 若 $\mathbf{c}\mathfrak{u}$ 已溶人 $10\%Z\bar{\mathbf{n}}$ 后，还可溶人的 Sn最大的原子数分数为 $$ xxxxxxxxxx 1.36={\frac{1(100-10-x_{3})+2\times10+4x_{3}}{100}}, $$ 解得 $x_{3}=8,67$ ,即最多尚能固溶人 $8.67\%\mathrm{Sn}$ 。
渗碳体 $\left(\mathrm{Fe}{3}\mathrm{C}\right)$ 是一种间隙化合物，它具有正交点阵结构，其点阵常数 $a=0.4514\mathrm{nm}$ $b{=}0.508\mathrm{nm},c{=}0.6734\mathrm{nm}$ ，其密度 $\rho{=}7.66\mathrm{g/cm^{3}}$ ，试求 $\mathtt{F e}{\mathfrak{s}}\mathbf{C}$ 每单位晶胞中含 Fe原子与C原子的数目。 | 设 $\mathbf{Fe_{3}C}$ 晶胞中C原子个数为 ${\pmb x}$ 个， $\pmb{\mathbb{F}\e}$ 原子则为 $\l_{3x}$ 个。 $$ xxxxxxxxxx \rho={\frac{x A_{\mathrm{r}}({\mathrm{C}})+3\times A_{\mathrm{r}}({\mathrm{Fe}})}{a b c\times N_{\mathrm{A}}}},\quad7.66={\frac{x\times12.011+3x\times55.85}{4.514\times5.08\times6.743\times10^{-24}\times6.023\times10^{23}}} $$ $$ xxxxxxxxxx x={\frac{7.66\times4.514\times5.08\times6.734\times0.602}{12.011+3\times55.85}}=3.968\approx4 $$ $\mathfrak{z}\mathfrak{x}=12$ ， 故 $\pmb{\mathbb{F}}\pmb{\mathrm{e}}_{3}\pmb{\mathbb{C}}$ 化合物中每个晶胞内C原子为4个， $\mathbf{Fe}$ 原子为12个。
试从晶体结构的角度，说明间隙固溶体、间隙相及间隙化合物之间的区别。 | 溶质原子分布于溶剂晶格间隙而形成的固溶体称为间隙固溶体。形成间隙固溶体的溶质原子通常是原于半径小于 $0.1\mathfrak{n m}$ 的非金属元素，如H，B，C，N，O等。间隙固溶体保持母相(溶剂)的晶体结构，其成分可在一定固溶度极限值内波动，不能用分子式表示。间隙相和间隙化合物属原子尺寸因素占主导地位的中间相。它们显然也是原子半径较小的非金属元素占据晶格的间隙，然而间隙相、间隙化合物的晶格与组成他们的任一组元晶格都不相同。它们的成分可在一定范围内波动。但组成它们的组元大致都具有一定的原子组成比，可用化学分子式来表示。当 $\frac{r_{B}}{r_{A}}<0.59$ 时,通常形成间隙相,其结构为简单晶体结构,具有极高的熔点和硬度;当 $\frac{r_{\mathrm{{B}}}}{r_{\mathrm{{A}}}}\geqslant0.59$ 时,则形成间隙化合物,其结构为复杂的晶体结构。
$\mathbf{M}{\mathbf{g}}\mathbf{O}$ 具有 $\Im\mathfrak{a}\mathbb{C}\mathbb{1}$ 型结构。 ${\bf M}{{\bf B}}{}^{2+}$ 的离子半径为 $\mathbf{0.078nm,O^{2-}}$ 的离子半径为 $0.132\mathrm{nm}$ 试求 $\mathbf{M}_{\mathbf{g}}\mathbf{O}$ 的密度 $\langle\pmb{\rho}\rangle$ 、致密度 $(K)$ | $$ xxxxxxxxxx \rho=\frac{4[{{A_{r}(\mathrm{Mg})+A_{\mathrm{r}}(\mathrm{O})}}]}{(2r_{\mathrm{Mg}}+2{{R}}_{\mathrm{e}})^{3}\times N_{\mathrm{A}}}=\frac{4\times24.31+4\times16.00}{8\times(0.78+1.32)^{3}\times10^{-24}\times6.023\times10^{23}}=3,613({\mathrm{g/cm}}^{3}) $$ $$ xxxxxxxxxx K=\frac{4\times\frac{4}{3}\pi r_{\mathsf{M g}}^{3}+4\times\frac{4}{3}\pi r_{0}^{3}}{(2r_{\mathsf{M g}}+2r_{0})^{3}}=\frac{\frac{16}{3}\pi\times(0.78^{3}+1.32^{3})}{8\times(0.78+1.32)^{3}}=0.627 $$
某固溶体中含有 ${\pmb x}({\pmb M}{\pmb{\S}}{\dot{\mathbf{O}}})$ 为 ${30\%,x(\mathrm{LiF})}$ 为 $70\%$ 。 $\textcircled{1}$ 试计算 $\mathbf{Li^{1+}}$ ${\bf M}{\bf g}^{2+}$ $\pmb{\mathbb{F}}^{1-}$ 和 $\mathrm{O^{2-}}$ 的质量分数。 $\textcircled{2}$ 若 $\mathbf{M}{\mathbf{g}}\mathbf{O}$ 的密度为 $3.6\dot{\mathbf{g}}/\mathsf{c m}^{3}$ ,LiF 的密度为 $2,6\ g/\mathrm{cm}^{3}$ ,那么该固溶体的密度为多少？ | $\mathrm{\textregistered~Mg,O,Li,F}$ 的相对原子质量分别为24.31,16.00，6.94，19.00。 $$ xxxxxxxxxx \begin{array}{r}{w(\mathrm{Li^{+}})=\frac{0.7\times6.94}{0.3\times(24.31+16)+0.7\times(6.94+19)}=16\%}\ {w(\mathrm{Mg^{2+}})=\frac{0.3\times24.31}{0.3\times(24.31+16)+0.7\times(6.94+19)}=24\%}\ {w(\mathrm{F^{-}})=\frac{0.7\times19}{0.3\times(24.31+16)+0.7\times(6.94+19)}=44\%}\ {w(\mathrm{O}^{2-})=\frac{0.3\times16}{0.3\times(24.31+16)+0.7\times(6.94+19)}=16\%}\end{array} $$ $\textcircled{2}$ 固溶体的密度 $$ xxxxxxxxxx \rho=0.3\times3.6+0.7\times2.6=2.9(\mathrm{g}/\mathrm{cm}^{3}) $$
$\mathbf{K}^{+}$ 和 $\mathbf{Cl}^{-}$ 的离子半径分别为 $0.133\mathrm{nm},0.181\mathrm{nm}$ ,KCI具有 $\mathtt{C s C l}$ 型结构，试求其 $\rho$ 和$\kappa$ 。 | $$ xxxxxxxxxx \begin{array}{r l}&{\rho{=}\frac{A_{t}(\mathrm{K})+A_{t}(\mathrm{Cl})}{\left[\frac{2\left(r_{K+}+r_{\mathrm{G}^{-}}\right)}{\sqrt{3}}\right]^{3}\times N_{\mathrm{A}}}}\ &{=\frac{39.102+35.453}{\left[\frac{2\times(1.33+1.81)}{\sqrt{3}}\right]^{3}\times6.023\times10^{23}\times10^{-24}}=2.597(\mathrm{g}/\mathrm{cm}^{3})}\end{array} $$ $$ x K={\frac{{\frac{4}{3}}\pi r_{\mathrm{K}}^{3}++{\frac{4}{3}}\pi r_{\mathrm{G}}^{3}-}{\left[{\frac{2(r_{\mathrm{K}}+r_{\mathrm{Cl}}-)}{\sqrt{3}}}\right]^{3}}}={\frac{{\frac{4}{3}}\pi(0.133^{3}+0.181^{3})}{\left[{\frac{2(0.133+0.181)}{\sqrt{3}}}\right]^{3}}}=0.728 $$
$\mathrm{Al}^{3+}$ 和 $\mathrm{O}^{2-}$ 的离子半径分别为 $0.051\mathrm{nm},0.132\mathrm{nm}$ ，试求 $\mathbf{Al}{2}\mathbf{O}{3}$ 的配位数 | 两离子半径比为 $\frac{0.051}{0.132}{=}0.386$ 。 离子晶体配位数CN取决于阳、阴离子半径之比，查表得知，当 $\frac{r_{+}}{r_{-}}$ 为 $0.225\sim0.414$ 时，其 CN 为 4。负离子多面体形状为四面体形。
$Z\mathbf{r}\mathbf{()}{2}$ 固溶体中，每6个 $Z\tau^{4}\cdot$ 离子同时有1个 $\varsigma{\mathrm{r}}^{\mathrm{~}}{}^{>}+$ 离子加人就可能形成一立方体晶格Zr()。若此阳离子形成fcc结构，而O²-离子则位于四面体间隙位置。计算：①100个阳离子需要有多少 $\mathrm{C})^{2-}$ 离子存在？ $\textcircled{2}$ 四面体间距位置被占据的百分比为多少? | $\textcircled{1}$ 100个阳离子中总电荷数 $=\frac{100}{7}\times(6\times4+1\times2)=371.4$ 故需要 $\frac{371.4}{2}{=}185.7$ ← $\mathbf{O^{2-}}$ 离子来平衡该电荷。 $\textcircled{2}$ 因 fcc 结构每个晶胞所含的原子数为 4，由100 个阳离子可组成25 个单位晶胞,而每个单位晶胞共有8个四面体间隙位置，故 $\mathbf{0^{2-}}$ 离子占据四面体间距位置的百分率为$\frac{185.7}{25\times8}=92.9\%$
试计算金刚石结构的致密度。 | 金钢石是最典型的共价键晶体,全部按共价键结合,其晶体结构属于复杂的 fcc 结构，每个C原子 $(d{=}0,1544\mathrm{nm})$ 有 $\pmb{4}$ 个等距离的最近邻原于,符合8-N规则。面最近邻原、子距离即相当于键长，根据金钢石的晶体结构可知， 故 $$ xxxxxxxxxx a={\frac{4\times0.1544}{\sqrt{3}}}=0.3566({\mathrm{nm}}) $$ $$ xxxxxxxxxx {\cal K}=\frac{8\times\frac43\pi r^{3}}{a^{3}}=\frac{8\times\frac43\pi\left(\frac{0.1544}{2}\right)^{3}}{(0.3566)^{3}}=0.34 $$
金钢石为碳的一种晶体结构，其晶格常数 $\alpha=$ $0.357\mathrm{nm}$ ,当它转换成石墨 $(\rho=2.25~\mathbf{g}/\operatorname{cm}^{5})$ +结构时，求其体积的变化。 | 金刚石的晶体结构为复杂的面心立方结构，每个晶胞共含有8个碳原子。金钢石的密度 $$ xxxxxxxxxx \rho=\frac{8\times12}{(0.357\times10^{-7})^{3}\times6.023\times{{{1}}}0^{23}}=3.503({\mathrm{g/cm^{3}}}) $$ 对于 ${1g}$ 碳，当它为金钢石结构时其体积 $$ xxxxxxxxxx V_{\scriptscriptstyle{1}}=\frac{1}{3.503}=\scriptscriptstyle{0.285(c m^{3})} $$ 当它为石墨结构时其体积 $$ xxxxxxxxxx V_{\mathrm{{}^{2}}}={\frac{1}{2.25}}=0.444({\mathrm{cm}}^{3}) $$ 故由金刚石转变为石墨结构时其体积膨胀 $=\frac{V_{2}-V_{1}}{V_{1}}=\frac{0.444-0.285}{0.285}\approx55.8\%$
聚丙烯是由丙烯聚合而成的,其化学式是C3H6，结晶态聚丙烯属单斜晶系，其晶格常数α = 0. 665 nm, b=2. 096 nm, c= 0. 65 nm,α =y= 90°,β=99. 3°,其密度 p= 0. 91 g/cm3。试计算结晶态聚丙烯的单位晶胞中 C 和 H 原子的数目。 | 设聚丙烯晶胞内C原子有 $_{x}$ 个，则 $\boldsymbol{\mathrm{~H~}}$ 原子有 $2x$ 个，而单胞体积 $$ xxxxxxxxxx V{=a b c\sin\beta} $$ $$ xxxxxxxxxx \rho={\frac{x\cdot12.011+2x\cdot1.008}{(6.~65\times10^{-8})(20.~96\times10^{-8})(6.~5\times10^{-8})\sin99.~3\times6.023\times10^{23}}}=0.91 $$ $$ xxxxxxxxxx x={\frac{0.91\times6.65\times2.096\times6.5\times\sin99.3\times6.023}{12.011+2\times1.008}}=34.936\approx35 $$ $$ xxxxxxxxxx 2x=2\times35=70 $$ 因此， $\mathbf{C}_{3}\mathbf{H}_{6}$ 晶胞中含有35个C原子，70个H原子。
已知线性聚四氟乙烯的数均相对分子质量为5×10,其C一C 键长为0.154 nm,键角θ为 $109^{\circ}$ ,试计算其总链长 $L$ 和均方根长度。 | 对线性高分子而言，其总链长 $L$ 取决于原子间键长 $^d$ 、键的数目 $\mathbf{N}$ ,以及相邻键的夹角$\pmb{\theta}$ 即 $L=\mathrm{N}d\sin{\frac{\theta}{2}}$ 。对聚四氟乙烯而言,每链节有 2个C 原子和4 个 $\mathtt{F}$ 原子。首先计算其聚合度 $$ xxxxxxxxxx \pi_{\mathfrak{n}}={\frac{{\overline{M}}}{{m}}}={\frac{5\times10^{5}}{2A_{\mathrm{r}}(\mathrm{C})+4A_{\mathrm{r}}(\mathrm{F})}}={\frac{5\times10^{5}}{2\times12.01+4\times19.00}}=5\times10^{3}, $$ 而每个链节有2个C原子，因此每个链节就有两个 $\mathrm{c-c}$ 主键，所以在此高分子中总键数 $$ xxxxxxxxxx N=2n_{\mathrm{n}}=2\times5\times10^{3}=1.0\times10^{4}. $$ 若每C一C键长 $d{=}0.154~\mathrm{nm}$ ·键角 $\theta{=}109^{\circ}$ 则 ${\bf\dot{\cal L}}={\o N d}\sin\frac{\theta}{2}=1.0\times10^{4}\times0.154\times\sin\frac{109^{\circ}}{2}=1253.738(\mathrm{nm})$ 均方根长度 $$ xxxxxxxxxx r=d\sqrt{N}=0.154\sqrt{1.0\sqrt{10^{4}}}=15.4(\mathrm{nm}) $$
何谓玻璃？从内部原子排列和性能上看,非晶态和晶态物质主要区别何在? | 所谓玻璃，是指具有玻璃化转变温度的非晶态固体。玻璃与其他非晶态的区别就在于有无玻璃化转变温度。玻璃态也指非晶态金属和合金（amorphous metal），它实际上是一种过冷状态液体金属。 从内部原子排列的特征来看，晶体结构的基本特征是原子在三维空间呈周期性排列，即存在长程有序，而非晶体中的原子排列却无长程有序的特点；从性能上看，晶体具有固定熔点和各向异性，而非晶体则无固定熔点，且系各向同性。
有一含有苏打的玻璃，SiO2的质量分数为80%，而 Na2O的质量分数为 20%。试计算形成非搭桥的O原子数分数。 | 根据题意，设现有 $\boldsymbol{1008}$ 的玻璃中,有 $\mathrm{{siO}_{2}}$ 为 ${80}\mathbf{g}$ 和 $\mathbf{Na_{2}O}$ 为 $20\mathbf{8}$ 首先求其摩尔分数： 含 $\mathrm{SiO_{2}}$ 量 $\frac{80}{28.09+2\times16.00}=1.331(\mathrm{mol})\Rightarrow x_{50_{2}}=80.47\%$ 含 $\ N a_{2}O$ 量 $\frac{20}{2\times22.99+16.00}=0.323(\mathrm{mol})\Rightarrow x_{\mathrm{Na_{2}O}}=19.53\%$ 现以 $100\mathrm{mol}$ 数为基准，则 $$ xxxxxxxxxx 80.47\mathrm{SiO}_{2}=80.47\mathrm{Si}+160.94\mathrm{O} $$ $$ xxxxxxxxxx 19.53\mathrm{{Na}_{2}\mathrm{{O}=39.86\mathrm{{Na}+19.83\mathrm{{O}}}}} $$ 因为每一个 $\textnormal{N a}^{+}$ 产生1个非桥氧离子，所以就有39.06个非桥氧原子，而搭桥的氧原子即为 $$ xxxxxxxxxx (160.94+19.53)-39.06=141.41 $$ 非搭桥的氧原子数分数则为 $$ xxxxxxxxxx \frac{39.06}{180.47}{=}0.216 $$
设Cu 中空位周围原子的振动频率为 1013s-1,△Ev为 0.15×10\~18J,exp(△Sm/k)约为1,试计算在700K和室温27℃ 时空位的迁移频率。 | $$ xxxxxxxxxx \begin{array}{r l}&{\quad\nu=\nu_{0}z\exp\Bigl(\frac{-\Delta E_{\mathrm{v}}}{k T}\Bigr)\exp\Bigl(\frac{\Delta S_{\mathrm{m}}}{k}\Bigr)}\ &{\quad\nu_{700}=10^{13}\cdot12\cdot\exp\Bigl(\frac{-0.15\times10^{-18}}{1.38\times10^{-23}\times700}\Bigr)\bullet1=2.165\times10^{7}\langle s^{-1}\rangle}\ &{\quad\nu_{300}=10^{13}\cdot12\cdot\exp\Bigl(\frac{-0.15\times10^{-18}}{1.38\times10^{-23}\times300}\Bigr)\bullet1=2.207\times10^{-2}\langle s^{-1}\rangle}\end{array} $$
Nb的晶体结构为 bcc，其晶格常数为0.3294 nm,密度为8.57g/cm3，试求每106Nb中所含的空位数目。 | 设空位之粒子数分数为 $\pmb{x}$ $$ xxxxxxxxxx \rho=\frac{2(1-x)\mathrm{A_{r}}}{a^{3}\mathrm{N_{A}}} $$ $$ xxxxxxxxxx x={\frac{2A_{\mathrm{r}}-\rho a^{3}N_{\mathrm{A}}}{2A_{\mathrm{r}}}}=1-{\frac{8.57\times(3.294\times10^{-8})^{3}\times6.023\times{{{10^{23}}}}}{2\times92.91}}=7.1766\times10^{-3} $$ $10^{6}\times7.1766\times10^{-6}=47313($ （个） 所以， $10^{\mathfrak{s}}$ 个 $\mathbf{Nb}$ 中有7176.6个空位。
Pt的晶体结构为 fcc,其晶格常数为0.3923 nm,密度为 21.45 g/cm3,试计算其空位粒子数分数。 | 设空位所占粒子数分数为 $\pmb{\mathscr{x}}$ + $$ xxxxxxxxxx \rho{=}\frac{4\times(1-x)A_{r}}{a^{3}N_{\mathrm{A}}} $$ $$ xxxxxxxxxx x=1-{\frac{21.45\times(3.923\times10^{-8})^{3}\times6.023\times10^{23}}{4\times195.09}}=0.046\% $$
若fcc的Cu 中每500个原子会失去1 个,其晶格常数为0.3615 nm,试求Cu的密度。 | $$ xxxxxxxxxx \rho{=}\frac{4\times\left(1-\frac{1}{500}\right)63.54}{(3.615\times10^{-8})^{3}\times6.023\times10^{23}}{=}8.915({\mathrm{g/cm}}^{3}) $$
由子H原子可填人 ${\mathfrak{a}}{\mathfrak{P}}{\mathfrak{e}}$ 的间隙位置，若每200个铁原子伴随着1个 $\mathbf{H}$ 原子，试求 $\alpha{\cdot}\mathrm{F}e$ 理论的和实际的密度与致密度(已知 $\pmb{\alpha}{-}\mathbf{Fe}$ 的 $a=0.286\mathrm{nm},r{\mathrm{Fe}}=0.1241\mathrm{nm},r{0.036\mathrm{nm})。 | $$ xxxxxxxxxx \rho{=}\frac{4\times\left(1-\frac{1}{500}\right)63.54}{(3.615\times10^{-8})^{3}\times6.023\times10^{23}}{=}8.915({\mathrm{g/cm}}^{3}) $$ $$ xxxxxxxxxx \rho_{\mathfrak{理论}}={\frac{2A_{\mathfrak{r}}({\mathrm{Fe}})}{a^{3}N_{\mathfrak{A}}}}={\frac{2\times55.85}{(2.86\times10^{-8})^{3}\times6.023\times10^{23}}}=7.9276({\mathrm{g/cm}}^{3}) $$ $$ xxxxxxxxxx \rho_{\mathrm{{实际}}}={\frac{2{\Big(}A_{\mathrm{r}}({\mathrm{Fe}})+{\frac{1}{200}}A_{\mathrm{H}}{\Big)}}{a^{3}{\tilde{N}}_{\mathrm{A}}}}={\frac{2\times{\Big(}55.85+{\frac{1.008}{200}}{\Big)}}{(2.86\times10^{-8})^{3}6.023\times10^{23}}}=7.9283({\mathrm{g}}/{\mathrm{cm}}^{3}) $$ $$ xxxxxxxxxx K_{\mathfrak{理论}}=\frac{2\times\frac{4}{3}\pi\cdot r_{F e}^{3}}{\alpha^{3}}=\frac{\frac{8}{3}\pi\times(0.1241)^{3}}{(0.286)^{3}}=0.6844 $$ $$ xxxxxxxxxx K_{\mathfrak{理论}}={\frac{2\times\left[{\frac{4}{3}}\pi\cdot r_{\mathrm{{Fe}}}^{3}+{\frac{1}{200}}\times{\frac{4}{3}}\pi r_{\mathrm{{H}}}^{3}\right]}{a^{3}}}={\frac{{\frac{8}{3}}\pi\times\left[(0.1241)^{3}+{\frac{\langle0.036\rangle^{3}}{200}}\right]}{(0.286)^{3}}}=0.6845 $$
$\mathbf{M}{\mathbf{g}}\mathbf{O}$ 的密度为 $3.58\:\mathbf{g}/\mathrm{cm}^{3}$ ,其晶格常数为 $0,42\mathfrak{n m}$ ,试求每个 $\mathbf{M}{\mathbf{g}}\mathrm{O}$ 单位晶胞内所含的肖脱基缺陷数。 | 设单位晶胞内所含的肖脱基缺陷数为x个， $$ xxxxxxxxxx \rho{=}\frac{(4-x)\times\left[A_{\mathrm{r}}(\mathrm{M}g)+A_{\mathrm{r}}(\mathrm{O})\right]}{a^{3}N_{\mathrm{A}}} $$ $$ xxxxxxxxxx x=4-{\frac{\rho\alpha^{3}N_{\mathrm{{A}}}}{A_{\mathrm{{r}}}(\mathrm{Mg})+A_{\mathrm{{r}}}(\mathrm{O})}}=4-{\frac{3.58\times(4.2\times10^{-8})^{3}\times6.023\times10^{23}}{24.31+16.00}}=0.0369 $$
若在MgF2中溶人LiF,则必须向 MgF2中引人何种形式的空位（阴离子或阳离子)?相反，若要使LiF中溶入MgF2，则须向IiF中引入何种形式的空位（阴离子或阳离子)？ | ${\bf M}_{\mathrm{g}}{\bf F}_{2}$ 若要溶入LiF，由 $\mathbf{M}\mathbf{g}^{2+}$ 取代 ${{\mathbf{I}}_{\star}}{+}$ ,则须引入阳离子空位，因为被取代的离子和新加人的离子，其价电荷必须相等。相反，若要使LiF溶人 $\mathbf{M}_{\mathbf{g}}\mathbf{F}_{2}$ ，由 $\mathbf{Li^{+}}$ 取代 $\mathbf{M}\mathbf{g}^{\mathbf{2}-1}$ ，则须引入阴离子空位，使电荷平衡且不破坏原来的 $\mathbf{M}_{\mathbf{g}}\mathbf{F}_{2}$ 结构。
在某晶体的扩散实验中发现,在500℃时，1010个原子中有1个原子具有足够的激活能，可以跳出其平衡位置而进人间隙位置;在 $600~\mathrm{{\textperthousand}}$ 时，此比例会增加到 $10^{\mathfrak{9}}$ 。 $\textcircled{1}$ 求此跳跃所需要的激活能。②在700℃时，具有足够能量的原子所占的比例为多少？ | 热激活过程通常可由著名的 Arrhenius 方程来描述。令 $\pmb{\cal E}$ 为形成一个间隙原子所需的能量,因此,能量超过平均能量而具有高能量的原子数 $\pmb{x}$ 与总原子数 $N$ 之比为$$ xxxxxxxxxx \begin{array}{r}{C=\frac{n}{N}=A\mathrm{e}^{-\frac{E}{E T}}}\end{array} $$ 式中 $\pmb{A}$ 为比例常数： $k$ 为玻耳兹曼常数； $\pmb{T}$ 为绝对温度。 上式两边取对数，则有 $$ xxxxxxxxxx \ln C=\ln A-{\frac{E}{k T}} $$ 解上述联立方程得$$ xxxxxxxxxx \left\{\begin{array}{l l}{{\mathrm{ln}10^{-10}=\mathrm{ln}A-\frac{E}{1.38\times10^{-23}\times773}}}\ {{\mathrm{ln}10^{-9}=\mathrm{ln}A-\frac{E}{1.38\times10^{-23}\times873}}}\end{array}\right. $$ 故 $$ xxxxxxxxxx \begin{array}{l}{{\ln A=-2.92,\quad E=2.14\times10^{-19}(\mathrm{J})}}\ {{\ln C=\ln{\frac{n}{N}}=-2.92-{\frac{2.14\times10^{-19}}{1.38\times10^{-23}\times973}}}}\ {{\frac{n}{N}}{=}6\times10^{-9}}\end{array} $$
某晶体中形成一个空位所需要的激活能为0.32× 10-18J。在 800℃时，1×104个原子中有一个空位，在何种温度时， 103个原子中含有一个空位？ | 根据Arrhenius方程得知：$$ xxxxxxxxxx \ln{\frac{n}{N}}=\ln A-{\frac{E}{{k}\ T}} $$ 将已知条件代入上式： $$ xxxxxxxxxx \ln10^{-4}=\ln A-\frac{0.32\times10^{-18}}{1.38\times10^{-23}\times1073} $$ 得 $$ xxxxxxxxxx \ln A=12.4 $$ 而 $$ xxxxxxxxxx {\bf{In}}10^{-3}=12.4-\frac{0.32\times10^{-18}}{1.38\times10^{-23}\times\mathit{T}}. $$ 所以 $$ xxxxxxxxxx \operatorname{T}=1201\operatorname{K}=928^{\circ}{\mathbb{C}} $$
已知Al为fcc晶体结构，其点阵常数α=0.405 nm,在550°℃时的空位浓度为2×10-6，计算这些空位均匀分布在晶体中的平均间距。 | $1~\mu\mathrm m^{3}$ 体积Al含有阵点数为 $$ xxxxxxxxxx N={\frac{1}{a^{3}}}\times4\Rightarrow{\frac{1}{(0.405\times10^{-6})^{3}}}=6.021\times10^{10} $$ 所以 $1~\mu\mathrm m^{3}$ 体积内的空位数 $$ xxxxxxxxxx n_{V}=\mathrm{CN}=6.021\times10^{10}\times2\times10^{-6}=1.204\times10^{5} $$ 假定空位在晶体内是均匀分布的，其平均间距 $$ xxxxxxxxxx L=\sqrt[3]{\frac{1}{n_{v}}}=\sqrt[3]{\frac{1}{1.204\times10^{5}}}=0.02025(\mu\mathrm{m})=20.25\mathrm{nm} $$
在Fe 中形成1 mol空位的能量为104.675kJ,试计算从 20℃升温至850℃时空位数目增加多少倍？ | $C{=}A\exp\Bigl\{\frac{-Q}{R T}\Bigr\}$ 取 $A{=}1$ $$ x C_{\mathfrak{850}}=1\bullet\exp\Big({\frac{-104675}{8.31\times1123}}\Big)=1.3449\times10^{-5} $$ $$ xxxxxxxxxx C_{20}=1\bullet\exp\Big({\frac{-104675}{8.31\times293}}\Big)=2.1349\times10^{-19} $$
由 600℃ 降至 300℃ 时， $\mathtt{G e}$ 晶体中的空位平衡浓度降低了6个数量级，试计算Ge晶体中的空位形成能。 | $$ xxxxxxxxxx \begin{array}{r l}&{\frac{C_{\tau_{1}}}{C_{\tau_{2}}}=\frac{1}{10^{6}}=\frac{A\exp\left(-\frac{E_{\mathrm{v}}}{k T_{1}}\right)}{A\exp\left(-\frac{E_{\mathrm{v}}}{k T_{2}}\right)}=\mathrm{e}^{\frac{\varepsilon_{\mathrm{v}}}{k}\left(\frac{1}{T_{2}}-\frac{1}{T_{1}}\right)}-\ln10^{6}}\ &{\qquad=\frac{E_{\mathrm{v}}}{\frac{1}{k}\left(\frac{1}{T_{2}}-\frac{1}{T_{1}}\right)}}\ &{E_{\mathrm{v}}=\frac{-\ln10^{6}}{\frac{1}{873}-\frac{1}{573}}=\frac{-13,8\times8,617\times10^{-5}}{1.145\times10^{-3}-1.745\times10^{-3}}=1.98\mathrm{(eV)}}\end{array} $$
W在 20℃时每 $\mathfrak{10}^{23}$ 个晶胞中有一个空位，从20℃升温至 1020℃ 时，点阵常数膨胀了$(4\times10^{-4})\%$ ，而密度下降了 $0.012\%$ ，求 $\mathbf{W}$ 的空位形成能和形成。 | C=expe $C=\exp{\frac{S_{\mathrm{v}}}{k}}\mathrm{exp}\bigg[-\frac{E_{\mathrm{v}}}{k T}\bigg]$ 而 $\pmb{W}$ 的晶体结构为 bcc每个晶胞含有 2个 $\mathbf{W}$ 原子,故$C_{\hat{20}}=\frac{1}{2\times10^{23}}=5\times10^{-24}$ 。由于升温时晶体总质量不变,即 $$ xxxxxxxxxx \biggl(1+{\frac{\Delta V}{{V}}}\biggr)\times(1-0.00012)=1\quad{\frac{\Delta V}{{V}}}\approx0.012\% $$ 而晶体从 T1，上升至 T2时,体积的膨胀是由点阵原子间距增大和空位浓度增高共同引 起的，对边长为 $L$ 的立方体，从 $\pmb{T}_{1}$ 升至 $\boldsymbol{T_{2}}$ 时总的体积变化率 $$ xxxxxxxxxx \frac{\Delta V_{0}}{V_{0}}=\frac{(L+\Delta L)^{3}-L^{3}}{L^{3}}=3\frac{\Delta L}{L} $$ 由点阵常数增大引起的体积变化率 $$ xxxxxxxxxx \frac{\Delta V_{a}}{V_{a}}=\frac{(a+\Delta a)^{3}-a^{3}}{a^{3}}=3\frac{\Delta a}{a} $$ 若 $T_{1}$ 时空位浓度与 $T_{z}$ 时相比可忽略不计，则 $T_{\mathit{2}}$ 时的平衡空位浓度 $$ xxxxxxxxxx C_{V}=\frac{\Delta V_{0}}{V_{0}}-\frac{\Delta V_{a}}{V_{a}}=3\Big(\frac{\Delta I_{-}}{L}-\frac{\Delta a}{a}\Big) $$ $$ xxxxxxxxxx \begin{array}{c}{{C_{1020}=(0.012-3\times4\times10^{-4})\%=1\times10^{-4}}}\ {{\left\{5\times10^{-24}=\exp\frac{S_{v}}{k}\mathrm{exp}\Big[-\frac{E_{v}}{293k}\Big]\right.}}\ {{\left.1\times10^{-4}=\exp\frac{S_{v}}{k}\mathrm{exp}\Big[-\frac{E_{v}}{1293k}\Big]\right.}}\end{array} $$ 解得 $\left\{\begin{array}{l l}{E_{\mathrm{v}}=1.45\mathrm{(eV)}}\ {S_{\mathrm{v}}=3.3\times10^{-4}\mathrm{(eV)}}\end{array}\right.$
Al的空位形成能 $(E_{\mathrm{{v}}})$ 和间隙原子形成能 $\left(E_{\iota}\right)$ 分别为 $0.76~\mathrm{eV}$ 和 $3,0\mathrm{{eV}}$ ,求在室温$\left(20\thinspace\mathcal{C}\right)$ 及 $500^{\circ}\mathrm{C}$ 时，Al空位平衡浓度与间隙原子平衡浓度的比值。 | ${\mathfrak{20℃}}$ 时： ${\frac{C_{\mathrm{V}}}{C_{\mathrm{i}}}}={\mathrm{e}}^{{\frac{1}{2}}(E_{\parallel}-E_{\mathrm{V}})}={\mathrm{e}}^{{\frac{1}{8.617\times10^{-5}\times283}}(3.0-0.76)}={\mathrm{e}}^{88.72}=3.395\times10^{38}$ $\bar{5}00\mathrm{\textperthousand}$ 时： $\frac{C_{\vee}}{C_{\mathrm{i}}}=\mathrm{e}^{\frac{1}{8.617\times10}-5\times773}=\mathrm{e}^{33.63}=4.026\times10^{14}$ 讨论：点缺陷形成能的微小变化会引起其平衡浓度产生大幅度的变化。由于 Al晶体中空位形成能低于间隙原于形成能，从而使同一温度下空位平衡浓度大大高于间隙原子平衡浓度。温度越低，此现象越明显。随温度下降，形成能较高的间隙原子的平衡浓度下降速度要比形成能较低的空位 $C_{\mathbf{V}}$ 下降速度快得多。
若将一位错线的正向定义为原来的反向，此位错的柏氏矢量是否改变？位错的类型性质是否变化？一个位错环上各点位错类型是否相同？ | 由柏氏矢量回路来确定位错的柏氏矢量方法中得知，此位错的柏氏矢量将反向，但此位错的类型性质不变。根据位错线与柏氏矢量之间的夹角判断，若一个位错环的柏氏矢量垂直于位错环线上各点位错，则该位错环上各点位错性质相同，均为刃位错；但若位错环的柏氏矢量与位错线所在的平而平行，则有的为纯刃型位错,有的为纯螺型位错，有的则为混合型位错;当柏氏矢量与位错环线相交成一定角度时，尽管此位错环上各点均为混合位错，然而各点的刃型和螺型分量不同。
有两根左螺旋位错线,各自的能量都为 $E_{1}$ ，当它们无限靠拢时，总能量为多少？ | 由于位错的应变能与 $b^{2}$ 成正比,同号螺位错的能量又都相同,其柏氏矢量 $\cdot$ 必然相同。若它们无限靠拢时，合并为柏氏矢量为2b的新位错，其总能量应为 $4E_{1}$ 。但是，实际上此位错反应是无法进行的，因为合并后能量是增加的，何况同性相斥，两同号位错间的排斥力将不允许它们无限靠拢。
假定有一个 $\pmb{b}$ 在[0-10]晶向的刃型位错沿着(100)晶面滑动， $\textcircled{1}$ 如果有另一个柏氏矢量在[010]方向，沿着（001)晶面上运动的刃型位错，通过上述位错时该位错将发生扭折还是割阶？ $\textcircled{2}$ 如果有一个 $\pmb{b}$ 方向为[100],并在(001)晶面上滑动的螺型位错通过上述位错，试问它将发生扭折还是割阶？ | $\textcircled{1}$ 扭折； $\textcircled{2}$ 割阶。
已知 $\mathrm{\hat{Cu}}$ 晶体的点阵常数 $a=0.35\mathrm{nm}$ ，切变模量 $G=4\times10^{4}MPa$ 有一位错 $\pmb{\mathscr{b}}==\frac{a}{2}[\overline{{1}}01]$ ,其位错线方向为[-101],试计算该位错的应变能。 | 根据柏氏矢量与位错线之间的关系可知，该位错为螺型位错，其应变能$$ xxxxxxxxxx \begin{array}{r}{E=\frac{G b^{2}}{4\pi}\mathrm{ln}\frac{{R}}{r_{\mathrm{0}}}}\end{array} $$ $r_{0}\approx b-{\frac{\sqrt{2}}{2}}a=0.707\times0.35\times10^{-6}=2.475\times10^{-10}({\mathrm{m}})$ $R{\approx}1\times10~^{\circ}\mathrm{m}$ $E={\frac{4\times10^{10}\times(2.475\times10^{-16})^{2}}{4\pi}}\ln{\frac{10^{-2}}{2.475\times10^{-10}}}=3.415\times10^{-9}(\mathrm{N}\cdot\mathrm{m}/\mathrm{m})$
试分析在fcc 中,下列位错反应能否进行？并指出其中 3 个位错的性质类型？反应后生成的新位错能否在滑移面上运动？$$ xxxxxxxxxx \frac{a}{2}[10\overline{{{1}}}]+\frac{a}{6}[\overline{{{1}}}21]\rightarrow\frac{a}{3}[11\overline{{{1}}}] $$ | 位错反应几何条件： $b_{1}+b_{2}=\Big(\frac{1}{2}-\frac{1}{6}\Big)a+\frac{2}{6}b+\Big(-\frac{1}{2}+\frac{1}{6}\Big)c=\frac{1}{3}a+\frac{1}{3}b-\frac{1}{3}c=\frac{a}{3}[11\bar{1}]$ 能量条件： $\left¦{\frac{a}{2}}{\surd2}\right¦^{2}+\left¦{\frac{a}{6}}{\surd6}\right¦^{2}=\Bigl({\frac{a^{2}}{2}}+{\frac{a^{2}}{6}}\Bigr)>\frac{a^{2}}{3}$ 因此 $\frac{a}{2}[10\overline{{{1}}}]+\frac{a}{6}[\overline{{{1}}}21]{\rightarrow}\frac{a}{3}[11\overline{{{1}}}]$ 位错反应能进行。 对照汤普森四面体，此位错反应相当于$$ xxxxxxxxxx \begin{array}{r l r l r l r l r l}{{\bf C}{\bf A}}&{{}}&{+}&{{}{\bf a}{\bf C}}&{}&{{}\searrow}&{}&{{\bf a}{\bf A}}\end{array} $$ 新位错 $\frac{a}{3}[11\overline{{{1}}}]$ 的位错线为(111)和(111)的交线位于(001)面上,且系纯刃型位错。由于(001)面系fcc非密排面，故不能运动，系固定位错。
试证明：fcc中两个肖克莱不全位错之间的平衡距离d。可近似地由下式给出：$d_{s}\approx\frac{G b^{2}}{24\pi\gamma}\circ$ | 已知两平行位错之间的作用力为 $F{=}\frac{G b_{1}b_{2}}{2\pi d}$ ；当一个全位错[101]分解成两个不全位错 $\frac{a}{6}[112]+\frac{a}{6}[2\overline{{{\bar{1}}}}{\bar{1}}]$ 时，两个不全位错之间夹角为 ${60}^{\circ}$ 故它们之间的作用力为 $F=$ 2d×cos 60，此系斥力。 由于两个不全位错之间为一堆垛层错，层错 $\gamma$ 如同表面张力,有促进层错区收缩的作用，从面使两个不全位错间产生引力。当 $\scriptstyle{\pmb{F}}=\gamma$ 时，两个不全位错到达平衡距离，令 $d=$ d,则d= $d_{s}=\frac{G\alpha^{2}}{2\pi\gamma}\frac{\sqrt{6}}{6}\times\frac{\sqrt{6}}{6}\cos60^{\circ}=\frac{G\alpha^{2}}{24\pi\gamma}$ $^{a}$ 为点阵常数， $\scriptstyle{a\approx b}$ $d_{s}{\approx}\frac{G b^{2}}{24{\pi}{\gamma}}.$
已知某 fcc 的堆垛层错 Y=0. 01 J/m²,G=7 × 1010 Pa,α=0.3 nm,v= 0. 3,试确定$\frac{a}{6}[11\vec{2}]$ $\frac{a}{6}[2\overline{{{1}}}\overline{{{1}}}]$ 两个不全位错之间的平衡距离。 | $d_{\mathrm{s}}\approx\frac{G b^{\mathrm{2}}}{24\pi\gamma}$ $b{=}{\frac{a}{n}}{\sqrt{1^{2}+1^{2}+2^{2}}}{=}{\frac{\sqrt{6}}{6}}a,$ $$ xxxxxxxxxx d_{*}\approx\frac{7\times10^{10}\times\frac{1}{6}\times(0.3\times10^{-9})^{2}}{24\times3.1416\times0.01}=1.3926\times10^{-9}(\mathrm{m}) $$
铜单晶的点阵常数 $a=0.36\mathfrak{n m}$ ,当铜单晶样品以恒应变速率进行拉伸变形时， $\mathtt{3s}$ 后，试样的真应变为 $6\%$ ,若位错运动的平均速度为 $4\times10^{-3}~\mathrm{cm/s}$ ·求晶体中的平均位错密度。 | ①位错网络中二结点和它们之间的位错段可作为F-R源，位错增殖所需的切应力即为F-R 源开动所需的最小切应力；$$ xxxxxxxxxx D=\frac{G b}{\tau} $$ ②$$ xxxxxxxxxx D=\frac{G b}{\tau}=\frac{G b}{\frac{G}{100}}=100b=100~\frac{\sqrt{2}}{2}a=25.5\left(\mathrm{nm}\right) $$ $\textcircled{3}$ 对三维位错网络 $$ xxxxxxxxxx \rho={\frac{2}{D^{2}}}=2\left({\frac{\tau}{G b}}\right)^{2}=2\left({\frac{42\times10^{6}}{50\times10^{8}\times2.55\times10^{-8}}}\right)^{2}=2.17\times10^{9}{\mathrm{cm}}^{-2} $$
铜单晶中相互缠结的三维位错网络结点间平均距离为 $D,$\textcircled{1}$ 计算位错增殖所需的应力$\overline{{\tau}}_{\circ}。 $\textcircled{2}$ 如果此应力决定了材料的剪切强度,为达到 $\frac{G}{100}$ 的强度值,且已知 $G=50\mathrm{GPa}$ ，$a=0,36\mathrm{nm},D$ 应为何值？ $\textcircled{3}$ 计算当剪切强度为 $42\mathsf{M P a}$ 时的位错密度 ${\pmb\rho}.$ | $$ xxxxxxxxxx D=\frac{b}{2\sin\frac{\theta}{2}}\approx\frac{b}{\theta}=\frac{2\times10^{-10}}{0.087}=23\times10^{-10}(m) $$
在铝试样中,测得晶粒内部位错密度为 ${5\times10^{9}/{\mathrm{cm}}^{2}}$ 。假定位错全部集中在亚晶界上;每个亚晶粒的截面均为正六边形。亚晶间倾斜角为 $5^{\circ}$ ,若位错全部为刃型位错， $b=$ $\frac{a}{2}$ [101]，柏氏矢量的大小等于 $2\times10^{-10}\ m$ ,试求亚晶界上的位错间距和亚晶的平均尺寸。 | $$ xxxxxxxxxx D=\frac{b}{2\sin\frac{\theta}{2}}\approx\frac{b}{\theta}=\frac{2\times10^{-10}}{0.087}=23\times10^{-10}(m) $$ 正六边形面积 $S=\frac{3}{2}\sqrt{3}a^{2}$ ,总边长为 $6\alpha$ 。 单位面积中亚晶数目 $\pmb{n=}\frac{1}{S}$ $$ xxxxxxxxxx \rho=5\times10^{13}=\frac{1}{S}\cdot6a\cdot\frac{1}{D}\cdot\frac{1}{2} $$ 求得 $$ xxxxxxxxxx a{=}1\times10^{-5}(\mathfrak{m}) $$
Ni晶体的错排间距为 ${\bf2000n m}$ 假设每一个错排都是由一个额外的(110)原子面所产生的，计算其小倾角晶界的 $\pmb\theta$ 角。 | （110)的晶面间距 $d_{110}=\frac{1}{2}\times\frac{\alpha}{\sqrt{1^{2}+1^{2}+0}}=\stackrel{0.35238}{2\sqrt{2}}=0.1246(\mathrm{nm})$ $$ xxxxxxxxxx \sin\frac{\theta}{2}=\frac{d_{110}}{\cal{I}}=\frac{0.1246}{2000}=6.23\times10^{-5}, $$ $$ xxxxxxxxxx \theta{=0.003569527^{\circ}} $$
若由于嵌入一额外的(111)面,使得α-Fe内产生一个倾斜1°的小角度晶界,试求错排间 的平均距离。 | $\mathbf{\alpha}_{\mathbf{{{G}}_{\mathbf{{e}}}}}$ 晶体的晶格常数 $$ xxxxxxxxxx \alpha=\frac{4r_{\mathrm{Fe}}}{\sqrt{3}}=\frac{4\times0.1241}{\sqrt{3}}=0.2866(\mathrm{nm}) $$$$ x d_{111}={\frac{a}{\sqrt{{{1}}^{2}+{{1}}^{2}+{{1}}^{2}}}}={\frac{0.2866}{\sqrt{3}}}=0.16547({\mathrm{nm}}) $$ $$ xxxxxxxxxx \sin{\frac{\theta}{2}}={\frac{d_{\mathrm{{111}}}}{\it{l}}} $$ $$ xxxxxxxxxx \begin{array}{r}{\lambda=\frac{d_{\mathrm{{n1}}}}{\sin\frac{\theta}{2}}=\frac{0.16547}{\sin\left(\frac{1}{2}\right)^{\circ}}=18.9615(\mathrm{nm})}\end{array} $$
计算当压力增加到 $500\times10^{5}\mathbf{Pa}$ 时锡的熔点变化，已知在 $\mathfrak{10}^{5}\mathbf{Pa}$ 下，锡的熔点为 $505~\mathrm{K}$ 熔化热 $7196\mathrm{J/mol}$ ,摩尔质量为 $118.8\times10^{-3}~\mathrm{kg/mol}$ ,固体锡的密度 $\small7.30\times10^{3}~\mathrm{kg/m^{3}}$ 熔化时的体积变化为 $+2.7\%$ | 锡的摩尔体积 $$ xxxxxxxxxx V_{\mathrm{m}}={\mathrm{摩尔质量}}/\mathrm{密度}={\frac{118.7\times10^{-3}}{7.30\times10^{3}}}=1.626\times10^{-5}(\mathrm{m}^{3}/\mathrm{mol}) $$ $$ xxxxxxxxxx \begin{array}{r}{\Delta V_{\mathrm{m}}=0.027\times1.626\times10^{-5}}\ {=4.39\times10^{-7}\left(\mathrm{m}^{3}/\mathrm{mol}\right)}\end{array} $$ 假定 $\Delta V_{\mathfrak{m}}$ 和 $\Delta H_{\pmb{\upmu}}$ 在所考虑温度范围内不变,且 $\Delta T{\ll}T$ $$ xxxxxxxxxx \begin{array}{c}{{\frac{\Delta\phi}{\Delta T}=\frac{\Delta H_{\mathrm{m}}}{T\cdot\Delta V_{\mathrm{m}}}=\frac{7196}{505\times4.39\times10^{-7}}}}\ {{=3.25\times10^{7}(\mathrm{N}\cdot\mathrm{m}^{-2}\cdot\mathrm{K}^{\mathrm{\Delta_{\parallel}}})}}\end{array} $$ 则 $$ xxxxxxxxxx \Delta T={\frac{(500-1)\times10^{5}}{3.25\times10^{7}}}=1.54(\mathrm{K}) $$
$\textcircled{1}$ 已知液态纯镍在 $1.013\times10^{5}~\mathrm{Pa}(1$ 个大气压），过冷度为 $319\mathrm{~\textbar{~}C~}$ 时发生均匀形核。设临界晶核半径为 $1\mathrm{nm}$ ,纯镍的熔点为 $1726\mathrm{K}$ ·熔化热 $L_{{\mathrm{m}}}=18075\mathrm{J/mol}$ ，摩尔体积 $V=$ $6.6\mathrm{cm}^{3}/\mathrm{mol}$ ,计算纯镍的液-固界面能和临界形核功。 $\textcircled{2}$ 若要在 $2045\mathrm{K}$ 发生均匀形核，须将大气压增加到多少？已知凝固时体积变化 $\Delta V=$ $-0.26~\mathrm{cm^{3}/m o l(1J=9.87\times10^{6}~c m^{3}~\cdot~P a)}$ | $\textcircled{1}$ 因为 $r^{*}=\frac{2\sigma}{\Delta G_{V}}==\frac{2\sigma T_{\perp}}{L_{\perp}\Delta T}=\frac{2\sigma T_{m}V}{\Delta H_{m}\Delta T}$ 因为凝固， $\Delta G_{v}{=}\frac{L_{\mathrm{m}}\Delta\mathcal{T}}{T_{\mathrm{m}}}$ 所以 $$ xxxxxxxxxx \sigma={\frac{r^{\star}\Delta G_{8}}{2V}}={\frac{r^{\star}\Delta H_{\mathrm{m}}\Delta T}{2V\bar{T}_{\mathrm{m}}}}={\frac{1\times10^{-7}\times18075\times319}{2\times1726\times6.6}} $$ $$ xxxxxxxxxx =2.53\times10^{-5}(\mathrm{J}/\mathrm{cm}^{2})=0.253(\mathrm{J}/\mathrm{m}^{2}) $$ $$ xxxxxxxxxx \begin{array}{l}{\Delta G^{\bullet}=\frac{16\pi\sigma^{3}T_{\mathbf{a}}^{2}V_{\mathbf{s}}^{2}}{3\Delta\hat{H}_{\mathbf{a}}^{2}\Delta\hat{T}^{{\mathbf{z}}}}=\frac{16\times3,14\times(2,53\times10^{-5})^{3}\times1726^{2}\times6.6^{2}}{3\times18075^{2}\times319^{2}}}\ {=1.06\times10^{-18}(\mathrm{J})}\end{array} $$ $\textcircled{2}$ 要在1726K 发生均匀形核，就必须有 $319\mathrm{\mathcal{C}}$ 的过冷度，为此必须增加压力，才能使纯镍的凝固温度从1726K提高到2045K:$$ xxxxxxxxxx {\frac{\mathrm{d}P}{\mathrm{d}T}}={\frac{\Delta H}{T\Delta V}} $$ 对上式积分： $$ xxxxxxxxxx \int\limits_{3.613\times10^{5}}^{P}\mathrm{d}P=\int\limits_{1^{7}26}^{2045}\frac{\Delta H}{T\Delta V}\mathrm{d}T $$ $$ xxxxxxxxxx P-1.013\times10^{5}={\frac{\Delta H}{\Delta V}}\ln{\frac{2045}{1726}}={\frac{18075}{0.26}}\times9.87\times10^{5}\times\ln{\frac{2045}{1726}} $$ $$ xxxxxxxxxx =116366\times10^{5}(\mathbf{Pa}) $$ 即 $P{=}116366\times10^{5}-1.013\times10^{5}{=}116365\times10^{5}({\mathrm{Pa}})$ 时，才能在2045K发生均匀形核。
纯金属的均匀形核率可用下式表示：$$ xxxxxxxxxx \dot{N}=A\exp\Bigl(-\frac{\Delta G^{*}}{k T}\Bigr)\exp\Bigl(-\frac{Q}{k T}\Bigr) $$ 式中 $A\approx10^{35}\mathfrak{s e x p}\left\{-\frac{Q}{k T}\right\}\approx10^{-2}\mathfrak{s}$ $\Delta G^{*}$ 为临界形核功; $\pmb{k}$ 为波耳兹曼常数,其值为$1.38\times10^{-23}\mathrm{J}/\mathrm{K}$ $\textcircled{1}$ 假设过冷度 $\Delta T$ 分别为 $20\mathrm{\mathcal{C}}$ 和 ${\bf 200}\%$ ，界面能 $\sigma{=}2\times10^{-5}~\mathrm{J/cm^{2}}$ ，熔化热 $\Delta H_{\mathrm{m}}=$ $\mathrm{12600J/mol}$ ，熔点 $\mathcal{T}_{\mathbf{m}}{=}1000\:\mathrm{K}$ ,摩尔体积 $V{=}6~\mathrm{cm}^{3}/\mathrm{mol}$ ,计算均匀形核率 $\dot{N}$ 。 $\textcircled{2}$ 若为非均匀形核，晶核与杂质的接触角 $\pmb{\theta}\mathrm{=}60^{\circ}$ ，则 $\dot{N}$ 如何变化？ $\Delta T$ 为多少？ $\textcircled{3}$ 导出 $\neq^{*}$ 与 $\mathbf{\Delta}\pmb{\Delta}^{T}$ 的关系式，计算 $r^{*}=1{\mathrm{~nm}}$ 时的 $\begin{array}{l}{\underbrace{\Delta\mathcal{T}}_{\mathcal{T}_{\infty}}}\end{array}$ | $$ xxxxxxxxxx \begin{array}{l}{{\dot{N}=A\exp\Bigl(-\frac{\Delta G^{*}}{{\dot{k}}T}\Bigr)\exp\Bigl\{-\frac{Q}{k t}\Bigr\}}}\ {{{}}}\ {{=10^{35}\times10^{-2}\times\exp\Bigl(-\frac{16\pi\sigma^{3}}{3\Delta G_{v}^{2}k T}\Bigr)}}\ {{{}}}\ {{=10^{33}\times\exp\Bigl(-\frac{16\pi\sigma^{3}T_{\mathrm{a}}^{2}V^{2}}{3k T\Delta{\dot{H}}^{2}\Delta{\dot{T}}^{2}}\Bigr)}}\end{array} $$ $\textcircled{1}$ $\Delta T=20\mathrm{~C~}$ 时 $$ xxxxxxxxxx {\dot{N}}{=}10^{33}\exp\Bigl[{-\frac{16\times3.14\times(2\times10^{-5})^{3}\times1000^{2}\times6^{2}}{3\times1.38\times10^{-23}\times800\times12600^{2}\times200^{2}}}\Bigr] $$ $\textcircled{2}\theta=60^{\circ}$ ：非均匀形核自由能 $$ xxxxxxxxxx \Delta G_{\mathrm{in}}^{*}=\Delta G^{*}\:\Bigl(\frac{2-3\mathrm{cos}60^{\circ}+\mathrm{cos}^{3}60^{\circ}}{4}\Bigr)=0.156\Delta G^{*}. $$ $\Delta T{=}20\mathrm{~C~}$ 时， $\dot{N}=10^{33}\exp(-0.156\times5615,8)=0$ $\Delta{\cal T}{=}200\Upsilon$ 时， $\dot{N}{=}10^{33}\exp(-0.156\times68.79){=}2.2\times10^{28}\left({\mathrm{cm}}^{-3}{\mathrm{s}}^{-1}\right)$ 设过冷度为 $\Delta T,T{=}T_{\infty}{-}\Delta T$ ，根据给定条件，有 $$ xxxxxxxxxx 1=10^{33}\exp\Bigl(-\frac{16\times3.14\times200^{3}\times1000^{2}\times6^{2}}{3\times1.38\times10^{-16}\times(12600\times10^{7})^{2}(1000-\Delta T)\Delta T^{2}}\times0.156\Bigr) $$ 或 $$ xxxxxxxxxx 10^{-33}=\exp\Bigl(-\frac{3.43\times10^{8}}{(1000-\Delta T)\Delta T^{2}}\Bigr) $$ 等式两边取对数;得 $$ xxxxxxxxxx 75.98={\frac{3.43\times10^{8}}{(1000-\Delta T)\Delta T^{2}}} $$ $$ xxxxxxxxxx (1000-\Delta T)\Delta T^{\circ}=4.51\times10^{6} $$ 得 $$ xxxxxxxxxx \Delta T\approx70^{\circ}C $$ $\textcircled{3}$ $$ xxxxxxxxxx r^{\bullet}=\frac{2\sigma}{\Delta G}=\frac{2\sigma T_{\mathrm{m}}V}{\Delta H\Delta T} $$ $$ xxxxxxxxxx {\frac{\Delta\mathrm{T}}{\mathrm{T}_{\mathrm{m}}}}={\frac{2\sigma V}{\Delta H r^{\ast}}} $$ $r^{*}=1\mathrm{nm}$ 时， $$ xxxxxxxxxx \frac{\Delta T}{T_{\mathrm{m}}}=\frac{2\times200\times6}{12600\times10^{7}\times1\times10^{-7}}=0.19 $$
试证明：在同样过冷度下均匀形核时，球形晶核较立方晶核更易形成。 | $r^{\star}=\frac{2\sigma}{\Delta G_{v}}$ ，得球形核胚的临界形核功 $$ xxxxxxxxxx \Delta G_{\mathrm{b}}^{*}=-\frac{4}{3}\pi\Bigl(\frac{2\sigma}{\Delta G_{v}}\Bigr)^{3}\Delta G_{v}+4\pi\Bigl(\frac{2\sigma}{\Delta G_{v}}\Bigr)^{3}\sigma=\frac{16}{3}\frac{\pi\sigma^{3}}{\Delta G_{v}^{2}} $$ 边长为 $\pmb{a}$ 的立方形晶核的临界形核功 $$ xxxxxxxxxx \Delta G_{\mathrm{t}}^{\bullet}=\Bigl(\frac{2\sigma}{\Delta G_{V}}\Bigr)^{3}\Delta G_{V}+6\Bigl(\frac{2\sigma}{\Delta G_{V}}\Bigr)^{2}\sigma=\frac{32\sigma^{3}}{\Delta G_{V}^{2}} $$ 将两式相比较： $$ xxxxxxxxxx \frac{\Delta G_{\flat}^{*}}{\Delta G_{\flat}^{*}}{=}\frac{\displaystyle\frac{16}{3}\frac{\pi{\sigma}^{3}}{\Delta G_{V}^{2}}}{\displaystyle\frac{32{\sigma}^{3}}{\Delta G_{V}^{2}}}=\frac{\pi}{6}\approx\frac{1}{2} $$ 可见形成球形晶核的临界形核功仅为形成立方形晶核的 $\frac{1}{2}$
证明：任意形状晶核的临界晶核形核功 $\Delta G^{\star}$ 与临界晶核体积 $V^{\bullet}$ 的关系：$$ xxxxxxxxxx \Delta G^{*}=-\frac{V^{*}}{2}\Delta G_{\gamma}, $$ $\Delta G_{v}$ 一—液固相单位体积自由能差。 | 证明：均匀形核自由能变化$$ xxxxxxxxxx \Delta G=A r^{3}\Delta G_{V}+B r^{2}\sigma $$ 式中 $\pmb{A}$ 和 $\pmb{B}$ 为晶核的形状因子。 对(1)求极值,即(△G) ,得 临界晶核半径： $r^{\ast}=\frac{-2B\sigma}{2A\Delta G_{\mathrm{v}}}$ 临界晶核体积; $V^{\ast}=A(r^{\bullet})^{3}={\frac{-8B^{3}\sigma^{3}}{27A^{2}\Delta G_{V}^{3}}}$ 将（2）式代人（1)式，得 即 $$ xxxxxxxxxx \begin{array}{r l}&{\Delta G^{*}=A(r^{*})^{3}\Delta G_{\mathrm{v}}+B(r^{*})^{2}\sigma}\ &{\qquad=\frac{-8B^{3}\sigma^{3}+12B^{3}\sigma^{3}}{27A^{2}\Delta G_{\mathrm{v}}^{2}}=\frac{4B^{3}\sigma^{3}}{27A^{2}\Delta G_{\mathrm{v}}^{2}}}\ &{\frac{\Delta G^{*}}{V^{*}}=-\frac{\Delta G_{\mathrm{v}}}{2}}\ &{\Delta G^{*}=-\frac{V^{*}}{2}\Delta G_{\mathrm{v}}}\end{array} $$ 对于非均匀形核，可证明上式仍成立。
试说明结晶温度较低的高分子的熔限较宽，反之较窄。 | 由于高分子在较低的温度下结晶时，分子链的活动能力差，形成的晶体较不完善，而且完善的程度差别也较大,缺陷较多的晶体将在较低的温度下熔融,而缺陷较少的晶体将在较高的温度下熔融，导致较宽的熔限。反之,高分子在较高温度下结晶时,分子链活动能力较强，形成的结晶较完善，不同晶体完普程度的差异也较小,因此，熔限较窄。
试求出 $8\%\mathrm{{B}}$ 二元合金在定向凝固中保持平面型液-固界面推移的凝固速度 $R$ 。已知温度梯度 $G=225^{\circ}C$ /厘米，B组元扩散系数 $D-2\times10^{-4\cdot*}$ 厘米/秒.平衡分配系数 $\pmb{k}_{0}=0.3$ ，二元合金液相斜率 $m=0.142^{\circ}\mathrm{{\^{\circ}}}/\%\mathrm{{B}}i$ 即每增加 $\mathbb{1}\%\mathbb{B}$ 溶质浓度所降低的温度为 $0.142^{\circ}\mathrm{C}$ )。
试求理想密排六方结构晶体的轴比 $c/a$ ，并指出其密排面和密排方向。 | 通过密排六方钢球模型可以证明:c/α=/ $c/a={\sqrt{\frac{8}{3}}}=1.$ 633；密排面为{0001}；密排方向为（11-20）
晶体滑移面上有一位错环，在其柏氏矢量方向加切应力 $\boldsymbol{\tau}$ ，问位错环要在晶体中稳定，其最小半径是多少？ | ds弧段位错线所受的力： $\pmb{\tau}\cdot\pmb{b}\cdot\mathbf{d}\mathscr{s}.$ 同时位错线上线张力： $T{\approx}\alpha\cdot G\cdot b^{2}$ ,其中水平分力： $2(\alpha G b^{2})\sin\frac{\mathrm{d}\theta}{2}$ 所以$$ xxxxxxxxxx \mathrm{d}s=r\mathrm{d}{\theta},\sin\frac{\mathrm{d}\theta}{2}\approx\frac{\mathrm{d}\theta}{2} $$ 上述两力达到平衡时二者相等，即 所以 $$ xxxxxxxxxx \begin{array}{c}{{\tau\bullet b\bullet\mathrm{d}s=2(a G b^{2}){\frac{\mathrm{d}\theta}{2}}}}\ {{\tau\bullet b\bullet r_{c}\bullet\mathrm{d}\theta=a G b^{2}\mathrm{d}\theta}}\ {{r_{\bullet}={\frac{a G b}{\tau}}}}\end{array} $$
在铜晶体中(111)面上的 $\alpha/2[10\overline{{1}}]$ 位错与(11-1)面上的α/2[011]位错发生位错反应时： 1）写出位错反应方程并判明反应进行的方向； 2）说明新位错的性质 | 1) [10]+[011]$\frac{a^{2}}{2}+\frac{a^{2}}{2}>\frac{a^{2}}{2}$ ,反应向右进行 2）新位错 $\pmb{b}=\frac{a}{2}[110]$ ,为面心立方的单位位错;位错线方向为(111)和(111)二晶面的交线方向[110],故位错是刃型的；滑移面为(001),不是密排面，故为固定位错。
什么是晶体滑移的临界切分应力？试说明测定晶体临界切分应力的试验方法。 | 晶体中等滑移系交替滑移所需的最小切分应力，称为临界切分应力。 实验方法： 1）选择单晶体中合适取向,使晶体的初始滑移为单滑移。 2）测定晶体的拉伸方向的取向来获得取向因子。 3）利用 $\tau_{c}=\sigma_{s}\cos\phi\cos\lambda$ 和拉伸曲线上的 $\pmb{\sigma_{\mathfrak{s}}}$ ,以及取向因子，计算出 $\overline{{\mathfrak{\tau}}}_{\mathfrak{s}}$ 、晶体的类型、纯度、试验温度、应变速率等因素影响的切分应力 $\pmb{\tau}_{\mathfrak{c}}$ 值。
氯化(CsCl)为有序体心立方结构，它属于 （A）体心立方点阵 （B）面心立方点阵 （C）简单立方点阵 | C
六方晶系中(11-20)晶面间距 (1010)晶面间距。 （A）小于 (B)等于 (C)大 | A
立方晶体中的[001]方向是 （A）二次对称轴 (B）四次对称轴 （C）六次对称轴 | B
理想密排六方结构金属的 $c/a$ 为 (A) 1.6 (B) $z_{\sqrt{\frac{2}{3}}}$ ${\mathfrak{(C)}}{\sqrt{\frac{2}{3}}}$ | B
任一合金的有序结构形成温度 无序结构形成温度。 （A）低于 (B)高于 （C）可能低于或高于 | A
在晶体中形成空位的同时又产生间隙原子，这样的缺陷称为 （A）肖脱基缺陷 （B）弗兰克尔缺陷 (C)线缺陷 | B
在体心立方结构中，柏氏矢量为 $a[100]$ 的位错 分解为 $\frac{a}{2}[111]+\frac{a}{2}[1\overline{{{1}}}~\overline{{{1}}}],$ （A）不能 (B)能 (C）可能 | A
面心立方晶体的李晶面是 (A){112} (B) {110} (C){111} | C
菲克第一定律描述了稳态扩散的特征，即浓度不随 变化。 （A）距离 (B)时间 (C)温度 | B
在置换型固溶体中，原子扩散的方式一般为 （A）原子互换机制 (B）间隙机制 （C）空位机制 | C
原子扩散的驱动力是 （A）组元的浓度梯度 （B）组元的化学势梯度 (C)温度梯度 | B
在柯肯达尔效应中，标记漂移主要原因是扩散偶中 （A）两组元的原子尺寸不同 (B）仅一组元的扩散（C）两组元的扩散速率不同 | C
形成临界晶核时体积自由能的减少只能补偿表面能的 (A) 1/3 (B) 2/3 (C) 3/4 | B
合金在凝固时产生成分过冷的条件是 。（其中 $T_{\ L}$ 是成分为 $C_{\mathrm{L}}$ 的合金开始凝固温度） (A) $\left.\frac{\mathrm{d}T_{\mathrm{{L}}}}{\mathrm{d}C}\right¦_{c=0}{>}G$ 中 $(\mathrm{\boldmath~B~})\left.\frac{\mathrm{d}T_{\mathrm{L}}}{\mathrm{d}C}\right¦_{c=0}<G$ (C) $\left.{\frac{\operatorname{d}T_{\mathrm{{L}}}}{\operatorname{d}C}}\right¦_{c=0}=G$ | A
有效分配系数 $K_{i}$ .表示液相的混合程度,其值范围是 。（其中 $K_{\circ}$ 是平衡分配系数） (A) $1<K_{\mathrm{c}}<K_{\circ}$ (B) $K_{\circ}{<}K_{\circ}{<}1$ (C) K,<K,<1 | B
铸铁与碳钢的区别在丁有无 （A）莱氏体 (B）珠光体 (C）铁素体 | A
在二元系合金相图中，计算两相相对量的杠杆法则只能用于 （A）单相区中 (B)两相区中 （C）三相平衡水平线 | B
在三元系浓度三角形中，凡成分位于 上的合金，它们含有另两个顶角所代表的两组元含量相等。 （A）通过三角形顶角的中垂线（B）通过三角形顶角的任一直线（C）通过三角形顶角与对边成 $45^{\circ}$ 的直线 | A
在三元系相图中，三相区的等温截面都是一个连接的三角形,其顶点触及 （A）单相区 (B）两相区 (C）三相区 | A
根据三元相图的垂直截面图，可以 （A）分析相成分的变化规律 (B）分析合金的凝固过程(C）用杠杆法则计算各相的相对量 | B
面心立方金属单晶体沿[001]拉伸可有几个等效滑移系？沿[111]拉伸可有几个等效 滑移系？并具体写出各滑移系的指数。 | 解：当fcc结构的晶体沿[001]轴拉伸时，其等效滑移系共有8个，分别是：(111)[011]、(111)[101]、(111)[011]、(111)[101]、(1 11)[011]、(1 11)[101]、(111)[101]、(111)[011];当沿[111]方向拉伸时，其等效滑移系有6个，分别是：(111)[011]、(111)[110]、(111)[011]、(111)[101]、(111)[101].(111)[110]。
已知 $\mathtt{C u}{\sim}30\%\mathtt{Z n}$ 合金的再结晶激活能为 $250\mathrm{kJ/mol}$ ·此合金在 $400^{\circ}C$ 的恒温下完成冉结晶需要1小时，试求此合金在 $390\mathrm{\textperthousand}$ 的恒温下完成再结晶需要多少小时？ | 解：由公式 $$ xxxxxxxxxx \frac{t_{2}}{t_{1}}{=}\ e^{-\frac{Q}{R}\left(\frac{1}{T_{1}}-\frac{1}{T_{2}}\right)}, $$ 故 $$ xxxxxxxxxx \begin{array}{r l}&{\frac{t_{2}}{t_{1}}{=}\exp\Big({-}\frac{Q}{R}\Big(\frac{1}{T_{1}}{-}\frac{1}{T_{2}}\Big)\Big)}\ &{\quad\quad{=}\exp\Big({-}\frac{250\times10^{3}}{8.314}\Big(\frac{1}{400+273}{-}\frac{1}{390+273}\Big)\Big)}\ &{\quad{=}1.962}\end{array} $$ 所以 需要1.962小时