## Sheet1
| Question | Answer
4-1 | 有一硅单晶片,厚 $0.5\mathrm{mm}$ ,其一端面上每 $10^{7}$ 个硅原子包含两个原子，另一个端面经处理后含镓的浓度增高。试求在该面上每 $\mathrm{10^{7}}$ 个硅原子须包含凡个镓原子，才能使浓度梯度成为 $2\times10^{26}~\mathrm{atoms/m^{3}\cdot m}$ ，硅的点阵常数为 $0.5407\mathrm{nm}$ | Si为金刚石结构，每个晶胞有8个原子，故 $10^{7}$ 个原子对应的体积： $$ V={\frac{10^{7}}{8}}\times a_{0}^{3}={\frac{10^{7}}{8}}\times(0.5407\times10^{-9})^{3}=1.976\times10^{-22}{\mathrm{m}}^{3} $$ 设 $10^{7}$ 个硅原子在该端面包含的镶原子数为 ${x}$ ，则 $$ \frac{\Delta\varrho}{\Delta x}{=}\frac{\frac{x}{V}{-}{\frac{2}{V}}}{0.5\times10^{-3}}=2\times10^{26} $$ $$ \scriptstyle x=2+0.5\times10^{-3}\times2\times10^{-28}\times1.976\times10^{-22}=21.76\approx22 $$ 故该端面上每 $10^{7}$ 个硅原子需包含22个镓原子。
4-2 | 在一个富碳的环境中对钢进行渗碳,可以硬化钢的表面。已知在 $1000^{\circ}C$ 下进行这种渗碳热处理，距离钢的表面 $1{\sim}2\mathrm{mm}$ 处，碳含量从 $\pmb{x}=5\%$ 减到 $x=4\%$ 。估计在近表面区域进人钢的碳原子的流人量 $J\left(\mathbf{atoms}/\mathbf{m}^{2}\mathbf{s}\right)$ 。( $\curlyvee$ -Fe在 $1000^{\circ}C$ 的密度 $=\uparrow.63\S/\mathrm{cm}^{3}$ ，碳在 Y-Fe中的扩散系数 $D_{\circ}{=}2.0{\times}10^{-5}\mathfrak{m}^{2}/\mathfrak{s}$ ，激活能 $Q{=}142\mathrm{kJ/mol})$ 。 | 首先，应把溶质碳原子的含量从原子分数转换为体积分数，故必须先求出溶剂铁原子的单位体积原子数 $$ \rho=7.63\times{\frac{6,023\times10^{23}}{55,85}}=8.23\times10^{22}{\mathrm{at/cm^{3}}} $$ 近似认为（碳原子数 $^+$ 铁原子数） $\scriptstyle=$ 铁原子数，则有 $$ {\begin{array}{r l}&{~{\frac{\Delta\rho}{\Delta x}}={\frac{(5\%-4\%)\times(8.23\times10^{22})}{1-2}}\times10^{6}\times10^{3}}\ &{\qquad=-8.23\times10^{29}{\mathrm{at}}/{\mathrm{m}}^{4}}\ &{\qquad{\mathrm{1}}{\mathrm{~ooor}}=D_{0}{\mathrm{e}}^{-{\frac{\alpha}{R T}}}=2.0\times10^{-5}\times\exp\left({\frac{-142000}{8.314\times1273}}\right)=2.98\times10^{-11}{\mathrm{m}}^{2}/{\mathrm{s}}}\end{array}} $$ 根据菲克（Fick)第一定律： $$ \begin{array}{l}{{J=-D\frac{\partial\rho}{\partial x}=-D\frac{\Delta\rho}{\Delta x}}}\ {{=-(2.98\times10^{-11})\times(-8.23\times10^{29})}}\ {{=2.45\times10^{19}{\mathrm{at}}/({\mathrm{m}}^{2}s)}}\end{array} $$
4-3 | 为研究稳态条件下间隙原子在面心立方金属中的扩散情况，在厚 $0.25\mathrm{mm}$ 的金属薄膜的一个端面（面积 $1000\mathrm{mm}^{2}.$）保持对应温度下的饱和间隙原子,另一端面的间隙原子为零。测得下列数据。 <html><body><table><tr><td>温度 (K)</td><td>薄膜中间隙原子的溶解度 (kg/m3)</td><td>间康原子通过膜的速率 (g/s)</td></tr><tr><td>1223</td><td>14.4</td><td>0.0025</td></tr><tr><td>1136</td><td>19.6</td><td>0.0014</td></tr></table></body></html> 计算在这两个温度下的扩散系数和间隙原子在面心立方金属中扩散的激活能。 | 设间隙原子通过薄膜的速率为 $\pmb{v}$ ,则单位面积单位时间的流量 $\bar{J}=\frac{v}{A}$ ，由菲克第一定律： $$ J{=}-D\frac{\partial\rho}{\partial x}{\approx}{-}D\frac{\Delta\rho}{\Delta x} $$ $$ \displaystyle D=-{\cal J}\frac{\Delta x}{\Delta\rho}=-\frac{V}{A}\frac{\Delta x}{\Delta\rho} $$ $$ \displaystyle D=-{\cal J}\frac{\Delta x}{\Delta\rho}=-\frac{V}{A}\frac{\Delta x}{\Delta\rho} $$ 公式 $$ D_{\zeta_{1}\zeta23\mathbf{k}}=-\frac{0.0025\times0.25\times10^{-3}}{10^{\cdot3}(0-14.4\times10^{3})}\approx4.34\times10^{-8}(\mathrm{m}^{2}/\mathrm{s}) $$ $$ D_{\scriptscriptstyle{\mathrm{(1136k)}}}=-\frac{0.0014\times0.25\times10^{-8}}{10^{-3}(0-19,6\times10^{3})}\approx1.78\times10^{-8}(\mathrm{{m^{2}}/{s}}) $$ 设 $D$ 符合Atrhenius 定律，即 $$ D=D_{0}\exp\Bigl\{-\frac{Q}{R T}\Bigr\} $$ $$ \frac{D_{\scriptscriptstyle{(1223{\mathrm{K}})}}}{D_{\scriptscriptstyle{(1136{\mathrm{K}})}}}=\frac{4.34\times10^{-8}}{1.78\times10^{-8}}=\frac{\exp\left(-\frac{Q}{8.314}\times1223\right)}{\exp\left(-\frac{Q}{8.314}\times1136\right)} $$ $$ Q{=}1.2\times10^{5}\mathrm{J/mol}_{\circ} $$
4-4 | 一块 $w(\mathsf{C}){=}0.1\%$ 的碳钢在 $\mathfrak{g}_{30}\mathfrak{C}$ 渗碳，渗到 $0.05\mathrm{cm}$ 的地方，碳的浓度达到 $0.45\%$ 。在 $\pmb{\mathscr{t}}>0$ 的全部时间;渗碳气氛保持表面成分为 $1\%$ ，假设 $D\tilde{\mathfrak{c}}=2$ ， $0\times10^{-5}$ $\mathtt{e x p}(-140000/R T)(\mathtt{m}^{2}/\mathtt{s})$ $\textcircled{1}$ 计算渗碳时间。 $\textcircled{2}$ 若将渗层加深1倍，则需多长时间？ $\textcircled{3}$ 若规定 ${\mathfrak{w}}{\mathbb{C}}{=}0.3\%$ 作为渗碳层厚度的量度,则在 $\mathfrak{g}30\mathcal{C}$ 时渗碳 10h 的渗层厚度为$870\mathrm{~C~}$ 时渗碳 $10\mathsf{h}$ 的多少倍？ | $\textcircled{1}$ 由菲克(Fick)第二定律解得 $$ \rho=\rho_{s}-(p_{0}-\rho_{0})\mathrm{erf}\Big(\frac{x}{2\sqrt{D t}}\Big) $$ 两边同除合金密度，得 $$ w=w_{\mathrm{s}}\sim(w_{\mathrm{s}}\rightharpoonup w_{\mathrm{0}})\mathrm{erf}\Bigl(\frac{x}{2\sqrt{D t}}\Bigr) $$ $$ {\frac{w_{s}-w}{w_{s}-w_{0}}}{=}\operatorname{erf}\Bigl\{{\frac{x}{2{\sqrt{D t}}}}\Bigr\} $$ $$ {\frac{1\%-0.45\%}{1\%-0.1\%}}=\operatorname{erf}\left({\frac{0.05}{2{\sqrt{D t}}}}\right), $$ $$ 0.61=\tt e r f\frac{0.05}{2\sqrt{D t}} $$ 查表可得.05 $\big\}\frac{0.05}{2\sqrt{D t}}=0.61,\quad D=0.2\times\exp\bigg(\frac{-140000}{8.314\times1203}\bigg)=1.67\times10^{-7}(\mathrm{cm}^{2}/\mathrm{s})$ 故渗碳时间 $$ t\approx1.0\times10^{3}(\mathrm{s}) $$ $\textcircled{2}$ 由关系式 ${\pmb x}={\pmb A}\sqrt{D t}$ ，得 $$ x_{1}=A\sqrt{D_{1}\overline{{t_{1}}}},x_{2}=A\sqrt{D_{2}t_{2}} $$ 将两式相比，得 $$ \frac{x_{z}^{2}}{x_{i}^{2}}=\frac{D_{z}t_{z}}{D_{1}t_{1}} $$ 当温度相同时， $D_{1}=D_{2}$ ，于是得 $$ t_{2}=\frac{x_{2}^{2}}{z_{1}^{2}}t_{1}=\frac{(0.1)^{2}}{(0.05)^{2}}\times1.0\times10^{4}=4.0\times10^{4}{\mathrm s} $$ $$ \frac{x_{9,50}}{x_{870}}{=}\frac{\sqrt{D_{930}t_{930}}}{\sqrt{D_{870}t_{870}}} $$ 因为 $$ t_{930}=t_{870},\quad D_{930}=1.67\times10^{-7}\left({\mathrm{cm}^{2}}/{\mathrm{s}}\right), $$ $$ {\cal D}_{870}=0.2\times\exp\Bigl(\frac{-140~000}{8.~314\times1~143}\Bigr)=8.~0\times10^{-8}({\mathrm{cm}}^{2}/{\mathrm{s}}) $$ 所以 $\frac{x_{930}}{x_{870}}=\frac{\sqrt{D_{930}}}{\sqrt{D_{870}}}=\sqrt{\frac{1.6\times10^{-7}}{7.9\times10^{-8}}}=1.45$
4-5 | $\boldsymbol{w}(\mathrm{C})=\boldsymbol{0.85\%}$ 的普碳钢加热到 $900\mathrm{~}^{\circ}\mathrm{C}$ 在空气中保温 $^{1\mathrm{h}}$ 后外层碳浓度降到零。 $\textcircled{1}$ 推导脱碳扩散方程的解，假定 $t>0$ 时， $x{=}0$ 处， $\pmb{\rho=0}$ 。 ②假如要求零件外层的碳浓度为 0. 8 %,表面应车去多少深度？（D=1. 1 ×$10^{-7}\mathrm{cm}^{2}/\mathfrak{s})$ | ①由菲克第二定律得通解（假定D与p无关）： $$ \rho=A_{1}{\underset{0}{\overset{\beta}{\Gamma}}}\exp(-\beta^{2})\mathrm{d}\beta+A_{2} $$ 初始条件 $\begin{array}{l l}{{t=0,}}&{{x\geqslant0,\quad\rho\rightharpoonup\rho_{0}}}\ {{t>0,}}&{{x=0,\quad\rho=0;x=\infty,\rho=\rho_{0}}}\end{array}$ 边界条件初始条件 $t=0,~x\geqslant0,~\rho=\rho_{0},~\beta=\frac{x}{2\sqrt{D t}}$ 边界条件 $$ \begin{array}{l}{\rho_{\scriptscriptstyle0}=A_{1}\Biggl\{\exp(-\beta^{2})\mathrm{d}\beta+A_{2}\rightarrow\rho_{\scriptscriptstyle0}=A_{1}\frac{\sqrt{\pi}}{2}+A_{z}}\ {\qquad\quad_{0}}\ {\qquadt>0,\quad x=0,\quad\rho=0}\ {\quad_{0}=A_{1}\Biggl\{\exp(-\beta^{2})\mathrm{d}\beta+A_{2}\rightarrow A_{2}=0}\end{array} $$ 联立方程： $\rho_{0}=A_{1}\frac{\sqrt{\pi}}{2}+A_{2}\ast A_{2}=0$ 解得 $A_{1}=\frac{2\rho_{0}}{\sqrt{\pi}}\cdot$ 代人通解： $\rho{=\frac{{\mathscr{L}}\rho_{0}}{\sqrt{\pi}}\int}{\exp(-\beta^{2})\mathrm{d}\beta}=\rho_{0}{\mathrm{erf}}(\beta)$ 同除合金密度.得 $$ {\mathfrak{w}}{=}{\mathfrak{w}}_{0}{\mathrm{erf}}(\beta) $$ $$ 0,80=0,85\mathrm{{erf}}{\frac{x}{2{\sqrt{D t}}}} $$ $$ \operatorname{erf}\left({\frac{x}{2{\sqrt{D t}}}}\right)=0,94, $$ 故
4-6 | 在 $950\mathrm{\textperthousand}$ 下对纯铁进行渗碳,并希望在 $0.1\mathrm{mm}$ 的深度得到 $\mathfrak{w}{1}\left(\mathbb{C}\right)=0,9\%$ 的碳含量。假设表面碳含量保持在 $w{2}\left(\mathsf{C}\right)=1.20\%$ ,扩散系数 $D_{\mathtt{Y F e}}{=}10^{{-}10}\ensuremath{\mathbf{m}}^{2}/\mathbf{s},$ ，计算为达到此要求至少要渗碳多少时间。 | $$ \begin{array}{c}{{\frac x{2\sqrt{D t}}=0,8163}}\ {{{\mathrm x}=2\times0.8163\times\sqrt{1.1\times10^{-1}\times3600}}}\ {{{\mathrm x}=0.032\mathrm{(cm)}}}\ {{{\mathrm w}_{2}-{\mathrm w}_{1}=\mathrm{erf}\left({\frac{x}{2\sqrt{D t}}}\right)}}\ {{{\mathrm x}_{2}-{\mathrm w}_{0}=\mathrm{erf}\left({\frac{0.1\times10^{-3}}{2\sqrt{10^{-10}\times t}}}\right)}}\end{array} $$ $$ \operatorname{erf}{\Big(}{\frac{5}{\sqrt{t}}}{\Big)}=0.25 $$ 查表得 $$ \frac{5}{\sqrt{t}}\approx0.2763, $$ 故 $$ t\approx327(\mathrm{s}) $$
4-7 | 设纯铬和纯铁组成扩散偶,扩散1h 后,Matano 平面移动了 1.52×10^(-3)cm。已知摩尔分数$\mathfrak{x}_{Cr}{=}0. 478$时，$ =126/cm(z为扩散距离),互扩散系数 $D{=}1.43×10^{{-}8}\ensuremath{\mathbf{m}}^{2}/\mathbf{s}$ ,试求 Matano 面的移动速度和铬、铁的本征扩散系数 $D_{Cr}$,$D_{Fe}$。（实验测得 Matano 面移动距离的平方与扩散时间之比为常数。) | 根据Kirkendall效应，标记移动速度 $$ \boldsymbol{\imath}_{m}-(D_{\mathrm{cr}}\cdot\cdot D_{\mathrm{Fe}})\frac{\partial x}{\partial z}=(D_{\mathrm{c}\cdot}-D_{\mathrm{Fe}})\times126 $$ 互扩散系数 $D=x_{\mathrm{t}},D_{\mathrm{t_{\mathrm{c}}}}+.x_{\mathrm{t_{\mathrm{c}}}}D_{\mathrm{t_{\mathrm{c}}}}~\longrightarrow~0.478D_{\mathrm{\tilde{r}_{\mathrm{e}}~}}+1-0.478D_{\mathrm{c_{\mathrm{t}}}}=1.43\times10^{-9}(\mathrm{cm}^{2}/\mathrm{s})$ 根据已知条件： ${\frac{x^{2}}{t}}=k$ $$ v_{\mathrm{{a}}}={\frac{\mathrm{{d}}x}{\mathrm{{d}}t}}={\frac{k}{2x}}={\frac{x}{2t}}={\frac{1.{\bar{\cdot}}2\times10^{-3}}{{\bar{2}}\times3600}}({\mathrm{cm/s}}) $$ 联立上述三个方程，即可解得： $$ \begin{array}{r l}&{D_{\mathsf{C r}}=2.23\times10^{-1}(\mathsf{c m}^{2}/\mathsf{s})}\ &{D_{\mathsf{F e}}=0.56\times10^{\textrm{\tiny{g}}}(\mathsf{c m}^{2}/\mathsf{s})}\end{array} $$
4-8 | 有两种激活能分别为 Q_1=83.7 kJ /mol 和 Q_2=251 kJ /mol 的扩散反应。观察在温度从$25^{\circ}\mathrm{C}$ 升高到 $600^{\circ}\mathrm{C}$ 时对这两种扩散的影响，并对结果做出评述。 | 由 $D/=D_{\R}\mathfrak{e x p}\Big\{-\frac{Q}{R T}\Big\}$ 得 $$ \frac{D_{873}}{D_{298}}=\exp\Bigl[\frac{-83700}{8.314}\Bigl(\frac{298-873}{873\times298}\Bigr)\Bigr]=4.6\times10^{9} $$ $$ \frac{D_{873}}{D_{298}}=\exp\Bigl[-\frac{251000}{8.314}\Bigl(\frac{298-873}{873\times298}\Bigr)\Bigr]=9.5\times10^{28} $$ 对于温度从298K提高到873K，扩散速率$\pmb{D}$ 分别提高 $4,6\times10^{9}$ 倍和 $9,5\times10^{28}$ 倍，显示出温度对扩散速率的重要影响。当激活能越大，扩散速率对温度的敏感性越大。
4-9 | 碳在 $\textstyle\alpha-\mathrm{Ti}$ 中的扩散系数在以下温度被确定。 ① 试确定公式 D=D,exp(-R) 是否适用;若适用,则计算出扩散常数 $D_{0}$ 和激活能 $\mathbf{Q}_{\circ}$ $\textcircled{2}$ 试求出 $500^{\circ}\mathrm{C}$ 下的扩散系数。 | $$ D=D_{0}\exp\Big(\frac{-Q}{R T}\Big) $$ $$ \ln D{=}\ln D_{\circ}{-}\frac{Q}{R T} $$ 变化对数形式： $$ \lg D=\lg D_{\emptyset}-\frac{Q}{2.3R}\cdot\frac{1}{T}, $$ 把表中 $D$ 和温度(化为绝对温度)作图，如图22所示。 $\mathsf{l}_{\pmb{\{\}}}\qquad\mathsf{r}$ 与 $\frac{1}{T}$ 成线性关系，故满足 $D=$ $D_{1}\mathbf{exp}\left(-\frac{Q}{R T}\right)$ 公式,其斜率为; $\frac{Q}{2.3R}$ ，且有 $$ \begin{array}{c}{{\frac{Q}{2.3\bar{R}}=\frac{\mathrm{i}\mathbf{g}(4.75\times10^{-13})-\mathrm{i}\mathbf{g}(2\times10^{-13})}{(9.91-9.5)\times10^{-4}}}}\ {{{}}}\ {{{}=\frac{-12.3233-(-12.6999)}{0.41\times10^{-4}}}}\ {{{}=0.92\times10^{4}}}\ {{{}\times R\times0.92\times10^{4}}}\ {{{}\times8.314\times0.92\times10^{4}}}\ {{{}9(\mathrm{kJ/mol})}}\end{array} $$ 因此， $Q=2.3\times R\times{0.92}\times10^{4}$ 因为 $\mathbf{l}_{\mathbf{\M}}D$ 与 $\frac{1}{T}$ 呈线性关系，所以 $D_{0}$ 和 $Q$ 与 $T$ 无关。对于 $T=1~009~\mathrm{K}(736\%)$ ，$D_{736}{=}2\times10^{-13}\mathrm{m}^{2}/\mathrm{s}$ ,把这些值代人： $$ \begin{array}{l}{{1_{\bf g}D_{\circ}=1_{\bf g}D+\frac{Q}{2.3R}\times\frac{1}{T}}}\ {{\quad\quad\quad\quad=1_{\bf g}(2\times10^{-13})+\frac{175900}{2.3\times8.314\times1009}}}\ {{\quad\quad\quad1_{\bf g}D_{\circ}\approx-3,58,}}\ {{\quad\quad\quad D_{\circ}=2.62\times10^{-4}({\bf m}^{2}/{\bf s})}}\ {{\quad\quad\quad\quad\quad\quad}{4_{\bf g}D_{\odot0}=1_{\bf g}D_{\circ}-\frac{Q}{2.3\times R}\times\frac{1}{T}}}\end{array} $$ $$ 1g D_{500}=1{\bf g}(2,62\times10^{-4})-\frac{175.9\times10^{3}}{2.3\times8.314\times773} $$ $$ =-3.58-11.90=-15.48 $$ 则 $D_{500}{\approx}3.31\times10^{-16}\mathrm{m}^{2}/\mathrm{s}$
4-10 | $\gamma$ 铁在 $925\mathrm{\textbar{C}}$ 渗碳 $^\textrm{\scriptsize4h}$ ,碳原子跃迁频率为 $\Gamma{=}1,7\times10^{9}/\mathrm{s}$ ,若考虑碳原子在 $\gamma$ 铁中的八面体间隙跃迁，跃迁的步长为 $2,53\times10^{-10}\mathrm{m}$。 $\textcircled{1}$ 求碳原子总迁移路程 $S$ $\textcircled{2}$ 求碳原子总迁移的均方根位移 $\overbrace{R_{n}^{2}}$ $\textcircled{3}$ 芳碳原子在 $20\%$ 时的跃迁频率为 $r{=}2.1\times10^{-9}/\mathrm{s}$ ,求碳原子在 $^{4\textrm{h}}$ 的总迁移路程和均方根位移。 | $\textcircled{1}4.\mathtt{h}{=}4\times3600(\mathbf{s})$ 在 $925\mathrm{\mathfrak{C}}$ 时 $S=n\times r=r\cdot t\cdot r=1,7\times10^{9}\times4\times3600\times2.53\times10^{-10}=6193\mathrm{{m}}$ $\textcircled{2}\sqrt{\widehat{R}}_{n}^{2}=\sqrt{n}\cdot r=\sqrt{1.7\times10^{8}\times4\times3600}\times2.53\times10^{-10}=1.25\times10^{-3}\mathrm{m}\approx1.3\mathrm{mm}$ $\textcircled{3}$ 用上述公式可分别求得 $20\mathrm{{}C}$ 时： $$ \begin{array}{l}{S{=}\Gamma\cdot\textit{t}{\bullet}r}\ {=2.1\times10^{-9}\times4\times3600\times2.53\times10^{-10}}\ {=7.65\times10^{-15}(\mathrm{m})}\end{array} $$ $$ \begin{array}{l}{{\sqrt{{\sqrt{R_{*}^{2}}}}={\sqrt{n}}\cdot r={\sqrt{2.1\times10^{-4}\times4\times3600}}\times2.53\times10^{-10}}}\ {{\phantom{\sqrt{R_{*}^{2}}}=1.39\times10^{-12}({\bf{m}})}}\end{array} $$
4-12 | 对于晶界扩散和体内扩散,假定扩散激活能 ${\cal Q}{\tt A F}\approx\frac{1}{2}{\cal Q}{\tt A F}$，试画出其InD相对温度倒数 $\frac{1}{T}$ 的曲线,并指出约在哪个温度范围内晶界扩散起主导作用。 | $$ \begin{array}{r}{D=D_{0}\exp\Big({-\frac{Q}{R T}}\Big)}\ {\mathrm{lg}D=1_{\mathrm{g}}D_{\circ}-\frac{Q}{R T}\mathrm{lg}\mathrm{e}}\end{array} $$ $$ \triangle{\sf l g}_{\sf D=-\frac{Q}{R}\bigg(\frac{1}{T_{1}}-\frac{1}{T_{2}}\bigg)}{\bf l g}\mathrm{~e~} $$ $700\mathrm{\textperthousand}$ 时，多晶体银扩散激活能为 $$ -10.72-(-12)=-\frac{Q_{1}}{R}(1.10\times10^{-3}-1.30\times10^{-3})\mathrm{lge} $$ # $Q_{1}==122.4\mathrm{{kJ}}$ (图中的扩散激活能的单位是卡) 单晶体银的扩散激活能为 $$ \begin{array}{r l}{\mathbf{\nabla}\cdot\mathbf{8}-(}&{{}14)=-\frac{Q_{2}}{R}\vert\mathbf{g}\mathbf{e}(0.8\times10^{-3}-1.39\times10^{-3})}\end{array} $$ $$ Q_{z}=194.5\mathrm{{kJ}} $$ 单晶体的扩散是体扩散，而多晶体存在晶界，由于晶界的“短路"扩散作用，使扩散速率增大，从而扩散激活能较小
4-14 | 在NiO 中引人高价的 $\mathbf{W}^{6+}$ 。 $\textcircled{1}$ 将产生什么离子的空位？$\textcircled{2}$ 每个 ${\bf W}^{6+}$ 将产生多少个空位？$\textcircled{3}$ 比较 NiO 和渗 $\mathbf{w}$ 的 NiO(即 $\mathbf{NiO-WO_{3}};$ 的抗氧化性哪个好？ | $\textcircled{1}$ 产生阳离子 $\left(\mathrm{Ni}\right)$ 的空位。(电中性原理) $\textcircled{2}$ 每个 ${\overline{{\mathbf{W}}}}^{6+}$ 引人产生了2个 $\aleph^{2+}$ 空位。 $\textcircled{3}$由于W的引人，增加了空位浓度，使空气中的氧和氧化物中Ni²+离子在表面更容易地相对迁人和迁出，增加了氧化速度，因此抗氧化能力降低。
4-15 | 已知 $\mathbf{Al}$在 $\mathbf{Al}{2}\mathbf{O}{3}$中扩散系数 $D{0}(\mathrm{Al}){=}2,8\times10^{-3}\mathrm{m}^{2}/{s},激活能 477 kJ/mol,而 $\mathbf{O}$(氧)在 $\mathbf{Al}{2}\mathbf{O}{3}$ 中的 $D{0}(\mathrm{O}){=}0.19\mathrm{m}^{2}/{s},Q{=}636\mathrm{kJ/mol}_{\circ}$ 。 $\textcircled{1}$ 分别计算二者在 ${\mathfrak{2000}}\mathbf{K}$ 温度下的扩散系数 $\pmb{D}$ $\textcircled{2}$ 说明它们扩散系数不同的原因。 | ① $$ D=D_{\circ}\mathbf{exp}\Big(\frac{-Q}{R T}\Big) $$ 铝： $D_{81}=2.8\times10^{-3}\bullet\exp\Bigl({\frac{-477000}{8.314\times2000}}\Bigr)$ $$ =9,7\times10^{-16}(\mathrm{m}^{2}/\mathrm{s}) $$ 氧： $$ D_{6}=0.19\mathrm{~\bullet~}\exp\Bigl(\frac{-636000}{8.314\times2000}\Bigr) $$ $$ =4.7\times10^{-18}(\mathrm{m}^{2}/\mathrm{s}) $$ ②因为在 AlO中，阳原子 Al 的离子半径小于阴离子O的半径,因此 Al在 AlO的扩散激活能小子O在 Al〇，中激活能,故前者的扩散系数大子后者。
4-18 | 试分析高分子的分子链柔顺性和分子量对粘流温度的影响。 | 由链段与能垒差(位垒)的关系 $L_{p}=l\exp\left\{{\frac{\Delta\varepsilon}{k T}}\right\}$ 可知：分子链柔顺性越好，链内旋转的位垒(△e)越低，流动单元链段也越短。按照高分子流动的分段移动机理，此时柔性分子流动所需要的自由体积空间小,因而在比较低的温度下就可能发生粘性流动。 当分子量越小时，分子链之间的内摩擦阻力越小，分子链的相对运动更容易些，因而粘流温度就降低。
4-19 | 已知聚乙烯的玻璃化转变温度 $T_{\mathrm{g}}=-68~\mathrm{^\circC}$ ，聚甲醛的 $\mathcal{T}_{\varepsilon}=-83^{\circ}\mathrm{C}$ ·聚二甲基硅氧烷的$T_{\mathrm{{s}}}=-128^{\circ}\mathrm{{C}}$ ,试分析高分子链的柔顺性与它们的 $T_{\mathfrak{s}}$ 的一般规律。 | 聚乙烯的重复单元结构为:一CH2一CH2一;聚甲醛的重复单位结构为:—$\mathbf{CH_{3}}$—O—,聚二甲基硅氧烷的重复单元结构为：一Si$\mathbf{CH_{3}}$$\mathbf{CH_{3}}$一O一 因 Si一O 键的内旋转比 C一O 键容易,而 C—O 键的内旋转又比 C一C 键容易,内旋转越容易,分子链柔懒性越好。由此可知随着柔顺性的提高,温度$T_{g}$就降低。
4-20 | $50\%$ 结晶高分子的模量与随温度的变化,如图4-20所示。 $\textcircled{1}$ 在图中粗略画出不同模量范围内的玻璃态、皮革态、橡胶态和粘流态的位置,并说明原因。 $\textcircled{2}$ 在该图上粗略画出完全非晶态和完全晶态的模量曲线，并说明原因。 | ①不同模量对应高分子不同的状态，如图 25(a)所示:在低温端,50%的非晶区，链段不能开动，表现为刚性，模量高；随着温度的提高，链段可运动，随之模量下降，高分子显示出晶区的强硬和非晶区的部分柔的综合效应，即又硬又韧的皮革态；当非晶区随温度进一步提高而链段可动性更大时,柔顺性更好，显示高弹性。即为像胶态，此时高分子的模量主要来自于晶区,模量随温度升高而下降,并在熔点以下很大范围内保持着晶区的模量。随温度继续升高,模量快速降为零，此时为粘流态。 ② 完全非晶态和完全晶态高分子的模量-温度曲线,如图 25(b)所示。其中表示 100% $100\%$ 非晶态高分子随温度升高，经历玻璃态，模量约为 $10^{10}\sim10^{11}\mathrm{Pa}$ ，高弹态，模量约为$10^{5}\{\sim10^{7}\mathrm{Pa}$ ,粘流态时，模量几乎为零。 图25(b)表示 $100\%$ 晶态高分子随温度的升高，晶体结构不变，始终保持其高的模量，当温度达到熔点 $(T_{\mathfrak{m}}$ )时，晶态被破坏，为无规结构的粘流态，高分子模量急剧下降为零。
5-1 | 有一根长为 5 m、直径为 3 mm 的铝线,已知铝的弹性模量为 70 GPa,求在 200 N 的拉力作用下，此线的总长度。 | 在弹性范围内，应力与应变符合胡克定律 ${\pmb\sigma}{=}{\pmb E}{\pmb\varepsilon}$ ，而 $\mathsf{e}=\frac{\boldsymbol{\ell}-\boldsymbol{l}_{0}}{\boldsymbol{l}_{0}}{=}\frac{\frac{\boldsymbol{F}}{A}}{E}$ 兰·所以 $$ l=l_{0}+\frac{F}{E A}l_{\circ}=l_{0}\left(1+\frac{F}{E A}\right)=5\left[1+\frac{200}{70\times10^{3}\times\frac{\pi}{4}(3\times10^{-3})^{2}}\right] $$ $$ =5.00202(\mathrm{m})=5002.02(\mathrm{mm}) $$
5-2 | — $\mathbf{Mg}$ 合金的屈服强度为 $180\mathbf{M}\mathbf{P}\mathbf{a},E$ 为 $45\mathbf{GPa},\textcircled{1}$ 求不至于使一块 $10\mathrm{mm}\times2\mathrm{mm}$ 的$\mathbf{M}\mathbf{g}$ 板发生塑性变形的最大载荷。 $\textcircled{2}$ 在此载荷作用下，该镁板每 $\scriptstyle\pmb{\Pi}\pmb{\Pi}\pmb{\Pi}\pmb{\Pi}$ 的伸长量为多少？ | $\textcircled{1}$ 不发生塑性变形的最大载荷可根据应力近似等于屈服强度时来计算： $$ F{=}\alpha A=180\times10^{6}\times10\times2\times10^{-6}=3600(\mathrm{N}) $$ $\textcircled{2}$ $$ \hat{\varepsilon}=\frac{\sigma}{E}=\frac{180\times10^{6}}{45\times10^{3}}=0.004 $$
5-3 | 已知烧结$\mathrm{Al}{2}\mathrm{O}{3}$的孔隙度为 $5\%$ ,其 $E{=}370\mathrm{GPa}$ 。若另一烧结 $\mathrm{Al}{2}\mathrm{O}{3}$ 的 $E{=}270\mathrm{GPa}$ 试求其孔隙度。 | 陶瓷材料的 $\pmb{E}$ 与其孔隙体积分数 $\varphi$ 之间的关系可用下式表示： $$ E=E_{\circ}(1-1.9\varphi+0.9\varphi^{2}) $$ 式中 $E_{0}$ 为无孔隙材料的弹性模量。 将已知条件代人上式，可求得 $$ E_{\circ}={\frac{E}{1-1.9{\varphi}+0.9{\varphi}^{2}}}={\frac{370\times10^{\vartheta}}{1-1.9\times0.05+0.9\times(0.05)^{2}}}=407.8({\mathrm{GPa}}) $$ $$ 270\times10^{9}=407.8\times10^{9}(1-1.9\varphi_{1}+0.9\varphi_{1}) $$ 故 $\varphi_{1}=19.61\%$
5-4 | 有一 $\mathtt{Gu}–30\%\mathrm{Zn}$ 黄铜板冷轧 $25\%$ 后厚度变为 $\mathrm{1~cm}$ ,接着再将此板厚度减少到 $0\textrm{.6}\mathrm{{cm}}$ 试求总冷变形度，并推测冷轧后性能的变化。 | 冷变形度 $=\frac{A_{0}-A_{\mathrm{F}}}{A_{0}}\times100\%,25\%=\frac{h w-1w}{h z w}\times100\%,h=\frac{4}{3}~\mathrm{cm}$ 总变形度 $=\frac{\frac{4}{3}w-0.6w}{\frac{4}{3}w}\times100\%=55\%$ 冷轧后黄铜板强度和硬度提高，而塑性、韧性降低，这就是加工硬化现象。
5-5 | 有一截面为 $10\mathrm{mm}\times10\mathrm{mm}$ 的镍基合金试样，其长度为 $40\mathrm{mm}$ ,拉伸试验结果如下。 <html><body><table><tr><td>载荷（N）</td><td>标距长度（mm）</td></tr><tr><td>0</td><td>40.0</td></tr><tr><td>43100</td><td>40.1</td></tr><tr><td>86 200</td><td>40.2</td></tr><tr><td>102000</td><td>40.4</td></tr><tr><td>104 800</td><td>40.8</td></tr><tr><td>109 600</td><td>41.6</td></tr><tr><td>113 800</td><td>42.4</td></tr><tr><td>121 300</td><td>44.0</td></tr><tr><td>126900</td><td>46.0</td></tr><tr><td>127600</td><td>48.0</td></tr><tr><td>113800（破断）</td><td>50.2</td></tr></table></body></html> 试计算其抗拉强度 $\sigma{\mathfrak{b}}$ 、屈服强度 $\sigma{\mathbb{I},2}$ 、弹性模量 $E$ 及延伸率 $\delta$ | $$ \sigma_{\mathrm{{b}}}=\frac{127600}{10\times10\times10^{-6}}=1.276(\mathrm{{GPa})} $$ $\pmb{\sigma}_{0,2}$ 可以从拉伸的应力-应变曲线上求得，为 $\mathrm{1000MPa}$ $$ E={\frac{\vartheta}{\varepsilon}}={\frac{{\frac{86200}{10\times10\times10^{-6}}}}{{\frac{40.2-40}{40}}}}=172.4\left({\mathrm{GPa}}\right) $$ $$ \bar{\delta}=\frac{50,2-40}{40}=25,5\% $$
5-6 | 将一根长为 $\scriptstyle20{\mathfrak{m}}$ 、直径为 $14\mathrm{mm}$ 的铝棒通过孔径为 $12.7\mathrm{mm}$ 的模具拉拔，试求： $\textcircled{1}$ 这根铝棒拉拔后的尺寸； $\textcircled{2}$ 这根铝棒要承受的冷加工率。 | $\textcircled{1}$ 变形过程中，总的体积不变，设拉拔后的长度为 $L$ ，则 $$ \pi\biggl({\frac{14.0}{2}}\biggr)^{2}\times20\times10^{3}=\pi\times\biggl({\frac{12.7}{2}}\biggr)^{2}\times L\times10^{3},L=24.3(\mathrm{m}) $$ $\textcircled{2}$ 冷加工率即为断面收缩率： $$ \phi=\frac{\pi\Big(\frac{14,0}{2}\Big)^{2}-\pi\Big(\frac{12,7}{2}\Big)^{2}}{\pi\Big(\frac{14,0}{2}\Big)^{2}}=18\% $$
5-7 | 确定下列情况下的工程应变 $\epsilon{\epsilon}$ 和真实应变 $\varepsilon{\mathrm{T}}$ ,说明何者更能反映真实的变形特性： $\textcircled{1}$ 由 $L$ 伸长至1.1L; $\textcircled{2}$ 由 $\hslash$ 压缩至 $0,9h$ $\textcircled{3}$ 由 $L$ 伸长至 $2L$ $\textcircled{4}$ 由 $\pmb{h}$ 压缩至 $0,5h$ | $\textcircled{1}$ $\Omega~\varepsilon_{\circ}={\frac{(1.1-1)L}{L}}{=}10\%;\quad\varepsilon_{T}=\ln{\frac{1.1L}{L}}{=}9.5\%$ $\textcircled{2}$ $\mathcal{D}\varepsilon_{e}=\frac{(0.9-1)h}{h}=-10\%;\quad\varepsilon_{\uparrow}=\ln\frac{0.9h}{h}=-10.5\%$ $\textcircled{3}$$\circled{3}\varepsilon_{\circ}=\frac{(2-1)L}{L}=100\%,\quad\varepsilon_{\mathrm{T}}=\ln\frac{2L}{L}=69.3\%$ $\textcircled{4}$ $\Omega\:\epsilon_{*}=\frac{(0.5-1)h}{h}=-50\%;\quad\epsilon_{\mathsf{T}}=\ln\frac{0.5h}{h}=-69.3\%$ 从上得知 $\pmb{\varepsilon}_{\pmb{\Gamma}}\neq\pmb{\varepsilon}_{\pmb{\varepsilon}_{\pmb{\varepsilon}}}$ ,变形量越大， $\varepsilon_{\mathrm{{T}}}$ 和 $\varepsilon_{\epsilon}$ 之间的差值就越大。比较 $\textcircled{3}$ 和 $\textcircled{4}$ ,将长度为 $L$ 的均匀试样伸长1倍与压缩其长度的 $\frac{1}{2}$ ,二者真实应变量的绝对值相等,而工程应变量的绝对值却不相等，所以用真实应变更能反映真实的变形特性。
5-8 | 对于预先经过退火的金属多晶体，其真实的应力-应变曲线塑性部分可近似表示为 $\mathbf{\nabla}\pmb{\sigma}_{\mathsf{T}}=$ $k\varepsilon_{\Upsilon}^{\mathfrak{n}}$ ,其中 $\pmb{k}$ 和 $\pmb{\pi}$ 为经验常数;分别称为强度系数和应变硬化指数。若有 A,B两种材料,其 $k$ 值大致相等，而 $n_{\mathrm{A}}{=}0.5,n_{\mathrm{B}}{=}0.2$ 则问： $\textcircled{1}$ 哪一种材料的硬化能力较高，为什么？ $\textcircled{2}$ 同样的塑性应变时，A和B哪个位错密度高，为什么？ $\textcircled{3}$ 导出应变硬化指数 $\pmb{n}$ 和应变硬化率 $\left(\boldsymbol{\theta}{=}\frac{\mathrm{d}\pmb{\sigma}_{\mathrm{T}}}{\mathrm{d}\pmb{\varepsilon}_{\mathrm{T}}}\right)$ 之间的数学公式。 | $\textcircled{1}$ 对 $\pmb{\sigma}_{\mathrm{T}}=\pmb{k}\pmb{\epsilon}_{\mathrm{T}}^{\mathfrak{n}}$ ， $d\sigma_{\mathsf{T}}=n k\varepsilon_{\mathsf{T}}^{\mathbf{x}-1}d\varepsilon_{\mathsf{T}}$ ，所以 $$ \frac{\mathrm{d}\sigma_{\mathrm{T}}}{\mathrm{d}\epsilon_{\mathrm{T}}}=n k\varepsilon_{\mathrm{T}}^{*-1} $$ 当<1 时,若 0<n<1,则n较大者,t 也较大,所以 A 比B的应变硬化能力高。 $\textcircled{2}$ 当 $\mathfrak{e}_{\tau}{<}1$ 时，若 $\scriptstyle0<n<1,k$ 值大致相等，在相同的 $\mathfrak{E}_{\mathrm{T}}$ 下， $\pmb{n}$ 越大，则 $\sigma_{\Tilde{\tau}}$ 越小，又 $\pmb{\sigma_{\mathrm{{T}}}}\infty$ $\sqrt{\rho}$ ，所以 $_{n}$ 越大， $\cdot_{\ell}$ 越小;由于A的 $\pmb{n}$ 值比 $\mathbf{B}$ 的高，所以在同样的塑性应变时,B的位错密度高。 $\textcircled{3}\theta{\mathrm{=}}{\frac{{\mathrm{d}}\sigma_{\mathrm{{\bar{r}}}}}{{\mathrm{d}}\varepsilon_{\mathrm{{T}}}}}{\mathrm{=}}n k\varepsilon_{\mathrm{{T}}}^{n-1}$ =nke-，将o=ke代人，得 $$ \theta{=n_{\mathsf{\Gamma}}^{\sigma_{\mathrm{T}}}}_{\mathsf{\Gamma}}\bar{\mathsf{\Gamma}}_{\mathsf{T}}^{n{-}{\mathrm{\Lambda}}{\mathrm{-}}{\mathrm{\Lambda}}}{=n_{\mathsf{\Gamma}}^{\sigma_{\mathrm{T}}}}_{\mathsf{\Gamma}_{\mathrm{i}}}^{n_{\mathrm{T}}} $$
5-9 | 有一 $70\mathbf{MPa}$ 应力作用在fcc晶体的[001]方向上,求作用在(111)[101]和（111)[110]滑移系上的分切应力。 | 矢量数性积： (111)[101]滑移系： $$ {\begin{array}{r l}&{a\bullet b{\mathrm{=}}¦a¦\bullet¦b¦\cos\theta\Rightarrow\cos\theta={\frac{a\bullet b}{¦a¦\bullet¦\bullet b¦}}}\ &{\qquad={\frac{a_{1}b_{1}+a_{2}b_{2}+a_{3}b_{3}}{{\sqrt{a_{1}^{2}+a_{2}^{2}+a_{3}^{2}}}\bullet{\sqrt{b_{1}^{2}+b_{2}^{2}+b_{3}^{2}}}}}}\end{array}} $$ $\cos\lambda={\frac{-1}{1\times{\sqrt{2}}}}={\frac{-1}{\sqrt{2}}}6$ （负号不影响切应力大小，故取正号）$\cos\phi{=}\frac{1}{1\times\sqrt{3}}=\frac{1}{\sqrt{3}}$ $\tau=\sigma\cos\lambda\cos\phi={\frac{70}{{\sqrt{2}}\cdot{\sqrt{3}}}}=28.577(\mathbf{MPa})$ (111)[110]滑移系： $$ \cos{\lambda}={\frac{\dot{\cdot}0}{1\times{\sqrt{2}}}}=0,\cos\beta={\frac{1}{1\times{\sqrt{3}}}}={\frac{1}{\sqrt{3}}} $$ $$ {\boldsymbol{\tau}}=\sigma\cos\lambda\cos\phi={\frac{70\times0}{\sqrt{3}}}=0 $$
5-10 | 有一 bcc 晶体的(110)[111]滑移系的临界分切力为 ${60}\mathbf{M}\mathbf{Pa}$ ,试问在[001]和[010]方向必须施加多少的应力才会产生滑移？ | 矢量数性积： [001]方向： $$ {\begin{array}{r l}&{a\cdot b=\left¦{\textbf{a}}\right¦\cdot\left¦{\textbf{b}}\right¦\cos\theta\Rightarrow\cos\theta={\frac{a\cdot b}{\left¦{\textbf{a}}\right¦\cdot\left¦{\textbf{b}}\right¦}}}\ &{\qquad={\frac{a_{1}b_{1}+a_{2}b_{2}+a_{3}b_{3}}{{\sqrt{a_{1}^{2}+a_{2}^{2}+a_{3}^{2}}}\cdot{\sqrt{b_{1}^{2}+b_{2}^{2}+b_{3}^{2}}}}}}\end{array}} $$ $$ \cos\lambda={\frac{1}{1\times{\sqrt{3}}}}={\frac{1}{\sqrt{3}}}, $$ $$ \cos\phi=\frac{0}{1\times\sqrt{2}}=0 $$ $$ \sigma=\frac{\tau_{\mathrm{{t}}}}{\cos\lambda\cos\phi}=\frac{60}{\frac{1}{\sqrt{3}}\times0}=\infty, $$ 故在此方向上无论施加多大应力都不能产生滑移。[010]方向： $$ \begin{array}{l}{\cos\lambda={\cfrac{1}{1\times{\sqrt{3}}}}={\cfrac{1}{\sqrt{3}}}}\ {\cos\varphi=¦{\cfrac{-1}{1\times{\sqrt{2}}}}¦={\cfrac{1}{\sqrt{2}}}}\end{array} $$ $$ \sigma=\frac{\tau_{\mathrm{c}}}{\cos\lambda\cos\phi}=\frac{60}{\frac{1}{\sqrt{3}}\times\frac{1}{\sqrt{2}}}=146.97(\mathrm{MP}\mathrm{a}) $$
5-11 | 有一 bcc 晶体的(110)[111]滑移系的临界分切力为 ${60}\mathbf{M}\mathbf{Pa}$ ,试问在[001]和[010]方向必须施加多少的应力才会产生滑移？ | $A C$ 和 $A^{\prime}C^{\prime}$ 分别为拉伸前后晶 体中两相邻滑移面之间的距离。因为拉伸前 后滑移面间距不变，即 $A C{=}A^{\prime}C^{\prime}$ 故 $$ \epsilon={\frac{A^{\prime}B^{\prime}-A B}{A B}}={\frac{{\frac{A^{\prime}C^{\prime}}{\sin30^{\circ}}}-{\frac{A C}{\sin45^{\circ}}}}{\frac{A C}{\sin45^{\circ}}}} $$ $$ ={\frac{2-{\sqrt{2}}}{\sqrt{2}}}=41.4\% $$
5-12 | l单晶在室温时的临界分切应力 $\tau_{\mathfrak{c}}=7.9\times10^{5}~\mathrm{Pa}$ ，若在室温下将铝单晶试样做拉伸试验时，拉伸轴为[123]方向，试计算引起该样品屈服所需施加的应力。 | Al系fcc晶体结构，其滑移系为 $\{111\}\langle110\rangle$ 当外力轴为［123]时，根据立方晶系的标准投影图得知，首先开动的滑移系为(111)[101]，故 $\phi$ 为[123]与(111)晶面的法线[111]之间的夹角， $\lambda$ 为[123]与[101]之间的夹角， 故 $$ \cos\phi{=}\frac{-1+2+3}{\sqrt{14}\times\sqrt{3}}=\frac{4}{\sqrt{42}} $$ $$ \cos\lambda{=}\frac{1+0+3}{\sqrt{14}\times\sqrt{2}}=\frac{2}{\sqrt{7}} $$ $$ \sigma_{\mathrm{{s}}}=\frac{\tau_{C}}{\cos{\phi}\cos\lambda}=\frac{7.9\times10^{5}}{\frac{4}{\sqrt{42}}\times\frac{2}{\sqrt{7}}}=1.69({\mathrm{MP}}a) $$
5-13 | 将 A1单晶制成拉伸试棒(其截而积为 9 mm²)进行室温拉伸,拉伸轴与[001]相交成 $36.7^{\circ}$ ,与[011]相交成 $19.1^{\circ}$ ,与[111]相交成 $22,2^{\circ}$ ,开始屈服时载荷为20.4 N,试确定主滑移系的分切应力。 | 由已知的拉伸轴方向，根据立方晶系（001)标准投影图可以确定主滑移系为(111)[101]。设应力轴方向为 $[u\tau\mathbf{w}]$ ,从已知条件有 $$ \cos36.7^{\circ}=\frac{w}{\sqrt{u^{2}+v^{2}+w^{2}}} $$ $$ \cos19.1^{\circ}=\frac{v+w}{\sqrt{2}\sqrt{u^{2}+v^{2}+w^{2}}} $$ $$ \cos22,2^{\circ}={\frac{u+v+w}{{\sqrt{3}}{\sqrt{{u}^{2}+{v}^{2}+{w}^{2}}}}} $$ 令 $u^{2}+v^{2}+w^{2}=1$ ，可解得 $\scriptstyle\pmb{u}=0,26$ ， $v{=}0,54$ ， ${\mathfrak{w}}{=}0$ .80 所以 $\cos\lambda={\frac{0.26+0.80}{\sqrt{2}}}=0.75$ $$ \cos\phi=\frac{-0.26+0.54+0.80}{\sqrt{3}}=0.62 $$ $$ \tau=\sigma\cos\lambda\cos\phi=\frac{20.4}{9\times10^{-6}}\times0.75\times0.62=1.01(\mathrm{MPa}) $$
5-14 | Mg单晶体的试样拉伸时，3个滑移方向与拉伸轴分别相交成 $38^{^{\circ}},45^{^{\circ}},85^{^{\circ}}$ ，而基面法线与拉伸轴相交成 $60^{\circ}$ 。如果在拉应力为 $2,{\hat{0}}5{\hat{\mathbf{M}}}{\hat{\mathbf{P}}}{\hat{\mathbf{a}}}$ 时开始观察到塑性变形，则 $\mathbf{M}_{\mathbf{g}}$ 的临界分切应力为多少？ | $\mathbf{M}\mathbf{g}$ 的滑移面为(0001)面(基面)，由滑移面的滑移方向上的分切应力 $\tau{=}\sigma\cos\lambda\cos\phi$ 可知，当 $\phi$ 为定值 $\left(60^{\circ}\right)$ 时， $\lambda$ 越小， $\pmb{\tau}$ 越大，所以在拉应力作用下，晶体沿与拉伸轴交成 $38^{\circ}$ 的那个滑移方向滑移而产生塑性变形。因此 $\mathsf{M}_{\mathbf{g}}$ 的临界分切应力 $$ \tau_{\mathrm{c}}=\sigma_{\mathrm{s}}\cos\lambda\cos\phi=2.05\times\cos60^{\circ}\times\cos38^{\circ} $$ $$ =2.05\times0.5\times0.788=0.8077(\mathrm{MPa}) $$
5-15 | $\mathbf{M}_{\mathbf{g}}\mathbf{O}$ 为NaCl型结构，其滑移面为{110），滑移方向为（110)，试问沿哪一方向拉伸（或压缩）不会引起滑移？ | 根据氧化镁结构滑移系的特点，只有沿与所有(110)都垂直的方向拉伸(或压缩)才不会引起滑移。 由立方晶系(001)标准投影图可知，不可能存在与所有(110)极点都相距 $90^\mathfrak{o}$ 的极点，因此,对氧化镁不存在任何不会引起滑移的拉伸(或压缩)方向。
5-16 | 一个交滑移系包含一个滑移方向和包含这个滑移方向的两个晶面，如bcc晶体的（101) [111] (110)写出bcc晶体的其他3个同类型的交滑移系。 | 由立方晶系(001)标准投影图可查得,bcc 晶体其他3个同类型的交滑移系是: (101) [111] (110), (011) [111] (110), (110) [111] (101)
5-17 | fcc 和bcc 金属在塑性变形时，流变应力与位错密度 $\rho$ 的关系为 $\tau=\tau{0}+\alpha G b\sqrt{\rho}$ ，式中 $\neq{\Theta}$ 为没有于扰位错时使位错运动所需的应力，也即无加工硬化时所需的切应力， $G$ 为切变模量， $\pmb{b}$ 为位错的柏氏矢量， $\pmb{\alpha}$ 为与材料有关的常数， $\alpha{=}0,3{\sim}0,5$ 。实际上，此公式也是加工硬化方法的强化效果的定量关系式。若 $\mathtt{c u}$ 单晶体的 $\tau{0}=700\mathrm{~kPa}$ 初始位错密度$\rho{0}=10^{5}~\mathfrak{c m}^{-2}$ ，则临界分切应力为多少？已知 $\mathtt{C u}$ 的 $G=42\times10^{3}~\mathrm{MPa},b=0,256~\mathrm{nm}$ $\boldsymbol{\left[\mathbf{1}\mathbf{1}\right]}\mathbf{C}\mathbf{u}$ 单晶产生 $1\%$ 塑性变形所对应的 ${\pmb\sigma}{=}40\mathbf{M}\mathbf{P}\mathfrak{a}$ ,求它产生 $1\%$ 塑性变形后的位错密度。 | $$ \tau_{*}=\tau_{0}+\alpha G b\sqrt{\rho_{0}}=700+0.4\times42\times10^{6}\times0.256\times10^{-9}\times\sqrt{10^{9}}=836(\mathrm{kPa}) $$ 由立方晶系(001)标准投影图查得拉伸轴为[111]时,可开动的滑移系为(111)[011]及另外5个与其等效的滑移系，可算得开动其中任一滑移系时取向因子都为 $$ \cos\phi_{\mathrm{cos}}\lambda=\frac{1}{3}\times\frac{2}{\sqrt{6}}=\frac{2}{3\sqrt{6}}, $$ 故 $$ \tau=\sigma\cos{\phi_{\mathrm{cos}}}\lambda=40\times\frac{2}{3\sqrt{6}}=10.80(\mathrm{MPa}) $$ 由 $\tau{=}\tau_{0}{+}\alpha G b\sqrt{\rho}$ ,可算得 $$ \rho=\left({\frac{\tau-\tau_{0}}{\varrho G b}}\right)^{2}=\left({\frac{10.89\times10^{3}-700}{0.4\times42\times10^{6}\times0.256\times10^{-9}}}\right)^{2}=5.61\times10^{8}(\mathrm{cm}^{-2}) $$
5-18 | 证明：bcc及fcc金属产生李晶时，李晶面沿李生方向的切变均为0.707。 | bcc 晶体的李品面为(112),李生方向为(111),李生时切过距离为 $\frac{1}{6}\langle111\rangle$ 故李生时率 晶面沿李生方向的切变 $$ \quad\cdot\quad S={\frac{\frac{1}{6}\left\langle111\right\rangle}{d_{\left(112\right)}}}={\frac{\frac{a}{6}{\sqrt{3}}}{\frac{a}{\sqrt{6}}}}={\frac{\sqrt{6}\cdot{\sqrt{3}}}{6}}=0.707 $$ fcc 晶体的李晶面为{111},李生方向为<112>,李生时切过距离为$\frac{1}{3}\langle112\rangle$ ，故李生时李 晶面沿李生方向的切变 $$ S=\frac{\frac{1}{3}\langle112\rangle}{d_{(111)}}=\frac{\frac{a}{3}\sqrt{\frac{3}{2}}}{\frac{a}{\sqrt{3}}}=\frac{1}{\sqrt{2}}=0.707 $$
5-19 | 试指出 $\mathtt{Cu}$ 和 $\mathbf{\mathfrak{a}}\mathbf{-F}\mathfrak{e}$ 两晶体易滑移的晶面和晶向,并求出他们的滑移面间距,滑移方向上 的原子间及点阵阻力。（已知 ${G{\mathrm{{Cu}}}}=48,3\mathrm{{GPa},{\bar{\alpha}{\mathrm{{o-Fe}}}=81.6\mathrm{{GPa},\nu=0.3)}}}$）。 | $\mathtt{Cu}$ 系fcc结构，其易滑移面为{111},易滑移方向为<110>。 $$ d_{\mathrm{(111)}}={\frac{\alpha}{\sqrt{1^{2}+1^{2}+1^{2}}}}={\frac{\alpha}{\sqrt{3}}},\quad b={\frac{\sqrt{2}}{2}}a $$ $$ \tau_{\mathrm{PN}}={\frac{2G}{1-\nu}}\mathrm{exp}{\biggl[}-{\frac{2\pi d}{(1-\nu)b}}{\biggr]}={\frac{2\times48300\times10^{6}}{1-\overline{{0}}.3}}\mathrm{exp}\left[{\frac{2\pi{\frac{a}{\sqrt{3}}}}{(1-0.3){\frac{\sqrt{2}}{2}}a}}\right]=90.45(\mathrm{MPa})^{-1}. $$ α-Fe系bcc结构，其滑移面为{110}，易滑移方向为（111）。 $$ d_{\langle110\rangle}={\frac{a}{\sqrt{1^{2}+1^{2}}}}={\frac{a}{\sqrt{2}}},~b={\frac{\sqrt{3}}{2}}a $$ $$ \tau_{\mathrm{P-N}}=\frac{2\times81600\times10^{6}}{1-0.3}\exp\left[-\frac{2\pi\frac{a}{\sqrt{2}}}{(1-0.3)\frac{\sqrt{3}}{2}a}\right]=152.8(\mathrm{MPa}) $$
5-20 | 设运动位错被钉扎以后，其平均间距 $\scriptstyle{\ell=\rho^{-{\frac{1}{2}}}(\rho}$ 为位错密度），又设 $\mathtt{Cu}$ 单晶已经应变硬化到这种程度，作用在该晶体所产生的分切应力为14MPa,已知 $G=40\mathrm{GPa},b=0,256$ $\scriptstyle{\mathtt{n m}}$ ,计算 $\mathtt{Cu}$ 单晶的位错密度。 | 运动位错被钉扎以后，长度为 $\boldsymbol{\ell}$ 的位错线段可作为位错源，所产生的分切应力即为开动 此位错源所需的分切应力 $$ \tau_{\mathrm{c}}=\frac{G b}{l}, $$ $$ 14\times10^{6}=\frac{40\times10^{9}\times0.256\times10^{-9}}{\rho^{-\frac{1}{2}}}, $$ $$ \rho{=1.869\times10^{12}(\mathrm{m}^{-2})} $$
5-21 | 设合金中一段直位错线运动时受到间距为 $\pmb{\lambda}$ 的第二相粒子的阻碍，试求证：使位错按绕过机制继续运动所需的切应力为： 2T-Bln(2)，式中,T为线张力；b为柏氏矢量： $_{!G}$ 为切变模量； $\pmb{\gamma}_{0}$ 为第二相粒子半径； $B$ 为常数。 | 不可变形粒子的强化作用： 运动的位错与不可变形粒子相遇时，将受其阻挡，使位错线绕着它发生弯曲。由于位错具有线张力 $\pmb{T}$ ,故要使位错线弯曲，必须克服其线张力的作用。位错线绕过间距为 $\lambda$ 的粒子时，所需切应力 位错的线张力相似于液体的表面张力，可用单位长度位错的能量来表示，而单位长度位错的能量 $T=E=\frac{G b^{2}}{4\pi k}\ln\frac{\bar{R}}{r_{0}}$ Gn，代入上式，则
5-22 | 40钢经球化退火后，渗碳体全部呈半径为 $10\mu\ m$ 的球状，且均匀地分布在 $\mathbf{\epsilon}^{\mathbf{a}\cdot\mathbf{Fe}}$ 基础上。已知 Fe 的切变模量 $\mathrm{G}{=}7.9\times10^{4}~\mathrm{MPa}, \alpha\mathrm{-}\mathrm{Fe}$ 的点阵常数 $a=0.28\mathrm{nm}$ ,试计算 40钢的切变强度。 | 为了方便起见，计算时忽略基体相 $\pmb{\alpha}\cdot$ -Fe中的 $\mathbf{\Delta}_{\mathbf{\overline{{~\overline{~}{~\overline{~}{~}~}}}}}$ ,并忽略 $\mathtt{F e}$ 与 $\mathtt{F e}_{3}\mathsf{C}$ 密度上的差异。对40钢，碳的质量分数 ${\bf{w}}_{\mathrm{{c}}}{=}0.004$ ，则 $\bf{F e_{3}C}$ 相所占体积分数 $$ \varphi_{\mathtt{F e}_{3}\mathtt{C}}=\frac{0.004}{0.0667}=0.06\circ $$ 若单位体积内 $\mathbf{Fe_{3}C}$ 的颗粒数为 $N_{V}$ ，则 $$ \bar{\varphi}_{\bar{\mathrm{F}}\epsilon_{s}\bar{\mathrm{C}}}=\frac{4}{3}\pi r^{3}N_{\mathrm{v}}, $$ 故 $$ N_{v}={\frac{\phi_{\mathrm{Fe_{3}C}}}{{\frac{4}{3}}\pi r^{3}}}={\frac{0.06}{{\frac{4}{3}}\pi\times(10\times10^{-6})^{3}}}\approx1.43\times10^{13}\left({\frac{1}{\mathrm{m}^{3}}}\right) $$ $$ \lambda=\sqrt[3]{\frac{1}{\tilde{N}_{v}}}=\sqrt[3]{\frac{1}{1.43\times10^{13}}}=4.12\times10^{-5}(\mathrm{m})=41.2(\mu\mathrm{m}) $$ 第二相硬质点的弥散强化效果决定于第二相的分散度， $$ \tau={\frac{G b}{\lambda}}={\frac{G{\frac{\sqrt{3}}{2}}a}{\lambda}}={\frac{7.9\times10^{19}\times{\frac{\sqrt{3}}{2}}\times0.28\times10^{-9}}{41.2\times10^{-6}}}=0.465(\mathrm{MPa}) $$
5-23 | 已知平均晶粒直径为 $\boldsymbol{1}\mathfrak{mm}$ 和 $0.0625\mathbf{mm}$ 的 ${\mathfrak{c}}{\mathfrak{s}}{\mathfrak{F}}{\mathfrak{e}}$ 的屈服强度分别为 112.7MPa和196$\mathbf{MPa}$ ,问平均晶粒直径为 $0.0196\mathrm{mm}$ 的纯铁的屈服强度为多少？ | $$ \tau={\frac{G b}{\lambda}}={\frac{G{\frac{\sqrt{3}}{2}}a}{\lambda}}={\frac{7.9\times10^{19}\times{\frac{\sqrt{3}}{2}}\times0.28\times10^{-9}}{41.2\times10^{-6}}}=0.465(\mathrm{MPa}) $$ $$ \left\{\begin{array}{l}{{112,7=\sigma_{\circ}+k(1\times10^{\circ})^{-\frac{1}{2}},}}\ {{}}\ {{196=\sigma_{\circ}+k(0.0625\times10^{\circ})^{-\frac{1}{2}}}}\end{array}\right., $$ 解得 $$ \begin{array}{l}{{\pmb{\mathscr{s}}}_{\mathscr{0}}=84,935(\mathrm{MPa})}\ {\backslash_{\pmb{\mathscr{k}}}=0.878}\end{array} $$ 故 $\sigma_{\ast}=84.935+0.878(0.0196\times10^{-3})^{-\frac{2}{2}}=283.255(\mathrm{MPa})$
5-24 | 已知工业纯铜的屈服强度 ${\pmb{\sigma{s}}}=70~{\bf M}{\bf P}{\bf a}$ ,其晶粒大小为 $N{\mathrm{A}}=18$ 个 $'\mathbf{m}\mathbf{m}^{2}$ ，当 $N{\mathbf{A}}=$ $\bf{4025}$ 个 $\scriptstyle{\prime}{\mathbf{m}\mathbf{m}^{2}}$ 时， ${\pmb{\sigma}}{\mathsf{S}}={\pmb{95}}\mathbf{M}\mathbf{P}{\bf a}$ 。试计算 $N{\mathbf{A}}=260$ 个 $\scriptstyle{\left/{\mathfrak{m m}}^{2}\right.}$ 时的 ${\pmb\sigma_{\mathfrak{s}}}$ 。 | 设晶粒的平均直径为 $^{d}$ ,每 $\scriptstyle\mathtt{m m}^{2}$ 内的晶粒数为 $N_{\Lambda}$ ,可以证明： 故 $$ d=\sqrt{\frac{8}{3\pi N_{\Lambda}}} $$ $$ d_{1}=\sqrt{\frac{8}{3\pi\times\mathrm{i}8}}=0.217(\mathrm{mm}) $$ $$ d_{2}=\sqrt{\frac{8}{3\pi\times4025}}=1.452\times10^{-2}(\mathrm{mm}) $$ $$ d_{3}=\sqrt{\frac{8}{3\pi\times260}}=5.714\times10^{-2}(\mathrm{mm}) $$ 代人Hall-Petch 公式,即 解得 $$ \left\{\begin{array}{l l}{{70=\sigma_{0}+k(0,217\times10^{-3})^{-\frac{1}{2}}}}\ {{95=\sigma_{0}+k(1,452\times10^{-5})^{-\frac{1}{2}}}}\end{array}\right. $$ $$ \begin{array}{r}{\sigma_{0}=61,3\mathrm{MPa},\quad k=0,1285}\end{array} $$ $$ \sigma_{5}=61,3+0.1285\times(5,714\times10^{-5})^{-\frac{1}{2}}=78.3(\mathrm{MPa}) $$
5-25 | 简述陶瓷材料(晶态)塑性变形的特点。 | 总的来说，相对于金属材料和高分于材料而言，陶瓷材料显得硬而脆，这是由其原子之间键合的类型所决定的。陶瓷材料原于之间通常是由离子键、共价键所构成的。在共价键合的陶瓷中，原子之间是通过共用电子对形式进行键合的，具有方向性和饱和性，并且其键能相当高。塑性变形时，位错的运动势必会破坏原子间的共价键合，其点阵阻力(P-N力)很大。因此,共价键合的陶瓷表现为硬而脆的特性。而对离子键合的陶瓷材料则分两种情况:单晶体(如 NaCl,FeO等)在室温压应力作用下,可承受较大的塑性变形，然而，对于离于键的多晶陶瓷，往往很脆，且易在晶界形成裂纹，这是因为离子晶体要求正负离子相间排列。在外力作用下，当位错运动一个原子间距时，由于存在巨大的同号离子的库仑静电斥力，致使位错沿垂直或平行于离子键方向很难运动。但若位错沿 $45^{\circ}$ 方向而不是沿水平方向运动，则在滑移过程中，相邻晶面始终由库仑力保持相吸，因此具有相当好的塑性。然而·多晶体陶瓷变形时，要求相邻晶粒变形相互协调、相互制约，由于陶瓷的滑移系较少而难以实现，以至在晶界产生开裂现象，最终导致脆断。 另一方面，烧结合成的陶瓷材料在加热冷却过程中,由于热应力的存在，往往导致显微裂纹的产生；由于腐蚀等因素也会在其表面形成裂纹，因此在陶瓷材料中先天性裂纹或多或少地总是存在。在外力作用下，在裂纹尖端会产生严董的应力集中。按照弹性力学估算，裂纹尖端的最大应力可达到理论断裂强度；何况陶瓷晶体中可动位错少，位错运动又困难，故一旦达到屈服强度往往就脆断了。当然，在拉伸或压缩的情况下， 陶瓷材料的力学特性也有明显的不同，通常陶瓷的压缩强度总是高于抗拉强度。
5-26 | 脆性材料的抗拉强度可用下式来表示： 公式 $$ \sigma_{\mathrm{m}}=2\sigma_{\mathrm{0}}\bigg(\frac{\ell}{r}\bigg)^{\frac{1}{2}} $$ 式中,$\sigma_{0}$为名义上所施加的拉应力;l为表面裂纹的长度或者为内部裂纹长度的sr为裂纹尖端的曲率半径； $\sigma_{\infty}$ 实际上为裂纹尖端处应力集中导致的最大应力。现假定$\Lambda\vert_{2}\mathrm{O}_{3}$ 陶瓷的表面裂纹的临界长度为 $l{=}2\times10\mathrm{~}^{\mathrm{~3~}}\mathrm{mm}$ ,其理论的断裂强度为 ${\frac{E}{10}},E$ 为材料的弹性模量，且为 $393\operatorname{GPa}$ ,试计算：当 $\mathbf{Al}_{2}()_{3}$ 陶瓷试样施加上 $275\mathsf{M P a}$ 拉应力时，产生断裂的裂纹尖端临界曲率半径 $r_{\mathfrak{c}}$ | 当拉应力达到材料的断裂强度() )时,Al,O断裂，因此 断裂，因此 $$ \frac{E}{10}=2\sigma_{\circ}\left(\frac{\lambda}{r}\right)^{\frac{1}{2}}\Rightarrow r=\frac{400\ l\sigma_{0}^{2}}{E^{2}} $$ $$ r_{\mathrm{c}}={\frac{400l\sigma_{0}^{2}}{E^{2}}}={\frac{400\times2\times10^{-3}\times(275)^{2}}{(393\times10^{3})^{2}}}=3.9\times10^{-7}(\mathrm{mm})=0.39(\mathrm{nm}) $$
5-27 | 三点弯曲试验常用来检测陶瓷材料的力学行为。有一圆形截面的 $\mathbf{Al}{2}\mathbf{O}{3}$ 试样，其截面半径 $r{\cdot}{\=}3,5{\:}\mathbf{m}\mathbf{m}$ ,两支点间距为 $50\mathrm{mm}$ ,当负荷达到 $950\mathsf{N}$ 时，试样断裂。试问：当支点间距为 $40\mathrm{mm}$ 时，另一个具有边长为 $12\mathrm{mm}$ 正方形截面的同样材料试样在多大负荷时会发生断裂？ | 当采用三点弯曲法检测时，对矩形断面样品，其断裂强度 $$ \displaystyle\pmb{\sigma}_{\mathrm{fs}}=\frac{3F_{\mathrm{f}}L}{2b h^{2}} $$ 式中 $F_{\mathrm{f}}$ 为断裂时负荷； $L$ 为支点间距离； $\pmb{b}$ 为截面宽度； $\pmb{h}$ 为截面高度。对于圆形截面样品，则其断裂强度 $$ \sigma_{{\mathrm{fs}}}={\frac{F_{\mathrm{f}}L}{\pi r^{2}}} $$ 式中 $\pmb{r}$ 为试样截面半径。 将已知条件代人相关公式，得 $$ \sigma_{\mathrm{fs}}=\frac{F_{\mathrm{f}}L}{\pi r^{2}}=\frac{950\times50\times10^{-3}}{\pi\times(3,5\times10^{-3})^{3}}=352.6(\mathrm{MPa}) $$ 故 $$ F_{\mathrm{f}}=\frac{2\sigma_{\mathrm{fs}}b^{3}}{3L}=\frac{2\times352.6\times10^{6}\times(12\times10^{-3})^{3}}{3\times40\times10^{-3}}=10154.9(\mathrm{N}) $$
5-28 | 对于许多高分子材料，其抗拉强度 $\sigma{\mathrm{i}\mathrm{,}}$ 是数均相对分子质量 $\tilde{M}{\mathrm{n}}$ 的函数： 公式 $$ x\sigma_{6}=\sigma_{0}-\frac{A}{\bar{M}_{\mathrm{n}}} $$ 式中， $\pmb{\sigma}_{0}$ 为无限大分子量时的抗拉强度； $\pmb{A}$ 为常数。已知两种聚甲基丙烯酸甲酯的数均相对分子质量分别为 ${\bf4}\times10^{4}$ 和 ${\bf6}\times10^{4}$ ，所对应的抗拉强度则分别为 $\boldsymbol{107}\mathbf{MPa}$ 和170$\mathbf{MPa}$ ,试确定数均相对分子质量为 $\mathfrak{3}\times10^{\mathfrak{q}}$ 时的抗拉强度 ${\pmb\sigma}_{\mathbf{b}}$ | $$ \left\{\begin{array}{l l}{{107=\sigma_{0}-\frac{A}{4\times10^{4}},}}\ {{}}\ {{170=\sigma_{0}-\frac{A}{6\times10^{4}},}}\end{array}\right. $$ 解得 $$ \begin{array}{r}{\oint_{0}^{\pm\alpha_{0}=296~(\mathrm{MPa})}}\ {\phantom{\sum}[A=7.56\times10^{6}}\end{array} $$ 故 $$ \sigma_{\mathrm{{b}}}=\sigma_{\mathrm{{0}}}-\frac{A}{M_{\mathrm{n}}}{=}296-\frac{7.56\times10^{8}}{3\times10^{4}}{=}44(\mathrm{{MPa}}) $$
5-29 | 解释高聚物在单向拉伸过程中细颈截面积保持基本不变的现象。 | 很多高聚物在塑性变形时往往会出现均匀变形的不稳定性。如将某一高聚物样品进行单向拉伸试验，开始时应力随应变线性增加，试样被均匀地拉长，过了屈服点后，在试样某个部位的应变突然比整体应变增加得更快，使原来均匀的截面变得不均匀，出现一个或几个细颈。继续变形时,颈缩区不断扩展,沿着试样长度方向不断延伸,直到整个试样的截面都均匀变细为止，在这一-变形过程中应力几乎不变。如《材料科学基础》第197页中图5.68 所示。这是因为超过屈服强度后，试样产生塑性变形，并在颈缩处出现了加工硬化。XRD分析证明，高聚物中的大分子无论是非晶态还是结晶态，随着变形程度的增加,都逐渐发生沿外力方向的定向排列。由于键(主要是共价键)的方向性，在产生定向排列后发生了应变硬化。
5-30 | 现有一 $\phi{\ell\mathrm{mm}}$ 铝丝须最终加工至 $\phi{\mathrm{0.5mm}}$ 铝材·但为保证产品质量，此铝材的冷加工量不能超过 $85\%$ ,如何制订其合理的加工工艺? | 冷加工量$=\frac{\Delta A}{A}=\frac{A_{0}-A_{1}}{A_{0}}=\frac{\frac{\pi}{4}d_{0}^{2}-\frac{\pi}{4}\times d_{1}^{2}}{\frac{\pi}{4}\times d_{0}^{2}}=1-\left(\frac{d_{1}}{d_{0}}\right)^{2}=85\%$ $$ d_{1}=\sqrt{1-0.85}\times6=2.324(\mathrm{mm}),\quad d_{2}=\sqrt{0.15}\times2.324=0.9(\mathrm{mm}), $$ $$ d_{3}=\sqrt{0.15}\times0.9=0.348(\mathrm{mm}) $$ 因此，可先将 $\phi{\mathrm{6mm}}$ 的铝丝冷拔至 $\phi{\mathrm{2.324mm}}$ ,接着进行再结晶退火，以消除加工硬化·然后冷拔至 $\phi_{\mathrm{0.9mm}}$ ,再进行再结晶退火，最终冷拔至 $\phi_{\mathrm{0.5mm}}$ 即可。
5-31 | 铁的回复激活能为 $88.9\mathrm{kJ/mol}$ ，如果将经冷变形的铁在 $400^{\circ}\mathrm{C}$ 下进行回复处理，使其残留加工硬化为 $60\%$ 需 $160\mathfrak{m i n}$ ，问在 $450\mathrm{~C~}$ 下回复处理至同样效果需要多少时间？ | $$ \frac{t_{1}}{t_{2}}=\mathrm{e}^{-{\frac{Q}{R}(\frac{1}{T_{2}}-\frac{1}{T_{1}})}} , t_{2}={\frac{t_{1}}{\mathrm{e}^{-{\frac{\mathrm{{Q}}}{\scriptscriptstyle{R}}}\big({\frac{1}{T_{2}}}-{\frac{1}{T_{1}}}\big)}}}{\mathrm{=}}{\frac{160}{\mathrm{e}^{-{\frac{80.5}{831}}\big({\frac{1}{723}}-{\frac{1}{673}}\big)}}}=59(\operatorname*{min}) $$
5-32 | $\mathbf{A}\mathbf{g}$ 冷加工后位错密度为 $10^{12}/\mathfrak{c m}^{2}$ ,设再结晶晶核白大角度晶界向变形基体移动，求晶界弓出的最小曲率半径 $\scriptstyle\left(\mathbf{A}\mathbf{g}_{:}G=30\mathrm{GPa},b=0.3\mathrm{nm},\gamma=0.4\mathrm{J}/\mathrm{m}^{2}\right)$ 。 | $\mathbf{Ag}$ 再结晶晶核自大角度晶界向变形基体移动的驱动力 $F$ 为冷加工存储能， $F=$ $G b^{2}\left(\rho_{1}-\rho_{0}\right)$ ，由于 $\rho_{1}\gg\rho_{0}$ ，故 $\scriptstyle{F\approx G b^{2}\rho_{1}}$ 。 弓出后的晶界会受到指向其曲率中心的力 $f$ 作用，当弓出的曲率半径为 $R$ 时， $f=$ $\frac{2\gamma}{R},f$ $\scriptstyle{\dot{F}}$ $R_{\mathrm{min}}$ $f$ $F$ $$ F{=}f, $$ $$ G\delta^{2}\rho_{\mathrm{f}}=\frac{2\gamma}{R_{\mathrm{rein}}} $$ $$ R_{\mathrm{aia}}={\frac{2\gamma}{G b^{2}\rho_{1}}}={\frac{2\times0.4}{30\times10^{8}\times(3\times10^{-10})^{2}\times10^{16}}}=2.9\times10^{-8}({\mathrm{m}})=29({\mathrm{nm}}) $$
5-33 | $\mathbf{Ag}$ 冷加工后位错密度为 $10^{12}/\mathfrak{cm}^{2}$ ,设再结晶晶核白大角度晶界向变形基体移动，求晶界弓出的最小曲率半径 $\scriptstyle\left(\mathbf{Ag}_{:}G=30\mathrm{GPa},b=0.3\mathrm{nm},\gamma=0.4\mathrm{J}/\mathrm{m}^{2}\right)$ 。 | 在两个不同的恒定温度产生同样程度的再结晶时， $$ \frac{t_{1}}{t_{2}}=e^{-\frac{g}{\mathcal{R}}(\frac{1}{T_{2}}-\frac{1}{T_{1}})} $$ 或 $$ \ln\frac{t_{1}}{t_{2}}{=}{-\frac{Q}{R}\Big(\frac{1}{T_{2}}-\frac{1}{T_{1}}\Big)} $$ 故 $$ Q={\frac{\cfrac{R\mathrm{in}{\frac{t_{1}}{t_{2}}}}{{\frac{1}{T_{1}}}-{\frac{1}{T_{2}}}}}{\frac{1}{T_{1}}}}={\frac{8.314\cdot{\ln10^{5}}}{{\frac{1}{800}}-{\frac{1}{1000}}}}=382.87(\mathrm{kJ/mol}) $$ $$ {\frac{1}{T_{3}}}={\frac{1}{T_{1}}}-{\frac{R}{Q}}\mathrm{ln}{\frac{t_{1}}{t_{3}}}={\frac{1}{800}}-{\frac{8.314}{382.87}}\cdot\ln{\frac{1}{10}}=1.3\times10^{-3} $$ $$ T_{3}=769.23(\mathrm{K})=496.23(\mathrm{℃}) $$
5-34 | 假定将再结晶温度定义为退火 $^{1\mathbf{h}}$ 内完成转变量达 $95\%$ 的温度，已知获得 $95\%$ 转变量所需要的时间为 $\pmb{\mathcal{t}}_{0,95}$ ： $$ t_{0.95}=\left[{\frac{2.85}{\dot{\operatorname{N}}G^{3}}}\right]^{\frac{1}{4}} $$ 式中 N,G分别为再结晶的形核率和长大线速度,N=Ne-α,G=Goe-等。 $\textcircled{1}$ 根据上述方程导出再结晶温度 $T_{\ R}$ 与 $G_{0},N_{0},Q_{g}$ 及 $Q_{n}$ 的函数关系。$\textcircled{2}$ 说明下列因素是怎样影响 $G_{0},N_{0},Q_{8}$ 及 $\pmb{Q}_{\mathfrak{n}}$ 的： $\textcircled{8}$ 预变形度； $\textcircled{6}$ 原始晶粒度； $\circleddash$ 金属纯度。$\textcircled{3}$ 说明上述3个因素是怎样影响再结晶温度的。 | $\textcircled{1}\:t_{0.95}=\Big[\frac{2.85}{\tilde{N}\bar{G}^{3}}\Big]^{\frac{1}{4}}=\Big[\frac{2.85}{N_{0}G_{0}^{3}}\Big]^{\frac{1}{4}}\:\mathrm{exp}\Big(\frac{Q_{n}+3Q_{\ell}}{4k T}\Big)$ 将 $T=T_{\parallel}\circ\mathcal{t}_{0,85}=1$ 代人，得 $$ \exp\Big(\frac{Q_{n}+3Q_{s}}{4k T_{\mathrm{R}}}\Big)=\Big[\frac{2,85}{N_{0}G_{0}^{3}}\Big]^{-\frac{1}{4}},\frac{Q_{n}+3Q_{\mathrm{g}}}{4k T_{\mathrm{R}}}=-\frac{1}{4}\ln\frac{2.85}{N_{0}G_{0}^{3}}, $$ 故 $T_{\mathbb{R}}=-\frac{Q_{n}+3Q_{g}}{k\ln\Bigl(\frac{2.85}{N_{0}G_{0}^{3}}\Bigr)}$ $\textcircled{2}$ 一次再结晶的驱动力是晶体经变形后的畸变能。晶体从畸变后的高能态向退火状态的低能态转变是一自发趋势。但这一能态的变化要求原子越过一势垒 $\Delta E$ ，势垒的高度取决于变形后的晶格畸变能，当畸变能高时， $\Delta E$ 减小，则形核和长大激活能$\mathbf{Q}_{\mathfrak{n}},\mathbf{Q}_{\mathfrak{g}}$ 均降低，再结晶速度便加快。因此，一切影响变形后畸变能的因素均会影响 $\mathbf{Q}_{\mathbf{n}},\mathbf{Q}_{\mathbf{\tilde{g}}}$ 及 $T_{\mathsf{R}}$ 。 由上述分析，在一定形变度范围内，预先变形程度越高，原始晶粒越细，则形变后畸变能越大， $Q_{\mathfrak{n}},Q_{\mathfrak{g}}$ 越低。 金属的纯度对 $\mathbf{Q}_{\mathrm{n}},\mathbf{Q}_{\mathrm{g}}$ 的影响可以从两方面考虑，一方面杂质会增加畸变能，使 $Q_{\mathrm{n}}$ $\mathbf{Q_{\mathrm{g}}}$ 降低；另一方面，杂质也会阻碍界面迁移，使 $\mathbf{\hat{Q}}_{\mathrm{n}},\mathbf{\hat{Q}}_{\mathrm{g}}$ 增高；两个相反的作用同时存在，看何者占主导地位。 $\aleph_{\mathfrak{g}}\mathrm{G}_{\mathfrak{o}}$ 只与金属的本性有关,预变形度、原始晶粒尺寸和金属纯度对其无多大影响。 $\textcircled{3}$ 由 $\textcircled{2}$ 的分析可知，增大预变形度，细化原始晶粒，将使 $\boldsymbol{T}_{\mathtt{R}}$ 下降。 杂质对 $T_{\mathbf{R}}$ 的影响具有双重性，若杂质的存在使畸变能增大这一因素占主导地位，则纯度较低的金属，其 $T_{\tt R}$ 较低;反之,若杂质的存在使界面迁移减慢这一因素占主导地位，则纯度越高的金属，其 $T_{\tt R}$ 越低。不同的杂质原子对 $T_{\mathbf{R}}$ 的影响不同，一般来说，少量杂质原子的存在会阻碍金属的再结晶，从面使 $T_{8}$ 上升，其提高的程度因杂质种类不同而异。
5-35 | 已知Fe的 $T{\mathrm{m}}=1538\mathrm{~\textdegree~}$ $\mathtt{C u}$ 的 $T{\mathrm{m}}=1083^{\circ}C$ ,试估算 $\mathbf{Fe}$ 和 $\mathtt{C u}$ 的最低再结晶温度。 | 根据经验公式，再结晶温度 $T_{\Re}{\approx}0.4T_{\mathrm{m}}$ 故 Fe 的最低再结晶温度 $T_{\#}=0.4\times(1538+273)=724.4(\mathbb{K})=451.4(\mathbb{C})$ Cu的最低再结晶温度 $T_{\#}=0.4\times(1083+273)=542.4(\mathrm{K})=269.4(\hat{\mathrm{\bf~C}})$ 生产中为了提高生产效率，工厂中实际再结晶退火温度通常选定为 $T_{\Re}+(100\sim$ 200)(℃)。
5-36 | 工业纯铝在室温下经大变形量轧制成带材后，测得室温力学性能为冷加工态的性能。查表得知：工业纯铝的再结晶温度 $T{\mathbb{F}}=150~\mathrm{\textdegree}$ ，但若将上述工业纯铝薄带加热至$100^{\circ}C$ ,保温16d后冷至室温再测其强度,发现强度明显降低,请解释其原因。 | 查表所得工业纯铝的再结晶温度 $T{\P}=150^{\circ}C$ 是指在 $^\textrm{\scriptsize1h}$ 退火完成再结晶的温度。实际上·除了退火温度外，保温时间也对再结晶过程产生影响。对经大冷变形后的金属材料,即使在 $T{<}T{\mathbb{R}}$ 时进行退火，只要保温时间足够，同样可发生再结晶过程。可用两种方法加以判断： $\textcircled{1}$ 金相检验; $\textcircled{2}$ 将已知 $T{1},t{1},t{2},Q$ 代人公式 $\frac{t{1}}{t{2}}=\mathrm{e}^{-\frac{Q}{R}(\frac{1}{T{1}}-\frac{1}{T{2}})}$ ，求得$\pmb{T{2}}$ ，将其与 $100\mathrm{\mathcal{C}}$ 比较，即可得知是否发生再结晶。
5-37 | 某工厂用一冷拉钢丝绳将一大型钢件吊人热处理炉内，由于一时疏忽，未将钢丝绳取出，而是随同工件一起加热至 $860~\mathrm{{^\circC}}$ ，保温时间到了，打开炉门，要吊出工件时，钢丝绳发生断裂，试分析原因。 | 冷拉钢丝绳系经大变形量的冷拔钢丝绞合而成。加工过程的冷加工硬化使钢丝的强度、硬度大大提高，从而能承载很大的工件。但是当将其加热至 ${\tt860^{\circ}C}$ 时，其温度已远远超过钢丝绳的再结晶温度，以致产生回复再结晶现象，加工硬化效果完全消失,强度、硬度大大降低。再把它用来起重时，一旦负载超过其承载能力，必然导致钢丝绳断裂事故。
5-38 | 已知H70黄铜 $[\mathfrak{w}(Zn)=30\%]$ 在 $400~\mathrm{{\^C}}$ 的恒温下完成再结晶需要 $^{1\mathsf{h}}$ ，而在 $390~\mathrm{\textperthousand}$ 下完成再结晶需要 $2\textrm{h}$ ,试计算在 $420^{\circ}\mathrm{C}$ 恒温下完成再结晶需要多少时间? | 再结晶是一热激活过程,故再结晶速率; $v_{\mathrm{R}}{=}A\exp\left({-{\frac{Q}{R T}}}\right)$ ,面再结晶速率和产生某一体积分数所需的时间 $\pmb{\ell}$ 成反比，即 $v_{\tt R}\propto\frac{1}{t}$ $$ \frac{1}{t}=A^{\prime}\mathrm{exp}\Big({-\frac{Q}{R T}}\Big) $$ 在两个不同的恒定温度产生同样程度的再结晶时， $$ \begin{array}{r}{\frac{t_{1}}{t_{2}}={\mathrm e}^{-\frac{Q}{R}(\frac{1}{T_{2}}-\frac{1}{T_{1}})}}\end{array} $$ 两边取对数 ln: $\ln\frac{t_{1}}{t_{2}}=-\frac{Q}{\mathcal{R}}\Big(\frac{1}{T_{2}}-\frac{1}{T_{1}}\Big)$ 同样 $\ln\frac{t_{1}}{t_{3}}{=}{-\frac{Q}{R}\Big(\frac{1}{T_{3}}{-}\frac{1}{T_{1}}\Big)}$ 故得 $$ \frac{\ln\frac{t_{1}}{t_{2}}}{\ln\frac{t_{1}}{t_{3}}}=\frac{\frac{1}{T_{2}}-\frac{1}{T_{1}}}{\frac{1}{T_{3}}-\frac{1}{T_{1}}} $$ 代人相应的数据，得到 $$ t_{3}=0,26(\ h) $$
5-39 | 设有 $1~\mathrm{cm}^{3}$ 黄铜,在 $700\textcircled{1}$ 退火，原始晶粒直径为 $2.16\times10^{-3}~\mathrm{cm}$ ,黄铜的界而能为$0.5J/\mathfrak{m}^{2}$ ,由量热计测得保温 $2\mathtt{h}$ 共放出热量0.035J,求保温 $2\mathtt{h}$ 后的晶粒尺寸。 | 设保温 $2\textrm{h}$ 放出的热量是由于晶粒长大,晶界总面积减小而释放的能量，而从定量金相得知,单位体积界面面积 $S_{V}$ 和截面上晶粒直径 $^{d}$ 之间有 $S_{v}={\frac{2}{d}}$ 的关系，因此， $$ \scriptstyle Q={\Big(}{\frac{2}{d_{1}}}-{\frac{2}{d_{2}}}{\Big)}\gamma,\quad{\frac{1}{d_{2}}}={\frac{1}{d_{1}}}-{\frac{Q}{2\gamma}} $$ 代人相应的数据，得 $$ d_{z}=8,9\times10^{3}(\mathrm{cm)} $$
5-40 | 设冷变形后位错密度为 $\mathrm{10^{12}/cm^{2}}$ 的金属中，存在着加热时不发生聚集长大的第二相微粒,其体积分数 $\varphi{=}1\%$ 半径为 $1\mu\mathfrak{m}$ ,问这种第二相微粒的存在能否完全阻止此金属加热时再结晶(已知 $G{=}10^{5}\mathrm{MPa}$ $\pmb{b=0.3\mathrm{nm}}$ ，比界而能 ${\pmb\sigma}{=}0,5\mathrm{J}/\uppi^{2}.$) 。 | 再结晶驱动力 $$ F=G b^{2}\left(\rho-\rho_{\circ}\right)\approx G b^{2}\rho=10^{11}\times(3\times10^{-10})^{2}\times10^{16}=9\times10^{7}({\mathrm{N/m}}^{2}) $$ 再结晶阻力 $$ f={\frac{3\varphi}{2r}}{\sigma}={\frac{3}{2}}\times{\frac{0.01}{{\bar{1}}\times}}{\frac{0.01}{10^{-6}}}\times0.5=7.5\times10^{3}({\mathrm{N/m^{2}}}) $$ $F{\gg}f$ ，故这种第二相微粒的存在不能完全阻止再结晶。
5-41 | W具有很高的熔点 $\langle\pmb{T}{\mathfrak{m}}=\mathfrak{z}410^{\mathfrak{c}}\pmb{\mathrm{C}}.$ ），常被选为白炽灯泡的发热体。但当灯丝存在横跨灯丝的大晶粒时就会变得很脆，并在频繁开关的热冲击下产生破断。试介绍一种能延长灯丝寿命的方法。 | 影响再结晶晶粒正常长大的因素，除了温度外;弥散分布的第二相粒子的存在,对晶界迁移也起着重要作用。例始，可在钨丝中形成弥散分布的 $\mathrm{ThO_{2}}$ 第二相质点，以阻碍灯丝在高温工作过程中晶粒长大。若 $\mathrm{ThO}_{2}$ 质点的体积分数为 $\varphi$ ，质点半径为 $\pmb{r}$ 时，则晶粒的极限尺寸为： $$ D_{\mathrm{lim}}=\frac{4r}{3\varphi(1+\cos\alpha)} $$ 式中 $\pmb{\alpha}$ 为接触角。因此，选择合适的 $\varphi$ 和 $\pmb{r}$ ,可使 $D_{lim}$ 尽可能小,而且晶粒细化可提高其强度，同时保持较高水平的韧性，从而有效地延长灯丝的使用寿命。
5-42 | $\mathbf{Fe}-3\ {\%}\mathbf{Si}$ 合金含有 $\mathbf{MnS}$ 粒子时，若其半径为 $0.05\mu\mathrm{m}$ ，体积分数为0.01,在 $850~\mathrm{\mathcal{C}}$ 以下退火过程中,当基体晶粒平均直径为 $6\mu\mathrm{m}$ 时，其正常长大即行停止，试分析其原因。 | 对含有半径为 $0.05\mu\mathrm{m}$ ,体积分数为0.01的 $\mathbf{MnS}$ 粒子的矽钢片再结晶时,其极限晶粒的平均直径 $$ D_{\mathrm{lim}}=\frac{4r}{3\varphi}{=}\frac{4}{3}{\times}\frac{0.05}{0.01}{=}6.67(\mu m) $$ 正因为有这种分散相粒子的存在，从而使矽钢片在 $850\mathrm{\textperthousand}$ 以下退火时，当基体晶粒平均直径为 $6\mu\mathrm{m}$ 时，其正常长大即行停止。
5-43 | 程上,常常认为钢加热至 $760\%$ 时晶粒并不长大,而在 $870\%$ 时晶粒将明显长大。若钢的原始晶粒直径为 $0.05\:\mathrm{mm}$ ,晶粒长大经验公式为 $D^{\frac{1}{n}}-D{0}^{\frac{1}{n}}=c t$ 其中 $\pmb{D}$ 为长大后的晶粒直径; $D_{0}$ 为原始晶粒直径 $\yen1$ 为比例常数； $\pmb{\mathrm{\pmb{\ell}}}$ 为保温时间。已知 $760^{\circ}\mathrm{C}$ 时， $\scriptstyle n=0.1,c=6\times10^{-16},87($ $870\mathrm{\OmegaC}$ 时， $n{=}0,2,c{=}2{\times}10^{-8}$ ,求 $\mathbf{\Gamma}\mathbf{\tilde{w}}(\mathbf{C})$ 为 $0.8\%$ 的钢在上述两温度下保温 $\mathbf{1}\mathbf{h}$ 的晶粒直径。 | $760\mathrm{\textperthousand}$ 时： $D^{\frac{i}{n}}=D_{0}^{\frac{i}{n}}+c t=(0.05)^{10}+6\times10^{-16}\times60=13.37\times10^{-14}$ $$ D=0.0516(\mathrm{mm}) $$ 故此晶粒基本上未长大; $870\mathrm{\textperthousand}$ 时： $$ D^{5}=(0.05)^{5}+2\times10^{-8}\times60=1.513\times10^{-6} $$ $$ D=0.0686(\mathrm{mm}). $$ 相对的原始晶粒直径已明显长大(约 $37\%$ )。
5-44 | 简述一次再结晶与二次再结晶的驱动力,并如何区分冷、热加工？动态再结晶与静态再结晶后的组织结构的主要区别是什么？ | 一次再结晶的驱动力是基体的弹性畸变能，而二次再结晶的驱动力是来自界面能的降低。再结晶温度是区分冷、热加工的分界线。动态再结晶后的组织结构虽然也是等轴晶粒，但晶界呈锯齿状，晶粒内还包含着被位错缠结所分割的亚晶粒，这与静态再结晶后所产生的位错密度很低的晶粒不同，故同样晶粒大小的动态再结晶组织的强度和硬度要比静态再结晶的高。动态再结晶后的晶粒大小与流变应力成正比。此外，应变速率越低，形变温度越高，则动态再结晶后的晶粒越大，而且越完整。
7-3 | $\mathbf{Mg}{-}\mathbf{Ni}$ 系的一个共晶反应为 设 $\mathrm{{C_{1}}}$ 为亚共晶合金， $\mathsf {C_{2}}$ 为过共晶合金，这两种合金中的先共晶相的质量分数相等，但$\mathsf{C_{1}}$ 合金中的 $\pmb{\alpha}$ 总量为 $\mathrm{C}_{2}$ 合金中的 $\pmb{\upalpha}$ 总量的 2.5 倍，试计算 $\mathsf{C_{1}}$ 和 $\mathsf C_{2}$ 的成分。 | 根据已知条件，由杠杆定理得先共晶相的质量分数 $$ \alpha_{先}=\frac{23.5-C_{1}}{23.5} $$ $$ \beta_{先}=\frac{C_{2}-23.5}{54.6-23.5} $$ 由题意， ${\alpha_{先}}=\beta_{先}$ ，联立上述两式可解得： $$ C_{2}=54,6-1,323C_{1} $$ 令 $C_{1}$ 中 $\pmb{\alpha}$ 总量为 $\pmb{\alpha}_{\#}^{1}$ ，则 $$ \alpha^{\prime}{}_{\Xi}=\frac{54.6\prec-C_{1}}{54.6} $$ 令 $C_{2}$ 中 $\pmb{\alpha}$ 总量为 $\alpha_{\Zdot{\pmb{\mathscr{B}}}}^{\hat{\pmb{z}}}$ ，则 $$ \alpha_{\theta}^{2}=\frac{54.6-C_{2}}{54.6} $$ 由题意 $$ \alpha_{\perp}^{1}=-2,5\alpha_{\perp}^{2} $$ 即 $$ \frac{54.6-C_{1}}{54.6}=\frac{54.6-C_{2}}{54.6}\times2.5 $$ 将(1)式代人(2)式，可解得： $$ \begin{array}{r}{C_{1}=w(\mathrm{Ni})=12.7\%}\ {C_{2}=w(\mathrm{Ni})=37.8\%}\end{array} $$
7-4 | 组元 A 和 B 在液态完全互溶，但在固态互不溶解，且形成一个与 A,B不同晶体结构的中间化合物，由热分析测得下列数据。 <html><body><table><tr><td>含B量[w(B)/%]</td><td>液相线温度（℃）</td><td>固相线温度（C）</td></tr><tr><td>0</td><td></td><td>1000</td></tr><tr><td>20</td><td>006</td><td>750</td></tr><tr><td>40</td><td>765</td><td>750</td></tr><tr><td>43</td><td></td><td>750</td></tr><tr><td>50</td><td>930</td><td>750</td></tr><tr><td>9</td><td>一</td><td>1040</td></tr><tr><td>80</td><td></td><td>640</td></tr><tr><td>06</td><td></td><td>540</td></tr><tr><td>100</td><td></td><td>800</td></tr></table></body></html> $\textcircled{1}$ 画出平衡相图，并注明个区域的相、各点的成分及温度，并写出中间化合物的分子式（原子量 ${\mathrm{A}}=28{\mathrm{,B}}=24{\mathrm{)}}$ 。$\textcircled{2}100\textcircled{4}$ 的 ${\bf{\sigma}}{\pmb{w}}({\bf{B}})$ 为 $20\%$ 的合金在 $800\%$ 平衡冷却到室温,最多能分离出多少纯 A。 | A: 原子数= $\displaystyle=\frac{(100-63)}{28}\times6.02\times10^{23}$ B; 原子数 $\mathbf{\Omega}=\frac{63}{24}\times6.02\times10^{23}$ A原子数 $=\frac{37\times24}{28\times63}=0.5$ B原子数 得中间化合物的分子式为 $\mathbf{A}\mathbf{B}_{2}$ $\textcircled{2}$ 由杠杆定律，得 $$ \mathbf{A}={\frac{43-20}{43}}\times100=53.5\mathbf{kg}(纯\mathrm{A}) $$
7-5 | 假定我们在 $\mathrm{SiO_{2}}$ 中加人 $\pmb{w}(\mathrm{{Na}_{2}O}=10\%$ 的 $\mathrm{{Na}_{2}O}$ ,请计算氧与硅之比值。如果$O:\mathrm{Si}\approx2.5$ 是玻璃化趋势的判据，则形成玻璃化的 $\mathrm{{Na}_{2}O}$ 最大量是多少？ | 有 $90at\%\mathrm{SiO_{2}}$ 及 $\mathtt{l o a t}_{\varnothing}^{\mathfrak{g}}\mathrm{Na}_{2}\mathrm{O}$ ，故$\%0=\rho\%5\mathrm{i}=(0.9\times2+0.1):0.9=2.111$ 因为 $\Omega:{\mathrm{Si}}=2.111{<}2.5$ 故有良好的玻璃化形成的趋势。设 $\mathtt{N a}_{2}\odot$ 最大含量为 $x,5\mathrm{i}0_{\mathrm{z}}=1-x$ $$ \frac{x+2(1-x)}{1-x}\leqslant2.5 $$ $$ \frac{2-x}{1-x}\leq2.5 $$ $$ \Rightarrow1+{\frac{1}{1-x}}\leqslant2.5;\Rightarrow{\frac{1}{1-x}}\leqslant1.5 $$ $$ 1-x\geq{\frac{1}{1.5}};x\leq{\frac{1}{3}} $$
7-7 | 根据所示的 $\mathbf{Ca}\mathbf{O}{\cdot}\mathbf{Zr}\mathbf{O}_{2}$ 相图，做下列工作： $\textcircled{1}$ 写出所有的三相恒温转变。 $\textcircled{2}$ 计算 $\pmb{w}(\mathbf{CaO})=\pmb{4}\%$ 的 $\mathbf{Ca}\mathbf{O}{\ –}\mathbf{Zr}\mathbf{O}_{2}$ 陶瓷在室温时为单斜 $\mathbf{ZrO_{2}}$ 固溶体（Monoclinic$\mathbf{Zr}\mathbf{O}_{2}$ SS)和立方 $\mathbf{ZrO_{2}}$ 固溶体(Cubic $\mathbf{ZrO_{2}}$ SS)的相对量(用 $\mathbf{mol\%}$ 表示)。假定单斜$\mathbf{ZrO}_{2}$ 固溶体和立方 $\mathbf{ZrO}_{2}$ 固溶体在室温的溶解度分别为 $2\mathrm{mol\%CaO}$ 和 $15\mathrm{mol}\%$ $\mathbf{CaO}$ | $\textcircled{1}$ 所示的 $\mathbf{ZrO_{2}}$ 一 $\mathbf{\sigma}\cdot\mathbf{Ca}\mathbf{O}$ 相图中共有三个三相恒温转变； 包晶反应： $\mathrm{L+T-ZrO}_{3}\mathrm{\rightarrowC-ZrO}_{2}$ 共晶反应： $\mathrm{;L}\substack{\rightarrow\mathrm{(C-ZrO_{2}+Z r C a O_{3}}}$ 共析反应： $\mathrm{T}\mathrm{-}\mathbf{Zr}\mathrm{O}_{2}\mathrm{-}\pm\mathbf{M}\mathrm{-}\mathbf{Zr}\mathrm{O}_{2}\mathrm{+}\mathbf{C}\mathrm{-}\mathbf{Zr}\mathrm{O}_{2}$ 其中 $\mathbf{L}$ 代表液相，T代表四方，C代表立方， $\textbf{M}$ 代表单斜。 $\textcircled{2}$ 由摩尔分数和质量分数的换算公式，可计算 $w(\mathbf{Ca})=4\%$ 所对应的摩尔分数 $$ x_{\mathrm{A}}=\frac{\displaystyle\frac{w_{\mathrm{A}}}{A_{\mathrm{rA}}}}{\displaystyle\frac{w_{\mathrm{A}}}{A_{\mathrm{rA}}}+\frac{w_{\mathrm{B}}}{A_{\mathrm{rB}}}} $$ $$ \rightleftarrows\frac{\frac{4}{40+16}}{\frac{4}{40+16}+\frac{96}{91+16\times2}}\approx0.08 $$ 所以 $4\mathrm{w}+\%\mathsf{C a}\mathsf{O}{=}8\mathrm{mol}\%\mathsf{C a}\mathsf{O}$ ，而且从图中可见在 $900^{\circ}\mathrm{C}$ 以下的溶解限变化不大，得 $$ {单斜相\begin{array}{r l}{\%={\frac{x_{\mathrm{cub}}-x}{x_{\mathrm{cub}}-x_{\mathrm{mono}}}}\times100\%}&{}\ {={\frac{15-8}{15-2}}\times100\%=53.8\%}&{}\end{array}} $$ $$ 立方相\begin{array}{l}{\displaystyle\%=\frac{x-x_{\mathrm{mono}}}{x_{\mathrm{ob}}-x_{\mathrm{mono}}}\times100\%}\ {\displaystyle=\frac{8-2}{15-2}\times100\%=46.2\%}\end{array} $$
7-10 | 假设质量浓度为p 的固溶体进行正常凝固,若 $k_{0}$<1,并用 g 表示固溶体相的分数$\frac{\mathrm{x}}{L}$，试证明固相平均质量浓度 $\bar{\rho}_{\mathrm{s}}$ 可表达为： $$ \bar{\rho}_{\mathrm{s}}=\frac{\rho_{\mathrm{0}}}{g}[1-(1-g)^{\star_{\parallel}}] $$ | 证明： $k_{0}<1$ 时的正常凝固方程为： $$ \rho_{\ast}=\rho_{0}k_{0}(1-g)^{k_{0}-1} $$ 固相中的溶质总量 $M{=}\rho_{\circ}g$ ，则 $$ \mathrm{d}M{=\rho_{\mathrm{s}}\mathrm{d}g=k_{\circ}\rho_{\circ}(1-g)^{\star_{0}-1}\mathrm{d}g} $$ $$ \begin{array}{l}{{M=k_{\circ}\rho_{\circ}\displaystyle\int_{0}^{\pi}(1-g)^{k_{\circ}-1}\mathrm{d}g}}\ {{\quad=-k_{\circ}\rho_{\circ}\displaystyle\left[\frac{(1-g)^{k_{\circ}}}{k_{\circ}}-\frac{1}{k_{\circ}}\right]}}\ {{\quad=\rho_{\circ}[1-(1-g)^{k_{\circ}}]}}\end{array} $$ 由积分中值定理： $$ M=\overline{{\rho_{s}}}\varepsilon $$ 所以 $$ \overline{{\rho_{s}}}=\frac{\rho_{0}}{g}[1-(1-g)^{k_{0}}] $$
7-12 | 证明：在液相完全不混合的情况下，亚共晶成分 $\approx{\mathrm{w}}_{0}$ 合金获得伪共晶组织时的平直界面临界条件为： $G_{\mathrm{CR}}=m{\cal R}\frac{(\ w_{\mathrm{e}}-w_{0})}{D}$ | 证明： $:G=\frac{R m w_{0}}{D}\cdot\frac{1-k_{0}}{k_{0}}=\frac{R m}{D}\Big(\frac{w_{0}}{k_{0}}-w_{0}\Big)$ 液相完全不混合， $\frac{\d w_{0}}{\d k_{0}}=(w_{1})_{\mathbb{B}}=w_{\mathrm{e}}$ ，故 $G=\frac{R m}{D}(w_{\mathrm{e}}-w_{0})$
7-14 | 利用上题中的数据，设合金成分为 $\mathtt{Al}\mathtt{-}0.5\%\mathtt{Cu}$ ,液体无对流，计算： $\textcircled{1}$ 开始凝固时的界面温度； $\textcircled{2}$ 保持液-固界面为平面界面的温度梯度； $\textcircled{3}$ 在同一条件下含铜量增至 $\boldsymbol{\mathbf{\hat{\psi}}}\mathbf{(\hat{\psi}C u)}$ 为 $2\%$ 时 $\textcircled{1}$ $\textcircled{2}$ 题的变化。 | $\textcircled{1}$ $$ T=T_{0}-m{\frac{w_{0}}{k_{0}}}=660.37-320\times{\frac{0.005}{0.16}}=650.37\Phi $$ $\textcircled{2}$ 保持平面界面凝固的临界条件为： $$ G\geqslant\frac{\ m w_{0}R(1-k_{0})}{D k_{0}}=\frac{320\times0.005\times3\times10^{-4}\times(1-0.16)}{3\times10^{-5}\times0.16}=84(\mathbb{℃}/{\mathrm{cm}}) $$
7-17 | 分别说明什么是均聚物、共聚物、均加聚、共缩聚？ | 由一种单体聚合而成的高分子(聚合物)称为均聚物，由两种或两种以上单体聚合而成的高分子称为共聚物。一种单体进行加聚反应,此反应称为均加聚反应，简称均加聚；由此得到的高分子具有同其单体相同的成分。由两种或两种以上的单体所进行的缩聚反应称为共缩聚反应，简称共缩聚，由此得到的高分子成分与单体不同。
7-18 | 为什么拉伸能提高结晶高分子的结晶度？ | 由 $\Delta G{=}\Delta H{-}T\Delta S$ 可知，自由能 $\Delta G$ 必须小于零，结晶过程才能自发进行。物质从非晶态到晶态，其中分子的排列是从无序到有序的过程，总是减小的，即 $\Delta S{<}0$ ，此时$-T\Delta S{>}0$ ,而 $\Delta H{<}0i$ 放热)。要使 $\Delta G{<}0$ ·必须 $¦\Delta H¦>T¦\Delta S¦$ 。若某些高分子从非晶相到晶相， $\vert\Delta S\vert$ 很大，而结晶的热效应 $\Delta H$ 都很小,要使 $\mid\Delta H\mid>T\mid\Delta S\mid$ 只有两种途径：降低 $T$ 或降低 $\{\Delta S\}$ 。但过分降低温度则分子流动困难,可能变成玻璃态而不结晶。若降低 $\mid\Delta S\mid$ ,可采用在结晶前对高分子进行拉伸，使高分子链在非晶相中已经具有一定的有序性，这样，结晶时相应的 $¦\Delta S¦$ 变小，使结晶能够进行。所以对结晶高分子，拉伸有利于提高结晶度。例如:天然橡胶在常温下结晶需要几十年,而拉伸时只要几秒钟就能结晶。
7-19 | 简述高分子合金化的方法和优点。 | 高分子合金是由两种以上组元聚合的复合体。 高分子合金的制备方法可以分为物理方法和化学方法。物理共混法包括干粉共混、熔融共混以及乳凝共混等方法，最常用的是熔融共混。化学共混法主要有共聚-共混法和互穿聚合物网终法。 高分子通过合金化,可克服单组元高分子(均聚物)的某些性能的弱点，例如：聚丙烯(PP)低温容易脆裂,但通过与顺丁胶(BR)共混合可明显提高聚丙烯的韧性;还可拓宽高分子的用途，例如:以不同密度的聚乙烯(PE)共混,能得到多种性能的泡沫塑料。
7-20 | 简述用散射光强测定高分子相图中相界线的方法。 | 对于高分子多相共混体，当分散相的尺寸与可见光的波长相当时（即几百纳米)，可用散射光强法测定。当可见光通过这类材料时,就会产生强烈的光散射，出现混浊。当单相时,不会出现散射光强的突变。因此,当成分为w 的二元高分子时，若其低温时是单相,加热到某一温度 ${\bf\cal I}_{1}$ 出现相变成为两相，此时散射光强随温度变化的曲线会发生突变，该突变点的温度常称为“浊点”，即相变温度。同理，可测出 ${\mathfrak{w}}_{2}$ 对应的 $T_{2},w_{3}$ 对应的 $T_{3}$ 等。将不同成分的共混物的浊点对成分作图，就可获得相界线。
8-2 | 三组元A，B和C的熔点分别是 $1000^{\circ}C,900^{\circ}C$ 和$750^{\circ}C$ ,三组元在液相和固相都完全互溶，并从3个二元系相图上获得下列数据。 <html><body><table><tr><td colspan="3">成分（w/%)</td><td colspan="2">温度(C)</td></tr><tr><td>A</td><td>B</td><td>C</td><td>液相线</td><td>固相线</td></tr><tr><td>50</td><td>50</td><td>一</td><td>975</td><td>950</td></tr><tr><td>50</td><td>一</td><td>50</td><td>920</td><td>850</td></tr><tr><td></td><td>50</td><td>50</td><td>840</td><td>800</td></tr></table></body></html> $\textcircled{1}$ 在投影图上作出 $950^{\circ}C$ 和 $850^{\circ}C$ 的液相线投影。 $\textcircled{2}$ 在投影图上作出 $950~\mathrm{\mathcal{T}}$ 和 $850^{\circ}C$ 的固相线投影。 $\textcircled{3}$ 画出从A组元角连接到BC中点的垂直截面图。 | $\textcircled{1}$ 根据已知条件分别作 AB,AC 和 BC 二元相图,并假设液相线和固相线是光滑的，然后在三个二元相图上作 950℃的割线，可在 AB 二元相图上得到与液相线相交点的成分约为 70%B,30%A,在 AC 二元相图上与液相线相交点的成分约为 35%C,65%A,而在BC相图上则不与液相线相交。最后在三元投影图上,用光滑曲线连接两个二元成分，即为 $950\mathrm{\textperthousand}$ 液相线的近似投影，同理可得 $850^{\circ}C$ 的液相线投影。
8-4 | 质量分数为 $40\%\mathrm{A},30\%\mathrm{B}$ 和 $30\%\mathrm{C}$ 的三元系合金在共晶温度形成三相平衡，三相成分如下。 <html><body><table><tr><td>液相</td><td>50%A</td><td>40%B</td><td>10%C</td></tr><tr><td>α相</td><td>85%A</td><td>10%B</td><td>5%C</td></tr><tr><td>β相</td><td>10%A</td><td>20%B</td><td>70%C</td></tr></table></body></html> $\textcircled{1}$ 计算液相、 $\pmb{\mathscr{n}}$ 相和 $\pmb{\upbeta}$ 相各占多少分数。 $\textcircled{2}$ 试估计在同一温度， $\pmb{\upalpha}$ 相和 $\beta$ 相的成分同上，但各占 $50\%$ 时合金的成分。 | 首先作一浓度三角形，如图38所示，然后标上各相成分，合金成分点为： $$ \ L\%=\frac{a\dot{b}}{L b}=\frac{57\cdots30}{57-10}\times100\%=57.4\% $$ $$ \alpha\%=\frac{a d}{a d}=\frac{40-35}{85-35}\times100\%=10\% $$ $$ 8\%=100\%-57.4\%-10\%=32.6\% $$ $\textcircled{2}$ 设合金成分为 $_{x}$ ，并必定在 $\alpha-\beta$ 相成分点的连线上，由杠杆定理得 $$ \frac{\alpha}{\beta}=\frac{x-10\%}{85\%-x}=1 $$ 得 $$ x=47.5\%\mathrm{A} $$ 再从浓度三角形上查得 $\mathtt{B}{=}14,5\%$ $\scriptstyle\mathbf{C}=38\%$
9-1 | 从内部微观结构角度简述纳米材料的特点。 | 纳米材料是指在三维空间中至少有一维处于纳米尺度范围或由它们作为基本单元构成的材料。按维数分，纳米材料的基本单元可分为3类：（1）零维,指在空间三维尺寸均处在纳米尺度，如纳米粉体材料；(2）一维，指在空间有二维处于纳米尺度，如纳米丝、纳米棒、纳米管等；(3）二维,指在三维空间中有一维处在纳米尺度,如超薄膜、多层膜、超晶格等。 由于纳米微粒的超细尺寸，它与光波波长、中子波长、平均自由程等为同一数量级，因此量子尺寸效应、小尺寸效应、表面效应、宏观量子隧穿效应，以及体积分数超过 $50\%$ 晶界结构的影响使纳米材料呈现出特殊的力学、物埋和化学性能。
9-2 | 试分析《材料科学基础》第331页中图9.10所示的 $\Nu\mathbf{i}_{3}\mathbf{A}¦$ 粒子尺寸对Ni-Al合金流变应力影响的作用机制。 | 此例中的 $\mathrm{{Ni}_{3}\mathrm{{Al}}}$ 纳米颗粒是作为第二相分布于基体中的，故应以第二相微粒的弥散强化机制来分析之。
9-3 | 说明晶体结构为何不存在5次或高于6次的对称轴？ | 5次或高于6次对称轴不能满足阵点周围环境相同的条件，不具有平移对称性，不能实现有规则周期排列的晶体结构。
9-4 | 何谓准晶？如何描绘准晶态结构？ | 准晶系不具有平移对称性，然而是是一定周期性有序排列的类似于晶态的一种原子聚集态固体。在三维空间中，它们除了具有5次对称轴外，还有8,10或12次对称轴，其衍射花样呈现出非晶体学对称性。大多数准晶相是亚稳的，只能用快速凝固的方法获得。众所周知,用正三角形、正方或正六边形可做平面的周期拼砌，然而用正五边形来拼砌，不能无重叠或无任何间隙的铺满整个平面。因此，准晶态结构不能如同晶体那样取一个晶胞来代表其结构，即无法通过平移操作实现周期性。目前较常用的是拼砌花砖方式的模型来表征准晶结构。例如:5次对称的准周期结构可用边长相等、角度分别为 $36^{\circ}$ 和 $144^{\circ}$ （窄），以及 $72^{\circ}$ 和 $108^{\circ}$ (宽)的两种菱形,遵照特别的匹配法将其构造出来。
9-5 | 非晶态合金的晶化激活能可用Ozawa作图法，利用在不同的连续加热条件下测得的晶化温度 $\scriptstyle{\mathcal{T}}_{\mathbf{z}}$ 和加热速率 $^{a}$ 之间存在 一÷的线性关系求得,已测得非晶 FenBsSis合金预晶化相 $\alpha{\boldsymbol{-}}\mathbf{\overline{{F}}}\mathbf{e}$ 的 $\pmb{T_{x}}$ 如下表。求激活能。 <html><body><table><tr><td rowspan="2">加热速率α/K·min-1</td><td colspan="2">晶化温度/K</td></tr><tr><td>Tx1（开始）</td><td>Tx2（开始）</td></tr><tr><td>2.5</td><td>772</td><td>786</td></tr><tr><td></td><td>781</td><td>794</td></tr><tr><td>10*</td><td>790</td><td>803</td></tr><tr><td>20</td><td>800</td><td>812</td></tr></table></body></html> | 按表中数据作 ～图(见图 42),近似于直线，利用最小二乘法拟合出各直线方程为 $$ \ln{\frac{T_{x}}{a}}={\frac{46}{T_{x}}}-53 $$ $$ \ln{\frac{T_{x}}{a}}={\frac{49}{T_{x}}}-57 $$ 从直线斜率求得 ${\mathfrak{a}}{\mathfrak{F}}{\mathfrak{e}}$ 预晶化相析出阶段的激活能为 $(382\sim407)\mathrm{kJ/mol}_{\circ}$
9-6 | 何谓高聚物的玻璃化转变温度？简述其影响因素。 | 非晶态的线性高聚物在不同温度下按力学性质分为玻璃态、高弹态和粘流态3种。当温度较低时，分子热运动能力有限，不仅使整个大分子链无法运动，就是链段甚至个别链节也不能运动，使整个大分子失去柔韧性，这时高聚物类似于过冷液体的普通硅酸盐玻璃，因此称这种状态为玻璃态。高聚物呈现玻璃态的最高温度 $(T_{8}$ ）称为玻璃化温度，即高聚物由高弹态向玻璃态的转变温度。在玻璃化转变时，除了高聚物的弹性模量 $E$ 等力学性能数据发生不连续的明显变化外,聚合物的膨胀系数、热容、介电常数等也均将发生显著的变化。故玻璃化转变不是热力学相变，而是非平衡条件下的状态转变，这可看作一种体积松弛过程。玻璃化温度是高分子材料极重要的性质，是塑料和橡胶的分界线。 影响玻璃化温度的因素很多，通常有（1)链的柔顺性；（2）分子间力的影响；（3）共聚的影响；（4）增塑剂的影响等。
9-7 | 由于结晶的不完整性，结晶态的高聚物中晶区和非晶区总是并存的。已测得两种结晶态的聚四氟乙烯的(体积分数)结晶度和密度分别为 $\varphi_{1}=51,3\%$ $\varphi_{2}=74,2\%$ 和 $\rho_{1}=$ $2.144\:\mathrm{g/cm}^{3}$ $\rho_{2}=2.215\mathrm{g}/\mathrm{cm}^{3}$ 。 $\textcircled{1}$ 试计算完全结晶的和完全非晶态聚四氟乙烯的密度。 $\textcircled{2}$ 计算密度为 $\mathrm{2,26}\mathrm{g/cm^{3}}$ 的聚四氟乙烯样品的结晶度。 | $\textcircled{1}$ 结晶态聚合物的密度 其中 p 和p.分别为聚合物结晶和非结晶部分的密度;P 为结晶部分所占的体积分数。 解联立方程 得 $\rho{\mathrm{c}}=2.296~{\mathrm{g/cm}}^{3},\quad\rho{\mathrm{a}}=1.984~{\mathrm{g/cm}}^{3}$ 故 $\varphi=88.5\%$
9-8 | 试证明：脱溶分解的扩散系数 $D$ 为正值（正常扩散),而 Spinodal分解的扩散系数 $D$ 为负值(上坡扩散)。在这两种相变中,形成析出相的最主要区别是什么? | 根据扩散原理，扩散系数 $D$ 可写成： $$ D=B_{i}R T\Bigl\{1+\Bigl(\frac{\mathrm{d}\ln\gamma_{\iota}}{\mathrm{d}\ln c_{\iota}}\Bigr)\Bigr\} $$ 其中 $C_{i}$ 是 $\dot{\iota}$ 组元在固溶体中摩尔分数； $\gamma_{i}$ 是 $_i$ 组元的活度系数； $B_{i}$ 为 $\dot{\pmb{\mathrm{\pmb{\upvarepsilon}}}}$ 组元的迁移率。 对二元系有 $$ \mathrm{d}G=u_{\mathrm{A}}\mathrm{d}C_{\mathrm{A}}+u_{\mathrm{B}}\mathrm{d}C_{\mathrm{B}} $$ 而 $C_{\mathtt{A}}=1-C_{\mathtt{B}}$ ，则 $$ {\frac{\mathrm{d}^{2}G}{\mathrm{d}C_{8}^{2}}}{=}{\frac{\mathrm{d}u_{8}}{\mathrm{d}C_{8}}}-{\frac{\mathrm{d}u_{A}}{\mathrm{d}C_{8}}} $$ 由于 $$ u_{\ast}=u_{i}^{0}+R T\ln C_{i}\gamma_{i} $$ $$ \begin{array}{r l}&{\frac{\mathrm{d}u_{\mathrm{{B}}}}{\mathrm{d}C_{8}}{=}R T\left(\frac{1}{C_{8}}+\frac{\mathrm{d}\ln{\gamma_{\mathrm{{B}}}}}{\mathrm{d}C_{\mathrm{{B}}}}\right)}\ &{\frac{\mathrm{d}u_{\mathrm{{A}}}}{\mathrm{d}u_{\mathrm{{B}}}}{=}R T\left(\frac{-1}{C_{8}}{+}\frac{\mathrm{d}\ln{\gamma_{\mathrm{{A}}}}}{\mathrm{d}C_{\mathrm{{B}}}}\right)}\end{array} $$ 代人上式，得 $$ \begin{array}{r l r}{{\frac{\mathrm{d}^{2}G}{\mathrm{d}^{2}G}=R T\Big[\frac{1}{C_{8}}+\frac{\mathrm{d}\ln\gamma_{8}}{\mathrm{d}C_{8}}+\frac{1}{\tilde{C}_{\mathrm{A}}}-\frac{\mathrm{d}\ln\gamma_{A}}{\mathrm{d}C_{\mathrm{B}}}\Big]}}\ &{}&{=R T\Big[\frac{1}{C_{\mathrm{A}}C_{\mathrm{B}}}+\frac{\mathrm{d}\ln\gamma_{\mathrm{B}}-\mathrm{d}\ln\gamma_{\mathrm{A}}}{\mathrm{d}C_{\mathrm{B}}}\Big]}\end{array} $$ 因为 $$ {\frac{\operatorname{d}\ln\gamma_{\scriptscriptstyle\mathrm{A}}}{\operatorname{d}\ln C_{\scriptscriptstyle\mathrm{A}}}}={\frac{\operatorname{d}\ln\gamma_{\scriptscriptstyle\mathrm{B}}}{\operatorname{d}\ln C_{\scriptscriptstyle\mathrm{B}}}} $$ 故 $$ \begin{array}{r l}&{\frac{\mathrm{d}^{2}G}{\mathrm{d}C_{\mathrm{s}}^{2}}=R T\left[\frac{1}{C_{\mathrm{A}}C_{\mathrm{s}}}+\frac{\mathrm{d}\ln{\gamma_{\mathrm{s}}}-\frac{\mathrm{d}\ln{\gamma_{\mathrm{s}}}}{\mathrm{d}C_{\mathrm{s}}}\mathrm{d}\ln{C_{\mathrm{s}}}}{\mathrm{d}C_{\mathrm{s}}}\right]}\ &{\qquad=R T\Big[\frac{1}{C_{\mathrm{A}}C_{\mathrm{s}}}+\frac{\mathrm{d}\ln{\gamma_{\mathrm{s}}}}{\mathrm{d}\ln{C_{\mathrm{s}}}}\Big(\frac{\mathrm{d}\ln{C_{\mathrm{s}}}-\mathrm{d}\ln{C_{\mathrm{s}}}}{\mathrm{d}C_{\mathrm{B}}}\Big)\Big]}\ &{\qquad=R T\Big[\frac{1}{C_{\mathrm{s}}C_{\mathrm{s}}}+\frac{1}{C_{\mathrm{s}}C_{\mathrm{s}}}\frac{\mathrm{d}\ln{\gamma_{\mathrm{s}}}}{\mathrm{d}\ln{C_{\mathrm{s}}}}\Big]}\ &{\qquadD=B_{\lambda}C_{\mathrm{s}}C_{\mathrm{s}}\left(\frac{\mathrm{d}^{2}G}{\mathrm{d}C_{\mathrm{s}}^{2}}\right)}\end{array} $$ 代人原式得 对脱溶分解， $\frac{\mathrm{d}^{2}G}{\mathrm{d}C^{2}}>0$ ，即有 $D>0$ 对 Spinodal 分解， $\frac{\mathrm{d}^{2}G}{\mathrm{d}C^{2}}<0$ ，即有 $D{<}0$ 二者形成析出相最重要的区别在于形核驱动力和新相的成分变化。在脱溶转变时，形成新相要有较大的浓度起伏，新相与母相的成分有突变，因而产生界面能·需要较大的形核驱动力以克服界面能，以及需要较大的过冷度。而对Spinodal分解，没有形核过程，没有成分的突变，任意小的浓度起伏都能形成新相而长大。
9-9 | 调幅分解浓度波动方程为 $C-C_{0}=\mathtt{e}^{R(\lambda)t}\cos{\frac{2\pi}{\lambda}{Z}}$ ,求临界波长,其中$R(\lambda)=-M\frac{4\pi^{2}}{\lambda}\biggl[\vert G^{\prime}+2\eta Y+\frac{8\pi^{2}K}{\lambda^{2}}\biggr]$;M为互迁移率；$\eta$为浓度梯度造成的错配度;$Y=\frac{E}{(1-\nu)}$($E$为弹性模量， $\nu$ 为泊松比）； $K$ 为常数： $\lambda$ 为波长； $Z$ 为距离： $t$ 为时间： $\vert G^{\prime}={\frac{\partial^{2}\dot{G_{s}}}{\partial x^{2}}}$($G_{s}$ 为固溶体自由能， $_x$ 表示固溶体成分)。 | 当 $R\langle\lambda\rangle=0$ 时， $$ C-C_{\mathrm{0}}=\cos\frac{2\pi}{\lambda}Z $$ 此时成分波动不随时间变化，即不发生调幅分解。只有当 $R\langle\lambda\rangle>0$ 时,才能发生调幅分解·即 $R(\lambda)=0$ 时的 $\lambda$ 值为临界波长 $\lambda_{c}$ 。因此， $$ G^{\prime\prime}+2\eta Y+\frac{8\pi^{2}K}{\lambda_{\odot}^{2}}=0 $$ $$ \lambda_{\mathrm{{c}}}=\Bigl[\frac{-8\pi^{2}K}{\vec{G}^{\eta}+2\eta Y}\Bigr]^{\frac{3}{2}} $$
9-10 | $\mathbf{Cu}$ 的原子数分数为 $2\%$ 的$\mathtt{Al}{-}\mathtt{Cu}$ 合金先从 $520^{\circ}\mathrm{C}$ 快速冷却至 $27^{\circ}\mathrm{C}$ ,并保温 ${3h}$ 后，形成平均间距为 $1.5{\times}10^{-6}~\mathrm{{cm}}$ 的G.P.区。已知 $27^{\circ}\mathrm{C}$ 时， $\mathbf{Cu}$ 在$\mathbf{Al}$中的扩散系数 $D{=}2,3\times$ $10^{-25}~\mathrm{cm}^{2}/\mathsf{s}$ ,假定过程为扩散控制，试估计该合金的空位形成能及淬火空位浓度。 | Al-Cu合金淬火后，合金中 $\mathrm{Cu}$ 的扩散系数 $$ D={\frac{x^{2}}{t}}={\frac{(1.5\times10^{-6})^{2}}{3\times3600}}=2.08\times10^{-16}(\mathrm{{cm}^{2}/s)} $$ 此扩散系数比正常扩散系数大,扩大的倍数为2.×10 $\frac{2.08\times10^{-16}}{2.3\times10^{-25}}=9.04\times10^{8}$ Cu在Al中系置换型溶质，若按空位机制扩散，可以认为增大的倍数完全是淬火过饱和空位的贡献。 根据空位浓度 $$ C_{V}=C_{0}\exp\Big\{-\frac{Q_{V}}{R T}\Big\} $$ 则 $$ \frac{C_{V}(525^{\circ}\mathbb{C})}{C_{V}(27^{\circ}\mathbb{C})}=\exp\biggl[-\frac{Q_{V}}{R}\Bigl(\frac{300-793}{793\times300}\Bigr)\biggr]=9.04\times10^{8} $$ $$ Q_{\mathrm{v}}=82.811(\mathrm{kJ/mol}), $$ $$ C_{v}=2.3\mathrm{exp}\Bigl(-\frac{82811}{8.314\times793}\Bigr)=8.069\times10^{-6} $$
9-11 | $\mathtt{Cu}$ 的原子数分数为 $4,6\%$ 的 $\mathbf{Al}{-}\mathbf{Cu}$ 合金经 $550^{\circ}\mathrm{C}$ 固溶处理后， $\pmb{\upalpha}$ 相中含有 $\boldsymbol{x}(\mathrm{Cu})=2\%$ ,将其重新加热到 $100^{\circ}\mathrm{C}$ 并保温一段时间后，析出的 $\uptheta$ 相遍布整个合金体积， $\uptheta$ 相为fcc结构， $r{=}0.143\mathrm{nm}$, $\pmb{\uptheta}$ 粒子的平均间距为 $5\mathrm{nm}$ ,计算： $\textcircled{1}$ 每 $\mathrm{cm}^{3}$ 合金中含有多少 $\uptheta$ 相粒子？ $\textcircled{2}$ 若析出 $\widehat{\pmb{\theta}}$ 后， $\pmb{\upalpha}$ 相中 $\mathtt{Cu}$ 原子可忽略不计,则每个 $\pmb{\uptheta}$ 粒子中含有多少个 $\mathrm{Cu}$ 原子？ | $\textcircled{1}$ 假设每一个 $\pmb\theta$ 相粒子体积为 $5\mathrm{nm}^{3}$ ，则 $\pmb\theta$ 粒子数为 $$ \frac{1}{(5\times10^{-7})^{3}}=8\times10^{18}(个/\mathrm{cm}^{3}) $$ $\textcircled{2}$ fcc 结构每单位晶胞有 4个原子 $$ a=\frac{4r}{\sqrt{2}}=\frac{4\times0.143}{\sqrt{2}}=0.404(\mathrm{nm}) $$ 由于x(Cu)= 2%,故每cm²中的 Cu 原子数=0. 02 × $=0.02\times\frac{4}{(4.04\times10^{-8})^{3}}=1.213\times$ $10^{21}$ (个 $/\mathtt{c m}^{3}$ 所以,每个θ相粒子中含Cu原子数$=1.213\times\frac{10^{21}}{8}\times10^{18}=151.6$ （个/粒子）
9-12 | 淬火态合金在 $15^{\circ}\mathrm{C}$ 时效 1h ,过饱和固溶体中开始析出沉淀相，如在 $100^{\circ}\mathrm{C}$ 时做时效处理，经 $1\mathfrak{min}$ 即开始析出。要使其1d内不发生析出，则淬火后应保持在什么温度？（提示：应用Arrhenius速率方程） | 速率 $=A\exp\Bigl\{-\frac{Q}{R T}\Bigr\}$ 所以 $\ln t=A+\frac{Q}{R T}$ ，代人数据，解得 $Q{=}4.24\times10^{4}~\mathrm{J/mol}$ 再代人，解得 $\pmb{T=243K(-30^{\circ}C)}$
9-13 | 固态相变时，设单个原子的体积自由能变化为 $\Delta G_{\mathrm{B}}{=}\frac{200\Delta T}{T_{\mathrm{c}}}$ .单位为 $\mathrm{J}/\mathrm{c}\mathrm{m}^{3}$ ，临界转变温度 $T_{\mathfrak{c}}{=}1000\mathrm{K}$ ,应变能 $\pmb{\varepsilon}{=}4\mathrm{J}/\mathsf{c m}^{3}$ ,共格界面能 $\sigma_{\Re;\#}=4.0\times10^{-6}~\mathrm{J/cm}^{2}$ ,非共格界面能 $\sigma_{4\tt{E}\tt{H}\tt{\oplus}}=4.0\times10^{-5}~\mathrm{J/cm^{2}}$ ,试计算： $\textcircled{1}\Delta T=50^{\circ}C$ 时的临界形核功 $\Delta G_{\#\#}^{\bullet}$ 与 $\Delta G_{E,\astrosun}^{\ast}$ 之比; $\textcircled{2}\Delta G_{\nparallel}^{*}*=\Delta G_{\Tilde{¦}\Tilde{¦}}^{*}*\nVdash$ 时的 $\Delta T$ 。 | ① 球状晶核的形核功为 $\Delta G_{共格}^{*}=\frac{16\pi\sigma^{3}}{3(\DeltaG_{\mathrm{B}}-\epsilon)^{2}}$若截面为非共格，则可忽略应变能、形核功为 $\Delta G_{共格}^{*}=\frac{16\pi\sigma^{3}}{3\DeltaG_{\mathrm{B}}^{2}}$ $$ \frac{\Delta G_{共格}^{*}}{\Delta G_{非共格}^{*}}{=}\frac{\Delta G_{B}^{2}{\sigma}^{3}}{(\Delta G_{B}-\varepsilon)^{2}{\sigma}_{非共格}^{3}} $$ $$ ={\frac{\left(200\times{\frac{50}{1000}}\right)^{2}\times(4.0\times10^{-6})^{3}}{\left(200\times{\frac{50}{1000}}-4\right)^{2}\times(4.0\times10^{-5})^{3}}}=2{,}777\times10^{-3} $$ $$ \Delta G_{共格}^{*}=\Delta G_{非共格}^{*} $$ $$ \frac{(4.0\times10^{-6})^{3}}{\left(200\times\frac{\Delta T}{1000}-4\right)^{2}}=\frac{(4.0\times10^{-5})^{3}}{\left(200\times\frac{\Delta T}{1000}\right)^{2}} $$ 解得 $\Delta T=20,653(^{\circ}C)$ 由此可见,当相变过冷度较大时,新相与母相一般形成共格界面，当过冷度较小时，则易形成非共格界面。
9-15 | $\mathbf{w}(\mathbb{C})$ 为 $1.2\%$ 钢萍火后获得马氏体和少量残留奥氏体组织，如果分别加热至 $180^{\circ}\mathrm{C}$,$300^{\circ}\mathrm{C}$ 和$680^{\circ}\mathrm{C}$ 保温 $2\mathfrak{h}$ ,各将发生怎样的变化？说明其组织特征并解释之。 | 180℃回火：马氏体针叶中开始分解出微细碳化物，易浸蚀呈暗色。 300℃回火：残留奥氏体发生分解,转变成α十细碳化物,马氏体也分解成α十细碳化物，原马氏体形态不太明显。 680℃回火：碳化物呈粒状分布于铁素体基体中，组织为粒状珠光体。
9-16 | 一片厚度为h，半径为r的透镜片状马氏体体积可近似地取 $\pi r^{2}h$ ,片周围应变区体积可取 ${\frac{4}{3}}\pi r^{3}-\pi r^{2}h$ 应变区中单位体积应变能可取$\frac{G\hat{\phi}^{2} h^{2}}{2r^{2}}$(G 为切变弹性模量,\hat{\phi}为切变角)。设马氏体生长时片的直径不变,试说明当片增厚时，由于受应变能的限制，片厚不能超过最大值 $h{\mathbf{max}}$ ,并存在下列关系： $\Delta F\pi r^{2}={\frac{1}{6}}G\hat{\phi}^{2}\pi h{\mathrm{nax}}[8r-9h_{\mathrm{max}}]$ 式中， $\Delta F$ 为奥氏体与马氏体的自由能差。 | 若半共格界面能忽略不计，马氏体片生长时系统自由能变化为 $$ \Delta F_{i}=-\Delta F\pi r^{2}h+G\dot{\phi}^{2}h^{2}\Bigl({\frac{4}{3}}\pi r^{3}-\pi r^{2}h\Bigr){\frac{1}{2r^{3}}} $$ 已知 $\scriptstyle\mathtt{\Delta}\mathtt{\Delta}$ constant,令 $\frac{\mathrm{d}\Delta F_{t}}{\mathrm{d}h}{=}0$ $$ -\Delta F\pi r^{2}+\frac{4}{3}G{\phi^{2}}\pi r\dot{h}_{0}-\frac{3}{2}G\varphi^{2}h_{0}^{2}\pi=0 $$ $$ \Delta F r^{2}={\frac{1}{6}}G{\phi^{2}}h_{\circ}[8r-9h_{\circ}] $$
9-18 | 某厂来用9Mn2V 钢制道塑料模具，要求硬度为58\~63 HRC。采用 $790^{\circ}\mathrm{C}$油淬后$200{\~}220^{\circ}\mathrm{C}$ 回火，使用时经常发生脆断。后来改用 $790^{\circ}\mathrm{C}$ 加热后在 $260{\~}280^{\circ}\mathrm{C}$ 的硝盐槽中等温 $4{\mathfrak{h}}$ 后空冷，硬度虽然降低至50HRC,但寿命大大提高，试分析其原因。 | 9Mn2V钢在淬火低温回火处理后，得到的主要是片状马氏体的回火组织，由于片状马氏体的亚结构为李晶，且在形成时有微裂纹存在，故脆性较大。硝盐等温淬火得到的是下贝氏体，其基体铁素体的亚结构是高密度的位错，且无微裂纹存在，故脆性大为减小。
03卷
1 | 聚乙烯高分子材料中C一H化学键属于（A）金属键 (B)离子键 (C）共价键 (D)氢键 | C
2 | 面心立方（fcc)结构的铝晶体中，每个铝原子在本层（111)面上的原子配位数为(A)12 (B) 6 (C) 4 (D) 3 | B
3 | 某单质金属从高温冷却到室温的过程中发生局素异构转变时体积膨胀，则低温相的原于配位数比高温相 (A）低 (B)高 (C）相同 | A
4 | 简单立方晶体的致密度为(A) $100\%$ (B) $65\%$ (C) $52\%$ (D) $58\%$ | C
5 | 立方晶体中(110)和(211)面同属于 晶带。 (A)[110] (B)[100] (C) [211] (D) [111] | D
6 | 在离子晶体中，如在局部区域形成Schottky缺陷，则这个区域中阳离子空位的浓度与 相等。 （A）阴离子空位浓度 （B）间隙阴离子浓度(C）间隙阳离子浓度 | A
7 | 两平行螺型位错，当柏氏矢量同向时，其相互作用力（A）为零 (B)相斥 (C）相吸 | B
8 | 能进行交滑移的位错必然是（A）刃型位错 (B）螺型位错 (C)混合位错 | B
9 | 不能发生攀移运动的位错是（A）肖克莱不全位错 （B）弗兰克不全位错（C）刃型全位错 | A
10 | 置换型固溶合金中溶质原子的扩散是通过 实现。 （A）原子互换机制 (B）间隙扩散机制(C）空位机制 | C
11 | 材料中能发生扩散的根本原因是（A）温度的变化 （B）存在浓度梯度（C）存在化学势梯度 | C
12 | A 和 A-B合金焊合后发生柯肯达尔效应,测得界面向 A 试样方向移动,则（A）A组元的扩散速率大于B组元 (B)与(A)相反(C）A,B 两组元的扩散速率相同 | A
13 | 高分子材料是否具有柔顺性主要决定于 的运动能力。 （A）主链链节 (B)侧基 （C）侧基内的官能团或原子 | A
14 | fcc、bcc,hcp 三种晶体结构的材料中,塑性形变时最容易生成李晶的是(A) fcc (B) bcc (C) hcp | C
15 | ,位错滑移的派-纳力越小。 （A）位错宽度越大 （B）滑移方向上的原子间距越大（C）相邻位错的距离越大 | A
16 | 形变后的材料再升温时发生回复和再结晶现象，则点缺陷浓度下降明显发生在（A）回复阶段 (B)再结晶阶段 （C）晶粒长大阶段 | A
17 | 退火孪晶出现的几率与晶体的层错能的关系为（A）无关，只与退火温度和时间有关（B）层错能低的晶体出现退火李晶的儿率高（C）层错能高的晶体出现退火李晶的几率高 | B
18 | 三种组元组成的试样在空气中用 X 射线衍射(XRD)分析其随温度变化而发生相变的情况，则最多可记录到 共存。 (A)2相 (B)3相 (C)4相 (D)5相 | C
19 | 凝固时在形核阶段，只有核胚半径等于或大于临界尺寸时才能成为结晶的核心。当形成的核胚其半径等于临界尺寸时，体系的自由能变化 （A）大于零 (B)等于零 (C)小子零 | A
20 | 测定某种晶体凝固时生长速度(ug)与液固相界面前端动态过冷度(△Tx)的关系为vg正比子 $\Delta T_{\kappa}{}^{2}$ ，则该晶体的属于 方式。 （A）连续长大 (B）籍螺型位错生长（C）二维形核 | B
21 | 铸锭凝固时如大部分结晶潜热可通过液相散失时,则固态显微组织主要为(A）树枝晶 (B)柱状晶 (C)球晶 | A
22 | A和B 组成的二元系中出现α和β两相平衡时,两组的成分(x)-自由能(G)的关系为(A) $G^{\alpha}=G^{\beta}$ $(\mathrm{B})~\mathrm{d}G^{\circ}/\mathrm{d}x=\mathrm{d}G^{\beta}/\mathrm{d}x$ (C) $G_{\tt A}=G_{\tt B}$ | B
23 | A和B 组成的二元系中出现α和β两相平衡时,两组的成分(x)-自由能(G)的关系为(A) $G^{\alpha}=G^{\beta}$ $(\mathrm{B})~\mathrm{d}G^{\circ}/\mathrm{d}x=\mathrm{d}G^{\beta}/\mathrm{d}x$ (C) $G_{\tt A}=G_{\tt B}$ | B
24 | 高分子合金中难以形成单相组织的主要原因是合金中（A）混合熵较小 (B)与(A)相反 (C)混合热较小 | A
25 | 离子晶体中阳离子比阴离子扩散速率(A)快 (B)慢 （C）A，B答案均不对 | A
二 | 在 fcc 晶体中的(111)和(111)面上各存在一个柏氏矢量为 1/2[110]和1/2[011]的全位错。当它们分解为扩展位错时,其领先位错分别为 1/6[211]和 1/6[121]。 （1）试求它们可能的位错分解反应,并用结构条件和能量条件判别分解的可能性；（2）当两领先位错在各自的滑移面上运动从而相遇时发生新的位错反应，求可能的位错反应。 | （1）（111)面上的位错反应为 $1/2 [1\overline{1}0] (b_{1}){\rightarrow}1/6[2\overline{{1}}\overline{{1}}](b_{2})+1/6[1\overline{{2}}1]b_{3}$ 能量条件: ${b_{1}}^{2}=1/2$ ， ${b_{2}}^{2}+{b_{3}}^{2}=1/3$ $b_{1}^{~2}>b_{2}^{~2}+b_{3}^{~2}$ ，分解可行；(2）同理，(111)面上可能的位错反应为 $1/2\big[011\big](b_{*})\rightarrow1/6\big[\overline{{1}}21\big] (b_{5})+1/6\big[112\big](b_{6})$ 当 $b_{2}$ 和 $b_{4}$ 相遇发生反应时： $b_{z}+b_{5}\rightarrow1/6[110]$ ,为压杆位错。
三 | $\mathrm{Ge}$ （锗）晶体生长机制为二维形核模型时，如果在液固界面形成的核胚为圆柱形，每个核的高度 $h{=}0.25~\mathrm{nm}$ ,求临界核的直径 $d^{*}$ 。（已知熔点 $\mathcal{T}_{\mathrm{m}}=123\mathrm{i}\mathrm{K}$ ，熔化热为 $750000\mathrm{kJ}/\mathrm{m}^{3}$ ，单位面积表面能为 $5.5\times10^{-2}\mathrm{J/m^{2}}$ ，凝固时过冷度 $\Delta T=$ $0,01\tilde{T}_{\perp}$ ) | $\Delta G{=}\pi(d/2)^{2}h\Delta G_{\vee}{+}\pi d h\sigma$ $\partial\Delta G/\partial d=0$ 得 $\pi(d/2)h\Delta G_{\mathrm{v}}+\pi h\sigma=0$ $d^{*}=-2\sigma/\Delta G_{\mathrm{v}}$ 又因 $\Delta G_{\mathrm{v}}{=}{-}L_{\mathrm{e}}\Delta T/T_{\mathrm{m}}$ 所以 $d^{*}=2\sigma T_{\mathrm{m}}/(L_{\mathrm{m}}\Delta T)$ 代人数字得 $d^{*}=14.7\bar{\tau}\ m$
四 | 碳原子在 ${800}^{\circ}\mathrm{C}$ 时扩散进人纯铁材料表面 $0.1\mathfrak{c m}$ 处需要10个小时，求在 $900^{\circ}\mathrm{C}$ 时要获得同样的碳深度需多少时间。（碳原子在 fcc 铁中的扩散激活能为 $137520\mathrm{J/mol)}$ ） | 因 $D{=}D_{0}\exp(-Q/R T)$ 代人数字得 $D_{800}/D_{500}{=}0.27$ 渗层深度 $x^{2}/(4D t)=$ 常数代人数字得 $t_{900}=2,7\mathrm{hr}$
五 | 解释高分子晶体的熔融升温现象。 | 结晶高分子材料在熔融过程中存在一个较宽的熔融温度范围（熔限）。原因在于： (1）高分子结晶速度慢,通常的降温速度难以保证高分子中的链段充分扩散来结晶出较完善的晶体； （2）升高温度时较不完善的晶体因为晶片薄和内含大量缺陷而在低温时先融化,面较完善的则在较高温度范围融化。因此出现熔融升温现象； （3）结晶时较慢的冷却速度可缩小熔限范围；
八 | 形变后的材料经恒温退火，再结晶结束后继续保温以使晶粒长大。当退火 30分钟时测得材料的晶粒直径为 23μm,其对应的屈服强度为112 MPa;退火60 分钟时测得屈服强度为103 MPa;求退火 90 分钟时材料的屈服强度。（设完成再结晶所需要的时间以及再结晶结束时的晶粒尺寸可忽略不计） | 据晶粒直径与退火时间关系： $$ d^{2}=k t $$ 得 $k=17,6$ 所以退火时间为60分钟时 $d{=}32.5\mu\mathrm{m}$ 退火时间为90分钟时 $d=39.8\mu\mathrm{m}$ 根据Hall-Petch公式： ${\pmb{\sigma}}={\pmb{\sigma}}_{0}+k d^{-1/2}$ 得 $\k=272,\sigma_{0}=55,3$ 所以退火90分钟时 $$ \dot{\pmb\sigma}=98.4(\mathbf{MPa}) $$
港澳台
1 | 氯化绝(CsCl)为有序体心立方结构，它属于 （A）体心立方点阵 (B）面心立方点阵 （C）简单立方点阵 | C
2 | 六方晶系中$(11\overline{2}0)$晶面间距 $(10\overline{1}0)$晶面间距。 （A）小于 (B）等于 (C)大于 | A
3 | 立方晶体中的[001]方向是 （A）二次对称轴 (B）四次对称轴 (C）六次对称轴 | B
4 | 理想密排六方结构金属的 $c/a$ 为 (A) 1. 6 (B) $2\sqrt{\frac{2}{3}}$ $({\mathsf{C}}){\sqrt{\frac{2}{3}}}$ | B
5 | 在 $\mathrm{{SiO}}_{2}$ 七种晶型（polymorphic forrn)转变中,存在两种转变方式：一种为位移转变(displacive transformation）,另一种为重构转变(reconstructive transformation），位移转变需要的激活能（activationenergy) 重构转变的激活能。 (A)大于 (B)小于 (C）等于 | B
6 | 在晶体中形成空位的同时又产生间隙原子，这样的缺陷称为 (A）肖脱基缺陷（Schottky defect) (B）弗兰克尔缺陷（Frenkel defect) (C）间隙缺陷（interstitial defect) | B
7 | 在点阵常数为 $\pmb{\alpha}$ 的体心立方结构中，柏氏矢量(Burgers vector)为a[100］的位错（dis-location) 分解为 $\frac{a}{2}[111]+\frac{a}{2}[1\overline{{{1}}}\overline{{{1}}}]$ （A）不能 (B)能 (C）可能 | A
8 | 面心立方晶体的李晶面(twinning plane)是 (A){112} (B) {110} (C){111} | C
9 | 菲克第一定律(Fick's first law)描述了稳态扩散(steady-state diffusion)的特征，即浓度不随 变化。 （A）距离 (B)时间 (C)温度 | B
10 | 在置换型固溶体(substitional solid solution)中,原子扩散的方式-一般为 （A）原子互换机制（atomexchangemechanism）(B）间隙机制（interstitial diffusion uechanism)(C）空位机制(vacancy diffusion mechanism) | C
11 | 在 $\mathrm{Ti}\Omega_{2}$ 中，当一部分 $\mathrm{^{\circ}T i^{\circ}}$ 还原成 $\mathrm{Ti^{3+}}$ ，为了平衡电荷就出现 （A）氧离子空位 (B）钛离子空位 （C）阳离子空位 | A
12 | 在柯肯达尔效应（Kirkendalleffect）中，标记漂移（markershift）主要原因是扩散偶(diffusion couple)中 （A）两组元的原子尺寸不同 （B）仅一组元的扩散（C）两组元的扩散速率不同 | C
13 | 形成临界晶核（criticalnucleus)时体积自由能（volume free energy）的减少只能补偿表面能（surfaceenergy)的 (A) 1/3 (B) 2/3 (C) 3/4 | B
14 | 在 $\mathbf{MgO}$ 离子化合物中,最可能取代化合物中 $\mathbf{M}\mathbf{g}^{2+}$ 的正离子(已知各正离子半径(nmn)）分别是：（ ${\bf M}_{\bf g}{}^{2+}$ )0.066. ( $\mathbb{C}a^{2+}$ )0.099、( $\mathrm{Li^{+}}$ )0.066、( $\mathbf{Fe}^{\mathbf{2+}}$ ）0.074是 (A) $\mathbb{C}\mathfrak{a}^{\mathfrak{z}+}$ (B) Lit (C) Fe²+ | C
15 | 从高分子(polymer)的重复结构单元(mer）的对称性可知，最易结晶（crystallization）的是 (A）聚丙烯(polypropylene) (B)聚乙烯(polyethylene) (C）聚苯乙烯(polystyrene) | B
16 | 铸铁（castiron）与碳钢（carbon steel)的区别在于有无 （A）莱氏体(ledeburite）（B）珠光体(pearlite) (C）铁素体（ferrite) | A
17 | 在二元相图（binary phase diagrams)中,计算两相相对量(amounts of two phase)的杠杆法则（leverlaw）只能用于 （A）单相区中 (B)两相区中 （C）三相平衡水平线上 | B
18 | 在三元相图（ternary phase diagram)浓度三角形（equilateral triangle）中，凡成分(composition）位于 上的合金，它们含有另两个顶角所代表的两组元（component)含量相等。 （A）通过三角形顶角的中垂线（B）通过三角形顶角的任一直线（C）通过三角形顶角与对边成 $45^{\circ}$ 的直线 | A
19 | 由 Clausius-Clapeyron 方程可知，随着压力的增加，Y-Fe 转变成 $\mathsf{\Gamma}\mathsf{\Gamma}\mathsf{\Gamma}\mathsf{\Gamma}\mathsf{\Gamma}\mathsf{\Gamma}\mathsf{\Gamma}\mathsf{\Gamma}\mathsf{\Gamma}\mathsf{\Gamma}\mathsf{\Gamma}\mathsf{\Gamma}$ 的温度 （A）升高 (B)降低 (C)不变 | B
20 | 网络型高分子（networkpolymers)不可能出现 (A）玻璃态(giass state) (B) 橡胶态(rubbery state) (C）粘流态(viscous flow state) | C
3 | $0.1\%\mathsf{C}(\mathbf{w}\mathfrak{t.})$ 的低碳钢,置于 $1.2\%\mathbf{C}(\mathbf{w}\mathbf{t}.\mathbf{\mu})$ 渗碳气氨中，在 $\widehat{\sf g}20^{\circ}\mathrm{C}$ 下进行渗碳。如果要求离表层 $0,\mathtt{2c m}$ 处含碳量为 $0.45\%\mathrm{C}(\mathbf{w}\mathbf{t}.)$ ，问需要多少渗碳时间？已知：碳在 ${\mathfrak{p}}_{\mathbf{P}\mathbf{e}}$ 中 $920\mathrm{\Omega}$ 时的扩散激活能为 $133984\mathrm{J/mol}$ $D_{0}{=}0.23\mathrm{cm}^{2}/\mathfrak{s},\mathrm{erf}(0.71){=}0.68,$ | 扩散系数：D=Dex（一R）故 $D=0.23\times\exp\Bigl(-\frac{133984}{8.314\times(273+920)}\Bigr)=3.12\times10^{-7}({\mathrm{cm}}^{2}/{\mathrm{s}}).$ 根据渗碳方程： $$ \rho(x,t)=\rho_{\mathrm{s}}-(\rho_{\mathrm{s}}-\rho_{\mathrm{0}})\operatorname{erf}\Big(\frac{x}{2\sqrt{D t}}\Big) $$ 故 $$ \operatorname{erf}\Big(\frac{x}{2\sqrt{D t}}\Big)=\frac{\rho_{\mathsf{s}}-\rho(x,t)}{\rho_{\mathsf{s}}-\rho_{\mathsf{0}}}=\frac{1.2-0.45}{1.2-0.1}=0.682 $$ 故 $$ \frac{x}{2\sqrt{D t}}=0.71 $$ 故 $$ t={\frac{\left({\frac{x}{2\times0.71}}\right)^{2}}{D}}={\frac{\left({\frac{0.2}{2\times0.71}}\right)^{2}}{D}}=17.7({\mathrm{h}}) $$ 即所需的渗碳时间为17.7小时。
5 | 面心立方 $(\{\mathtt{c c}\}$ 绪构密排面{111}按ABCABC"顺序雄垛而成，密排六方(hcp)结构密排面{0001}按ABABAB…··顺序堆垛面成。试说明在面心立方结构中以怎样的方式和引人什么性质的位错，可使 fcc 结构全部转变为hcp 结构。 | 据此,若将 C层原子移动到 E 位置(或者 E2、E; 位置、均指投影位置)上,可以使C原子层排列变为 A 原子层的排列。若此时 B 原子层相应地移动,则其变为 C 层的原子排列方式，A层原子则变为B层的排列方式。 因此，在ABCABC.排列中的第2层引人不全位错 $\frac{a}{6}(11\overline{{\widehat{2}}})$ (或者是 $\frac{a}{6}(1\overline{{2}}1)$ （211)亦可），使其扫过第3层及其后的各层，能使原子排列变为ABABCABC-…，然后再在第4层引人同样的位错进行相同的处理，可使原子排列变为ABABABCABC"，依此进行下去，可得到ABABAB…的排列结构。 综上所述，分别在 $\left\{{\tt c c}\right.$ 结构ABCABC….的第 $2\eta$ 层(111)面 $(n{=}1,2,3,\cdots)$ 中引人不全位错 $\frac{a}{6}(11\overline{{2}})\bigg\{$ 或者是 $\frac{a}{6}$ (121) $\frac{a}{6}$ (211)亦可)，即在(111)面每隔一层引人一个不全位错，可使其排列结构变为ABABAB…….,即变成了hcp 的排列结构。