## Sheet1
Question | Answer
高分子材料是(1)，其合成方法有(2)和(3)两种，按应用可分为(4)、(5)、(6)、(7)、(8)。 | (1)以高分子化合物为主要组分的材料；(2)加聚；(3)缩聚；(4)塑料；(5)橡胶；(6)纤维；(7)胶粘剂；(8)涂料
高分子材料中，分子的原子间结合键（主价力）为(1)，分子与分子之间的结合键（次价键）为(2)；由于分子链非常长，次价力常常(3)主价力，以致受力断裂时往往是(4)先断开。 | (1)共价键；(2)分子键；(3)大于；(4)共价键
大分子链的几何形状为(1)、(2)、(3)。热塑性塑料主要是(4)分子链，热固性塑料主要是(5)分子链。 | (1)线型；(2)支链型；(3)体型；(4)线型；(5)体型
线型无定形高聚物的三种力学状态是(1)、(2)、(3)，它们的基本运动单元相应是(4)、(5)、(6)，它们相应是(7)、(8)、(9)的使用状态。 | (1)玻璃态；(2)高弹态；(3)粘流态；(4)链节或侧基；(5)链段；(6)大分子链；(7)塑料；(8)橡胶；(9)流动树脂
分子量较大的非完全晶态高聚物的力学状态是(1)、(2)、(3)、(4)，它们相应是(5)、(6)、(7)的使用状态。 | (1)玻璃态；(2)高弹态；(3)皮革态；(4)粘流态；(5)塑料；(6)橡胶；(7)流动树脂
工程高聚物按性能可分为五大类型：(1)，例如：(2)属(3)类，例如(4)属(5)类，例如(6)属(7)类，例如(8)属(9)类，例如(10)属(11)类。 | (1)塑料、橡胶、纤维、胶粘剂、涂料；(2)聚酰胺；(3)塑料；(4)丁苯橡胶；(5)橡胶；(6)涤纶；(7)纤维；(8)环氧胶；(9)胶粘剂；(10)酚醛树脂涂料；(11)涂料
高分子材料的老化，在结构上是发生了(1)、(2)。 | (1)交联；(2)裂解
五大工程塑料是(1)、(2)、(3)、(4)、(5)。 | (1)聚甲醛；(2)聚酰胺；(3)聚碳酸酯；(4)ABS;(5)聚砜
橡胶在-70℃呈现(1)物理状态。 | (1)玻璃化
某厂使用库存已两年的尼龙绳吊具时，在承载能力远大于吊装应力时发生断裂事故，则其断裂原因是(1)。 | (1)老化
分子量大的线型高聚物有玻璃态（或晶态）高弹态和粘流态。交联密度大的体型高聚物没有高弹性和粘流态。 | √
高聚物力学性能主要决定于其聚合度、结晶度和分子间力等。 | √
ABS塑料是综合性能很好的工程材料。 | √
硅酸盐玻璃、云母、石棉属于(1);有机硅树脂、有机硅橡胶属于(2);尼龙、 聚砜属于(3);塑料王(聚四氟乙烯)、有机玻璃(聚甲基丙稀酸甲酯)属于(4)。A.碳链有机聚合物 B.杂链有机聚合物 C.元素有机化合物 D.无机聚合物 | (1)D;(2)C;(3)B;(4)A
膨胀系数最低的高分子化合物的形态是(1)。A.线型 B.支化型 C.体型 | (1)C
较易获得晶态结构的是(1)。B.支化型分 A.线型分子 子 C.体型分子 | (1)A
合成纤维的使用状态为(1),塑料的使用状态为 (2)。A.晶态 B.玻璃态 C.高弹态 D.粘流态 | (1)B;(2)B
高分子材料受力时，由键长的伸长所实现的弹性为(1),由链段的运动所实现的弹性为(2)。A.普弹性 B.高弹性 C.粘弹性 D.受迫弹性 | (1)C;(2)B
高聚物的弹性与(1)有关，塑性与(2)有关。A. $T_{\mathrm{m}}$ B. $T_{_{8}}$ C. $T_{t}$ D.Ta | (1)C;(2)D
力学性能比较，高聚物的(1)比金属材料好。A.刚度 B.强度 C.冲击强度(韧性) D.比强度 | (1)D
橡胶是优良的减震材料和磨阻材料，因为有突出的(1)。A.高弹性 B.粘弹性 C.塑料 D.减磨性 | (1)A
高分子材料中存在结晶区，则其熔点是(1)。A.固定的 B.一个温度软化区间 C.在玻璃化温度以上 D.在粘流温度以上 | (1)C
何谓高聚物的老化？怎样防止老化？ | 高分子材料在长期储存和使用过程中，由于受氧、光、热、机械力、水蒸气及微生物等外因的作用，使 性能逐减退化，直至丧失使用价值的现象称为老化。老化的根本原因是在外部因素的作用下，高聚物分子链产生了交联与裂解。目前采取的防老化措施有三种。 ①改变高聚物的结构。例如将聚氯乙烯氯化，可以改变其热稳定性。 ②添加防老剂。高聚物中加入水杨酸脂、二甲苯酮类有机物和炭黑可防止光氧化 。 ③表面处理。在高分子材料表面镀金属(如银、铜、镍)和喷涂耐老化涂料(如漆、石蜡)作为保护层，使材料与空气、光、水及其他引起老化的介质隔绝，以防止老化。
说明交联的作用，它如何改变聚化物的结构和性能。 | 所谓交联反应，就是指高聚物在外部因素作用下，使高分子从线形结构转变为体形结构，从而引起强度、脆性增加，化学稳定性提高的过程。交联反应使高分子材料变硬、变脆甚至开裂。
为提高聚化物的强度或者为改善其塑料韧性，请你总结出几种“合金化”方式。 | 物理改性：主要是利用加入填料来改变高聚物的物理机械性能。例如，石棉经处理后用作聚丙烯的填料,其拉伸强度可增加60%,抗弯强度增加100%。化学改性；通过共聚、嵌段、接枝、共混、复合等方法，使高聚物获得新的性能。例如，ABS塑料就是采取三元共聚而得到优良综合性能的一种塑料。
用全塑料制造的零件有何优缺点。 | 优点：化学稳定性好，耐蚀性能好，比强度高，摩擦、磨损性能好，绝缘性好。 缺点：强度和弹性模量较低，硬度低，有冷流现象，耐热性差，膨胀系数大。
在设计塑料零件时，与金属相比，举出四种受限制的因素。 | 强度低，硬度低，弹性模量低，有冷流现象，耐热性差，膨胀系数大。
陶瓷材料分(1)、(2)和(3)三类，其生产过程包括(4)、(5)和(6)三大步骤。 | (1)玻璃；(2)陶瓷；(3)玻璃陶瓷；(4)原料的制备；(5)坯料的成形；(6)制品的烧结
传统陶瓷的基本原料是(1)、(2)和(3)，其组织由(4)、(5)和(6)组成。 | (1)粘土；(2)石英；(3)长石；(4)晶体相；(5)玻璃相；(6)气相
陶瓷中玻璃相的作用是(1)、(2)、(3)和(4)。$T_{\mathrm{g}}$为(5),$T_{\mathrm{f}}$为（6）。 | (1)粘结分散的晶相；(2)降低烧结温度；(3)抑制晶粒长大；(4)填充气孔；(5)玻璃化温度；(6)粘流温度
可制备高温陶瓷的化合物是(1)、(2)、(3)、(4)和(5),它们的作用键主要是(6)和(7)。 | (1)氧化物；(2)碳化物；(3)氮化物；(4)硼化物；(5)硅化物；(6)共价键；(7)离子键
YT30是(1)，其成分由(2)、(3)和(4)组成，可用于制作(5)。 | (1)钨钴钛类合金；(2)WC;(3)TiC;(4)Co;(5)刀具刃部
氧化物陶瓷为密排结构，依靠强大的离子键，而有很高的熔点和化学稳定性。 | √
玻璃的结构是硅氧四面体在空间组成不规则网络的结构。 | √
陶瓷材料的抗拉强度较低，而抗压强度较高。 | √
陶瓷材料可以作为高温材料，也可作耐磨材料。 | √
陶瓷材料可以作刃具材料，也可以作保温材料。 | √
氧化物主要是(1),碳化物主要是(2),氮化物主要是(3)。A.金属键 B.共价键 C.分子键 D.离子键 | (1)D;(2)B;(3)B
金属陶瓷的气孔率为(1)，普通陶瓷的气孔率为(2)，保温材料的气孔率(3)，特种陶瓷的气孔率为(4)。$\mathrm{A}.5\%\sim10\%$ B.<5% $\mathrm{C}_{\cdot}<0.5\%$ $\mathrm{D.>10\%}$ | (1)D;(2)A;(3)D;(4)C
氧化铝陶瓷可用作(1),SiC陶瓷可用作(2),氮化硅陶瓷可用作(3)。A.砂轮 B.叶片 C.刀具 D.磨料 E.坩埚 | (1)C,E;(2)B;(3)A,D
传统陶瓷包括(1),而特种陶瓷主要有(2)。A.水泥 B.氧化铝 C.碳化硅 D.氮化硼 E.耐火材料 F.日用陶瓷 G.氮化硅 H.玻璃 | (1)A,F,H;(2)B,C,D,E,C
热电偶套管用(1)合适，验电笔手柄用(2)合适，汽轮机叶片用(3)合适。A.聚氯乙烯 B.2Cr13 C.高温陶瓷 D.锰黄铜 | (1)C;(2)A;(3)B
何为传统上的“陶瓷”？何为特种陶瓷？两者在成分上有何异同。 | 普通陶瓷是以天然的硅酸盐矿物为原料(如粘土、长石、石英)经过原料加工——成型——烧结而得到的无机多晶固体材料。因此，这类陶瓷又叫硅酸盐陶瓷。为了改善普通陶瓷的性能，人们发现天然原料中带来的杂质颇为不利，因此采用了纯度较高的人工合成原料，并沿用普通陶瓷的成型、烧结工艺而制得新的陶瓷品种。这类陶瓷称为特种陶瓷，例如氧化物陶瓷、压电陶瓷等。成分异同：a) 传统陶瓷以粘土、长石、石英为原料。b)特种陶瓷：采用人工合成原料(无杂质或杂质较少的各种化合物，例如氧化物、氮化物、碳化物)经传统工艺成型及烧结而成，其成分特点是比传统陶瓷杂质少，由于采用人工合成的粉粒，故成分可以调整。
陶瓷材料可应用在哪些领域？它有哪些特点？ | 应用于绝缘、耐磨、耐腐蚀、耐高温零件。主要性能特点：高硬度、高耐磨性、高弹性模量、较高抗压强度、优良的高温强度、绝缘性好，具有优良的抗高温氧化性及良好抗腐蚀能力。 缺点是脆性大、冲击韧性低。陶瓷增韧问题的解决是其应用于机械行业的关键。
陶瓷材料为何是脆性的？为什么抗拉强度常常远低于理论强度？ | 陶瓷材料之所以是脆性的，这里既有微观结构的因素 ，也有宏观组织的影响。从微观结构上看，陶瓷材料的结合键是离子键，离子晶体如果发生相对移动，将失去电平衡，使离子键遭到破坏，所以离子键结合的材料是脆性的。从宏观组织上看，陶瓷材料存在着大量气孔 $(5\%\sim10\%$ ）,导致陶瓷受力时承载面积下降，特别气孔是应力集中的地方。综上所述，陶瓷材料是脆性的。由于拉伸时气孔的割裂及应力集中作用，所以陶瓷的抗拉强度低于理论强度。
何为反应烧结？何为热压烧结？各有何优缺点？ | 反应烧结：是以各种化合物(例如Si、Si-SiN4粉等)陶瓷粉为原料，压制成型后在烧结时，经特殊化学处理得到陶瓷的过程。热压烧结：是以各种化合物的陶瓷粉为原料，加入少量添加剂，装入石墨模具中，在高温高压下烧结成型的方法。反应烧结的陶瓷气孔高达$20\%\sim30\%$,故陶瓷强度不及热压烧结的陶瓷，但反应烧结的陶瓷往往在进行化学处理过程中可实施机械加工，因而反应陶瓷可用于制作形状复杂、尺寸精度高的耐热、耐磨、抗腐蚀的绝缘产品。热压烧结陶瓷由于受模具形状限制，只能加工形状简单的耐磨耐高温制品(例切削刀具)。但热压烧结陶瓷强度较高、致密、气孔率极低。
木材是由(1)和(2)组成，灰口铸铁是由(3)和(4)组成的。 | (1)纤维素；(2)木质素；(3)钢基体；(4)石墨
纤维增强复合材料中，性能比较好的纤维主要是(1)、(2)、(3)、(4)。 | (1)玻璃纤维；(2)碳纤维；(3)硼纤维；(4)碳化硅纤维
纤维复合材料中，碳纤维长度应该(1)，碳纤维直径应该(2)，碳纤维的体积含量应该是在(3)范围内。 | (1)高大；(2)小；(3)较高
玻璃钢是(1)和(2)的复合材料，钨钴硬质合金是(3)和(4)的复合材料金合为的合金合 | (1)树脂；(2)玻璃纤维；(3)WC；(4)Co
复合材料为了获得高的强度，其纤维的弹性模量必须很高。 | √
纤维增强复合材料中，纤维直径越小，纤维增强的效果越好。 | √
细粒复合材料中细粒相的直径为(1)时增强效果最好。A. $<0.01~\mu\mathrm{m}$ B.0.01\~0.1-pm $\mathrm{C.}>0.1\mu m$ | (1)B
设计纤维复合材料时，对于韧性较低的基体，纤维的膨胀系数可(1)，对于塑性较好的基体，碳纤维的膨胀系数可(2)。A.略低B.相差很大 C.略高 D.相同 | (1)C;(2)A
车辆车体本身可用(1)制造，火箭支架可用(2)制造，直升机螺旋桨叶可用(3)制造。A.碳纤维树脂复合材料合B.热固性玻璃钢 C.硼纤维树脂复合材料 | (1)B;(2)C;(3)A
复合材料的分类有哪些？ | 按基体材料的类别可将复合材料分为两类：非金属基复合材料和金属基复合材料。按增强材料的种类可将复合材料分为三类：纤维增强复合材料、颗粒增强复合材料和叠层复合材料。
粒子增强、纤维增强的机制是什么？ | 纤维增强复合材料的增强机制：纤维增强复合材料是由高强度、高弹性模量的连续（长）纤维或不连续（短）纤维与基体（树脂或金属、陶瓷等）复合而成。复合材料受力时，高强度、高模量的增强纤维承受大部分载荷，而基体主要作为媒介，传递和分散载荷。颗粒增强复合材料的增强机制： $\textcircled{1}$ 弥散强化的复合材料就是将一种或几种材料的颗粒（ $<0.1\%m$ 弥散、均匀分布在基体材料内所形成的材料。这类复合材料的增强机制是：在外力作用下，复合材料的基体将主要成受载荷，而弥散均匀分布的增强粒子将阻碍导致集体塑性变形的位错运动（例如金属基体的绕过机制）或分子链运动（高聚物基体时）。特别是增强粒子大都是氧化物等化合物，其熔点、硬度较高，化学稳定性好，所以粒子加人后，使高温下材料的强度下降幅度减少，即弥散强化复合材料的高温强度高于单一材料。强化效果与粒子直径及体积分数有关，质点尺寸越小，体积分数越高，强化效果越好。通常 $d=0.01\sim0.1~\mu\mathrm{m},\varphi_{\mathrm{p}}=$ $1\%\sim15\%$ $\textcircled{2}$ 颗粒增强复合材料是用金属或高分子聚合物为粘接剂，把具有耐热性好、硬度高但不耐冲击的金属氧化物、碳化物、氮化物粘结在一起而形成的材料。这类材料的性能既具有陶瓷的高硬度及耐热的优点，又具有脆性小、耐冲击等方面的优点，显示了突出的复合效果。由于强化相的颗粒较大（ $d>1(m)$ ，它对位错的滑移（金属基）和分子链运动（聚合物基）已没有多大的阻碍作用，因此强化效果并不显著。颗粒增强复合材料主要不是为了提高强度，而是为了改善耐磨性或者综合的力学性能。
影响复合材料广泛应用的因素是什么？通过什么途径来进一步提高其性能，扩大其使用范围 | 所谓复合材料就是指由两种或两种以上不同性质的材料，通过不同的工艺方法人工合成的多相材料。复合材料既保持组成材料各自的最佳特性，又具有组合后的新特性。如，玻璃纤维的断裂能只有 $7.5\times10^{-2}J,$ 常用树脂为 $2.26\times10^{-2}J$ 左右，但由玻璃纤维与热固性树脂组成的复合材料，即热固性玻璃钢的断裂能高达17.6J，其强度显著高于树脂，而脆性远低于玻璃纤维。可见“复合”已成为改善材料性能的重要手段。因此，复合材料越来越引起人们的重视，新型复合材料的研制和应用也越来越广泛。
常用增强纤维有哪些？它们各自的性能特点是什么？ | 玻璃纤维：密度为 $2.4\sim2.7~\mathrm{g/cm}^{3},$ 与铝相近，抗拉强度比块状玻璃高几十倍，比块状高强度合金钢还高，弹性模量比其他人造纤维高5\~8倍，伸长率比其他有机纤维低，耐热性较高，有良好的耐蚀性，对其他溶剂有良好的化学稳定性；制取方便，价格便宜。碳纤维：密度低，强度和模量高。它的高、低温性能好，它的化学稳定性高；热膨胀系数小，热导率高，导电性、自润滑性好。其缺点是脆性大，易氧化。硼纤维：硼纤维熔点高，具有高强度、高弹性模量，具有良好的抗氧化性和耐腐蚀性。其缺点是密度较大，直径较粗，生产工艺复杂，成本高，价格昂贵。芳纶纤维：它的最大特点是比强度和比模量高。密度小，韧性好，耐热性比玻璃纤维好，具有优良的抗疲劳性、耐腐蚀性、绝缘性和加工性，且价格便宜。碳化硅纤维：高熔点、高强度、高模量的陶瓷纤维，主要用于增强金属和陶瓷。突出特点是具有优良的高温强度。
未来材料科学研究具有什么样的特点？材料科学的发展方向是什么？ | 目前，由于对新材料的需求日益增长，人们希望在材料研制中尽可能地增加理论预见性、减少盲目性。客观上由于现代化物理化学等基础科学的深入发展，提供了许多新的原理与概念，更重要的是计算机信息处理技术的发展，以及各种材料制备及表征评价技术的进展，使材料研制及设计出现一些新的特点。 $\textcircled{1}$ 在材料的微观结构设计方面，将从显微构造层次（ $-1\mu\mathrm{m})$ ）向分子、原子层次（1\~10$\mathrm{{nm}}$ ）及电子层次 $(0.1\sim1\mathrm{nm})$ 发展（研制微米、纳米材料）。 $\textcircled{2}$ 将有机、无机和金属三大类型材料在原子、分子水平上混合而构成所谓“杂化”（Hybrid）材料的构思设想，探索合成材料新途径。 $\textcircled{3}$ 在新材料研制中，在数据库和知识库存的基础上，利用计算机进行新材料的性能预报，利用计算机模拟揭示新材料微观结构与性能的关系。 $\textcircled{4}$ 深人研究各种条件下材料的生产过程，运用新思维，采用新技术，来开发新材料，进行半导体超晶格材料的设计，即所谓“能带工程”或“原子工程”就是一例。它通过调控材料中的电子结构，按新思维获取由组成不同的半导体超薄层交替生长的多层异质周期结构材料，从而极大地推动了半导体激光器的研制。 $\textcircled{5}$ 选定重点目标，组织多学科力量联合设计某种新材料，如按航天防热材料的要求而提出的“功能梯度”材料（FGM）的设想和实践。 21世纪的材料科学必将在科学技术迅猛发展的基础上，朝着高功能化、超高性能化、复杂化（复合化和复杂化）精细化、生态环境化和智能化的方向发展，从而为人类社会的物质文明作出更大的贡献。
弹性合金可分为(1)和(2)两大类。 | (1)高弹性合金；(2)恒弹性合金
常用的膨胀材料有(1)、(2)、(3)三类。 | (1)低膨胀材料；(2)定膨胀材料；(3)高膨胀材料
电阻材料按特性与用途可分为(1)、(2)和(3)。 | (1)精密电阻材料；(2)膜电阻材料；(3)电热材料
超导体在临界温度 $\ensuremath{T_{c}}$ 以下，具有完全的(1)和完全的(2)。 | (1)导电性；(2)抗磁性
形状记忆合金是利用了材料的(1)和(2)的特性来实现形状恢复的。 | (1)超弹性；(2)形状记忆效应
贮氢合金是合金固溶氢气形成含氢的固溶体，在一定条件下，该合金分解释放 | √
高弹性合金具有(1)。A.高的弹性极限和高的弹性模量 B.高的弹性极限和低的弹性模量 C.低的弹性极限和高的弹性模量 D.低的弹性极限和低的弹性模量 | (1)B
电阻材料的电阻温度系数(1)。A.越大越好 B.越小越好 C.大小没有要求 | (1)C
形状记忆合金构件在(1)态进行塑性变形，在(2)后，恢复原来的形状。A.马氏体 加热转变成母相 B.母相 冷却转变成马氏体C.马氏体 停留若干天 D.母相 加热转变新的母相 | (1)A
热双金属片的主动层和被动层分别是(1)。A.定膨胀合金和高膨胀合金 B.高膨胀合金和定膨胀合金 C.定膨胀合金和低膨胀合金 D.高膨胀合金和低膨胀合金 | (1)D
高弹合金具有哪些特性？它分哪几类？ | 这类合金要求有高的弹性极限 $\sigma_{\mathrm{e}}$ 和低的弹性模量 $E$ ，即 $\sigma_{\mathrm{e}}/E$ 值高，从而使元件的弹性后效应小，工作稳定。同时要求有高的疲劳强度和好的加工性能。高弹性合金按成分可分为钢、铜合金、镍基和钴基合金。
定膨胀合金的特点是什么？并说出它的主要用途。 | 在某一温度范围内具有一定膨胀系数的材料称为定膨胀材料。这类材料应用于电真空工业中，用来与玻璃、陶瓷等相封接，要求与被封接材料的膨胀系数相匹配。
何谓电阻材料？它有哪些特性？ | 在电路中起电阻功能的实体元件所用的材料称为电阻材料，其一般要求是具有高而稳定的电阻值、小的电阻温度系数以及足够的机械强度，同时要求对铜的热电势小，耐蚀性好，易于切削和焊接。
什么叫超导体、超导体的临界温度T？并说明超导体的主要用途。 | 一般金属的直流电阻率随温度的降低而减小，在接近绝对零度时，其电阻率就不再继续下降而趋于一个有限值。但某些导体的直流电阻率在某一低温下陡降为零，被称为零电阻现象或超导电现象。通常将具有这种超导电性质的物体称之为超导体。电阻突变为零的温度则称为超导体转变温度或临界温度 $\ensuremath{T_{\mathrm{c}}}$ 。超导体不但可用于超导发电机，而且在超导电动机、超导输电、超导贮能、磁浮列车、磁流体发电、核聚变等应用领域富有成效。
形状记忆合金和形状记忆高聚物在形状记忆机理方面有何不同？ | 形状记忆合金的记忆机理：形状记忆合金材料加热淬火后，得到热弹性马氏体。该马氏体与母相之间的分界面共格性好，所以马氏体相在加热和冷却时，会连续地收缩与长大。当温度超过As点时马氏体塑转变为母相。若在马氏体状态下施加压力，马氏体晶格取向变化，产生变形。这种变形后的马氏体在加热后发生可塑转相变，转变为母相状态，使全部晶格都恢复原状，变形即可消失。 高聚物的形状记忆机理：高聚物的形状记忆机理是高聚物在高能射线作用下产生辐射交联反应。当温度超过熔点到达高弹态区域时，由于结晶体熔融，对它施加外力可以随意改变其外形。若此时降温冷却到结晶熔点以下时，由于它再次结晶，高分子链被“冻结”，它的形状被固定下来。一旦温度再次升到熔点以上（对聚氯乙烯类高分子则升高到玻璃化转变温度以上）时，它又恢复到原来的形状，显示出形状记忆效应。
解释下列基本概念及术语：超结构、对称倾侧晶界、上坡扩散、枝晶偏析、孪生、动态回复、超塑性、变质处理 | 超结构：有序固溶体的点阵常数与无序固溶体不同，在X射线衍射图上会产生附加的衍射线条，称超结构线，故有序固溶体也称超结构或超点阵。 对称倾侧晶界：由一系列柏氏矢量互相平行的同号刃位错垂直排列而成，晶界两边对称，两晶粒位相差很小，是一种最简单的小角度晶界。 上坡扩散：原子由低浓度处向高浓度处进行的扩散叫上坡扩散，上坡扩散的驱动力为化学位梯度。口 枝晶偏析：不平衡结晶时，先结晶的固溶体含高熔点组元多，后结晶的固溶体含低熔点组元多，构成晶粒内部化学成分不均匀叫晶内偏析，由于固溶体常以树枝状方式长大，故也叫枝晶偏析。 孪生：冷塑变的重要形式之一，发生在晶体内部的均匀切变，总是沿一定晶面和一定晶向发生，变形后已变形部分与未变形部分呈镜面对称的位向关系，故该种塑变方式叫孪生。 动态回复：高层错能金属材料热变形时，由于扩展位错宽度小，易束集，易交滑移，故热变形时，同时进行高温回复，故叫动态回复，是高层错能金属材料热变形的主要或惟一的软化机制。 超塑性：金属材料在特定条件下拉伸可获得特别大的延伸率，有时甚至可达到$1000\%$ ，这种性能叫超塑性。超塑性变形时，应变速率敏感性指数 $m$ 很大， $m\approx0.5,$ 而一般金属材料仅为 $0.01\sim0.04$ 变质处理：在金属或合金浇铸之前，向液态金属中加人某些能促进非均匀形核或能阻碍晶核长大的固相物质，使铸件晶粒细化叫变质处理。
判定位错反应 $\frac{1}{2}[111]\rightarrow\frac{1}{8}[110]+\frac{1}{4}[112]+\frac{1}{8}[110]=0.$ 110]能否进行，为什么？ | $$ \Sigma b_{\mathbb{H}}=\Sigma b_{\mathbb{E}}=\frac{1}{2}[111] $$ 故该位错反应满足几何条件 $$ x\Sigma b_{j j}^{2}=\frac{3}{4}>\Sigma b_{j j}^{2}=\frac{1+1}{64}+\frac{1+1+4}{16}+\frac{1+1}{64}=\frac{7}{16} $$ 故也满足能量条件，所以该位错反应可以自发进行。
何谓成分过冷？简述成分过冷对固溶体生长形态的影响。 | 解液态合金的凝固过程中，由实际温度分布与成分变化两个因素所共同决定的过冷叫成分过冷。成分过冷区较大时，合金以树枝晶方式长大；成分过冷区较小时，合金以胞状晶方式长大；无成分过冷区时，合金以平面状方式长大。
简要说明孪生与滑移的不同，比较它们在塑变过程中的作用。 | 孪生使一部分晶体发生了均匀切变，滑移只集中在滑移面上进行；孪生使一部分晶体位向发生了改变，滑移不改变晶体位向；孪生要素与滑移系通常不同；孪生的临界切应力比滑移大得多，孪生的应力一应变曲线呈锯齿状，而滑移的应力一应变曲线呈光滑状；孪生变形速率远高于滑移。孪生对塑变的直接贡献不如滑移大，但由于孪生改变了晶体位向，可使处于硬位向的滑移系转到软位向而参与滑移，这对滑移系少的密排六方金属显得尤为重要。
何谓二次再结晶（异常长大）？简述其发生的条件。 | 再结晶结束后，继续加热或保温可能发生晶粒不连续长大，大多数晶粒的长大受到抑制，少数晶粒迅猛长大叫异常长大，也叫二次再结晶。其发生的条件为再结晶织构、第二相粒子或表面热蚀沟的存在。
纯金属结晶时，当液相中形成立方体晶核时，请写出系统自由焓的变化，即 $\Delta G$ 的表达式，并求（1）临界晶核。；（2）若立方体的临界晶核表面积用 $A^{*}$ 表示，证明形核功$G^{*}=\frac{1}{3}A^{*}\sigma$ | $$ \frac{\mathrm{d}\Delta G}{\mathrm{d}a}=3a^{2}\Delta G_{V}+12a\sigma=0 $$ 解得 将其代人 $\Delta G$ 表达式中 $$ x\Delta G^{*}=a^{2}(-\frac{4\sigma}{\Delta G_{\nu}})\Delta G_{V}+6a^{2}\sigma=-6a^{2}\frac{4\sigma}{6}+6a^{2}\sigma=-\frac{2}{3}A^{*}\sigma+A^{*}\sigma=\frac{1}{3}A^{*}\sigma $$
已知某不锈钢的层错能很低 $\gamma=0.013~\mathrm{J/m}^{2},$ 将其冷压变形，压下量分别为 $8\%$ 和$60\%$ ，然后将其进行再结晶退火。假定再结晶退火后，两种压下量的试样均已完成再结晶，简述它们的再结晶形核机制并说明再结晶退火后，两者晶粒尺寸有何区别？为什么？ | 压下量 $8\%$ 时，其形核机制为弓出形核机制。由于变形量小，变形不均匀，相邻晶粒的位错密度相差很大，残存的原始晶界中的一小段会向位错密度高的一侧突然弓出，扫掠过的小区域储存能全部释放，该区域可成为再结晶核心。 压下量 $60\%$ 时，其形核机制为亚晶合并机制。该材料层错能 $\gamma$ 很低，扩展位错宽度 $d$ 很小，扩展位错易束集，易交滑移，故易采用多边化、“Y”结点的移动和相邻亚晶的转动实现小亚晶的合并。随亚晶的合并，亚晶的尺寸增大，与四周的亚晶的位向差也变大，最后形成可动性大的大角度晶界，大角度晶界扫掠过后，在其后留下无应变的晶体，形成再结晶核心。 再结晶退火后，压下量 $8\%$ 时，处在临界变形度附近，变形量小，储存能少，再结晶驱动力小，虽可发生再结晶，但形核率低，故晶粒十分粗大。压下量 $60\%$ 时，储存能多，再结晶驱动力大，形核率高，故再结晶后晶粒细小。
γ-Fe在略高于910 ℃时，点阵常数 $α=0.3633\mathrm{nm},\alpha-\mathrm{Fe}$ 在略低于910℃时，$α=0.2892\mathrm{nm}$ （1）上述温度时γ-Fe和 $\alpha-\mathrm{Fe}$ 的原子半径；$(2)x-\mathrm{Fe}\lnot\propto-.$ Fe转变时的体积变化率； | (1)γ-Fe原子半径r=2 $r=\frac{\sqrt{2}}{4}a=\frac{\sqrt{2}}{4}\times0.3633=0.1284$ α-Fe原子半径r=3a $r=\frac{\sqrt{3}}{4}a=\frac{\sqrt{3}}{4}\times0.2892=0.1252$ (2) $$ x\Delta V_{\gamma\rightarrow_{\alpha}}{\mathcal{A}_{\theta}}=\frac{V_{\alpha}-V_{\gamma}}{V_{\gamma}}=\frac{0.2892^{3}\times\frac{1}{2}-0.3633^{3}\times\frac{1}{4}}{0.3633^{3}\times\frac{1}{4}}\approx0.886\mathcal{A}_{\theta} $$
求金刚石结构中通过（0,0,0）和 $(\frac{3}{4},\frac{3}{4},\frac{1}{4})$ 两点决定的晶向，并求与该晶向垂直的晶面。 | 两点坐标相减后，将其化为一组互质的整数，晶向指数为[331]，因为是立方系，所以同名晶面、晶向互相垂直即（331）垂直于[331]。
利用解析几何方法确定立方晶体中，（1）两晶向夹角；（2）两晶面夹角。 | （1）设立方系的两个晶向为[ $u_{1}v_{1}w_{1}$ 和[ $u_{2}v_{2}w_{2}]$ ，其夹角为 $\theta$ ，则 $$ \cos\theta={\frac{\left[u_{1}v_{1}w_{1}\right]\cdot\left[u_{2}v_{2}w_{2}\right]}{¦\left[u_{1}v_{1}w_{1}\right]¦\cdot¦\left[u_{2}v_{2}w_{2}\right]¦}}={\frac{u_{1}u_{2}+v_{1}v_{2}+w_{1}w_{2}}{{\sqrt{u_{1}^{2}+v_{1}^{2}+w_{1}^{2}}}\cdot{\sqrt{u_{2}^{2}+v_{2}^{2}+w_{2}^{2}}}}} $$ 所以 $$ \theta=\operatorname{arccos}(\cos\theta) $$ （2）设立方系的两个晶面为 $h_{1}k_{1}l_{1})$ 和 $h_{2}k_{2}l_{2})$ ，其夹角为 $\phi$ ，则 所以 $$ x\cos\phi={\frac{h_{1}h_{2}+k_{1}k_{2}+l_{1}l_{2}}{\sqrt{h_{1}^{2}+k_{1}^{2}+l_{1}^{2}}\cdot\sqrt{h_{2}^{2}+k_{2}^{2}+l_{2}^{2}}}} $$ 所以cos$\phi$ =arccos(cosθ）
铜晶体的晶格常数 $a=0.362\mathrm{nm},$ 密度 $\rho=8.98~\mathrm{g/cm}^{3},$ 相对原子质量为63.55，试求铜的晶体结构。 | 由密度的物理意义 $\rho=\frac{6.023\times10^{23}}{(0.362\times10^{-7})^{3}}=8.98(g/\mathrm{cm}^{3})$ n.解出 $n=3.997{\approx}4,$ 立方系单位晶胞拥有4个原子，故为面心立方结构。
In具有四方结构，相对原子质量 $A_{\mathrm{r}}=114.82,$ 晶格常数 $a=0.325~2~\mathrm{nm}$ $c=0.4946\mathrm{nm},$ 原子半径 $r=0.1625\mathrm{nm}$ ，密度 $\rho=7.286\mathrm{g/cm}^{3},$ 试求In单位晶胞拥有的原子数与致密度。 | 由密度表达式 $\rho=\frac{n\cdot023\times10^{23}}{(0.325~2\times10^{-7})^{2}\times0.494~6\times10^{-7}}\approx7.286$ 得到单胞拥有的原子数 $n\approx1.$ 999, $n=2$ ，应为体心四方结构。 致密度$$ xK=\frac{n v}{V}=\frac{2\times\frac{4}{3}\pi(0.1625)^{3}}{0.3252^{2}\times0.49646}\approx0.687 $$
$\mathrm{CaF}_{2}$ 的密度 $\rho=3.18~\mathrm{g/cm}^{3},$ $\mathrm{Ca}$ 的相对原子质量 $A_{\mathrm{r}}=40,08,\mathrm{F}$ 相对原子质量$A_{\mathrm{r}}=19.00$ ，求晶格常数 $a$。 | 由 $\mathrm{CaF}_{2}$ 结构可知，单位晶胞拥有4个 $\mathrm{Ca}^{2+}$ 和8个 $\mathrm{F^{-}}$ ，故其密度与晶格常数关系如下 $$ x\rho=\frac{4\times\frac{40.08+19\times2}{6.023\times10^{23}}}{a^{3}}\approx3.18 $$ 由上式解得 $a=0.546(\mathrm{nm})$
纯 $\mathrm{ZrO}_{2}$ 在 $1000\%$ 左右会产生同素异构转变，由正方晶系变为单斜晶系，在转变温度附近进行循环加热冷却，由于体积的突变，可使 $\mathrm{ZrO}_{2}$ 陶瓷变为粉末。当加人足够量的CaO，可与 $\mathrm{ZrO}_{2}$ 完全互溶，并使 $\mathrm{ZrO}_{2}$ 形成稳定的立方结构，从室温到熔化前都不发生晶型的改变。生产中加人质量分数为 $10\%$ 的 $\mathrm{Ca}0(20\mathrm{mol}\%)$ ，这种稳定的 $\mathrm{ZrO}_{2}$ 是一种实用的耐热材料，若阳离子形成fcc结构，阴离子位于四面体间隙位置，计算100个阳离子需要多少阴离子存在？四面体间隙位置被占百分数为多少？ | 由于 $\mathbf{Z}_{1}\mathbf{O}_{2}$ 中加人CaO的量为 $20\mathrm{mol}\%$ ，故100个阳离子中的总电荷数为$$ 20\times2+80\times4=360 $$ 为保持电中性需要的 $0^{2-}$ 阴离子数为 $360\div2=180$ （个）。 $\mathrm{Zr^{4+}}$ 与 $\mathrm{Ca}^{2+}$ 阳离子占面心立方结点位置，100个阳离子可组成25个晶胞，共有四面体间隙 $25\times8=200$ （个），故四面体间隙位置被占百分数 $180\div200=90\%$
态聚乙烯属于体心正交结构，晶格常数 $a=0.740\mathrm{nm},b=0.493\mathrm{nm},$ $c=0.253\mathrm{nm},$ 两条分子链贯穿一个晶胞。试计算完全结晶态聚乙烯的密度 $\rho_{\mathrm{c}}$ 若非晶态聚乙烯的密度 $\rho_{\mathrm{a}}=0.854~\mathrm{g/cm}^{3},$ 通常商用低密度聚乙烯的密度 $\rho=0.920\mathrm{g/cm}^{3}$ ，试计算其结晶区体积分数 和结晶区的质量分数 -8.1$\varphi_{\mathrm{c}}$ $w_{\mathrm{c}}$ | 烯（ $C_{2}H_{4}$ 通过加聚反应生成聚乙烯，其链节为 $\mathrm{CH}_{2}\mathrm{-CH}_{2}$ 于，将一个链节看成一个阵点，可知每个晶胞有两个链节，故可计算出完全结晶态聚乙烯的密度 $$ \rho_{c}=\frac{2(12\times2+1\times4)}{6.023\times10^{23}}\bigg/(0.740\times0.493\times0.253)\times10^{-21}\approx1.01~({\mathrm{g/cm}}^{3}) $$ 结晶体积分数 $$ x\varphi_{c}=\frac{\rho-\rho_{a}}{\rho_{c}-\rho_{a}}=\frac{0.92-0.854}{1.01-0.854}\approx42.3\% $$ 结晶区的质量分数 $$ w_{\mathrm{c}}=\frac{\rho_{\mathrm{c}}(\rho-\rho_{a})}{\rho(\rho_{c}-\rho_{a})}=\frac{1.01\times(0.92-0.854)}{0.92\times(1.01-0.854)}\approx46.6\% $$
合金相 $\mathrm{VC},\mathrm{Fe}_{3}\mathrm{C},\mathrm{Cu}7n,\mathrm{ZrFe}_{2}$ 属于何种类型，并指出其结构特点。 | \mathrm{Fe}_{3}\mathrm{C}属于复杂晶格结构间隙化合物，正交晶系，单胞拥有12个铁原子，4个碳原子，铁原子接近密堆排列，呈八面体，碳原子位于其八面体间隙。八面体顶角原子是相邻两个八面体所共有，八面体间还有一定取向。 VC属于间隙相，V占面心立方点阵的结点位置，C占全部八面体的间隙，属于面心立方点阵，是NaCI型结构。 CuZn是电子化合物， $c_{13}=3.12$ ，具有体心立方结构。 \mathrm{ZrFe}_{2}$是拓扑密堆相中的拉弗斯相，复杂立方结构。半径小的铁原子组成小四面体，这些小四面体顶点互相连成网格，半径大的 $\mathbf{z}_{\mathrm{r}}$ 原子位于Fe原子组成的小四面体之间的间隙，本身又组成金刚石结构。该结构中只存在四面体间隙，故致密度高于等径钢球的最密堆的面心立方结构。
铜的空位形成能 $1.7\times10^{-19}$ J，试计算 $1000^{\circ}\mathrm{C}$ 的时候， $1\mathrm{cm}^{3}$ 铜中所包含的空位数，铜的密度为 $8.9~\mathrm{g/cm}^{3}$ ，相对原子质量为63.5，玻尔兹曼常数 $K=1.38\times10^{-23}$ J/K。 | 平均空位浓度 $$ C=A\cdot\mathrm{e}^{-E_{v}/K T} $$ 式中A近似取作1 $$ C_{1000\mathbb{C}}=\mathrm{e}^{-E_{V}/K T}=\exp\bigg\{-\frac{1.7\times10^{-19}}{1.38\times10^{-23}\times1.273}\bigg\}\approx6.27\times10^{-5} $$ 设 $1~\mathrm{cm}^{3}$ 体积的铜晶体中，含有的原子数目为 $N$ $$ \frac{6.02\times10^{23}}{N}=\frac{63.5}{8.9} $$ 所以 $$ N{\approx}0.84\times10^{23} $$ 设 $^{1000~9\mathrm{C},1~\mathrm{cm}^{3}}$ 体积的铜所包含的平衡空位数是 $n$ $$ \begin{array}{r}{n=N\cdot C_{1000}\mathfrak{C}=0.84\times10^{23}\times6.27\times10^{-5}\approx5.27\times10^{18}(个)}\end{array} $$
已知 $\mathrm{Cr}$ 为体心立方结构，晶格常数 $a=0.2885\mathrm{nm},$ 密度 $\rho=7.10\mathrm{g/cm}^{3},$ 相对原子质量A=51.996，试求Cr的$times10^{6}$个阵点中所含的空位数自。 | 空位所占分数为x 由密度定义 $$ x\rho=\frac{2\times\frac{51.996}{6.023\times10^{23}}(1-x)}{2.885^{3}\times10^{-24}}=7.10 $$ 解得 $$ x=1-\frac{2.885^{3}\times10^{-24}\times7.10\times6.023\times10^{23}}{2\times51.996}\approx0.0126 $$ 所以 $10^{6}$ 个阵点中的空位数 $10^{6}\times0.0126=12.600（个）
$\mathrm{CaF}_{2}$ 密度 $\rho=3.18~\mathrm{g/cm}^{3},$ 晶格常数 $a=0.5463\mathrm{nm},$ 已知Ca和F的相对原子量分别为40.08和19.00，试求CaF2单位晶胞内所含肖特基空位数目。 | 为保持电中性， $\mathrm{CaF}_{2}$ 离子晶体中，每形成一个肖特基缺陷时，必须同时失去一个 $\mathrm{Ca}^{2+}$ 和两个 $\mathbf{F}^{-}$ 设单位晶胞内所含的肖特基缺陷数为 $x$ 个，则 $$ x\rho=\frac{\left(4-x\right)\left(40.08+19\times2\right)/6.023\times10^{23}}{5.463^{3}\times10^{-24}}\approx3.18\left({\mathrm{g}}/{\mathrm{cm}^{3}}\right) $$ 所以 $$ x=4-\frac{6.023\times10^{23}\times3.18\times5.463^{3}\times10^{-24}}{40.08+19.00\times2}\approx6.10\times10^{-4}\uparrow $$
若在 $\mathrm{Mg}\mathrm{F}_{2}$ 中溶人LiF，则必须向 $\mathrm{Mg}\mathrm{F}_{2}$ 中引人何种形式的空位（阴离子或阳离子）？相反若要在LiF中溶人MgF2，则要向LiF中引人何种形式的空位？ | 保持电中性， $\mathrm{Mg}\mathrm{E}_{2}$ 中溶人少量LiF，即以 $\mathrm{Li^{+}}$ 代替 ${\mathrm{Mg}}^{2+}$ 产生阴离子的空位。相反LiF中溶人 $\mathbf{M}_{\mathrm{E}}\mathbf{F}_{2}$ ，即以 ${\mathrm{Mg}}^{2+}$ 代替 $\mathrm{Li^{+}}$ 产生阳离子的空位。
温度由 $T_{1}$ 升到 $T_{2}$ ，用X射线衍射方法测得点阵参数相对变化 $\frac{\Delta a}{a}=($4\times10^{6}$）%，对于边长为L的立方体测得 =0.004%，求T2温度下的空位浓度。 | $$ xC_{v}=\frac{\Delta N}{N}=3\Bigl[\frac{\Delta L}{L}-\frac{\Delta a}{a}\Bigr]=3(0.004\%-0.0004\%)=1.08\times10^{-4} $$
同一滑移面上的两根正刃型位错，其柏氏矢量为 $b$ ，相距 ${\cal L},$ 当 $L$ 远大于柏氏矢量模6时，其总能量为多少？若它们无限靠近时，总能量又为多少？如果是异号位错结果又如何？ | 当两根刃型位错相距很远时，总能量等于两者各自能量之和，无论是同号 位错还是异号位错，均有 $$ \overline{{W}}=\overline{{W}}_{1}+\overline{{W}}_{2}=2\alpha G b^{2} $$ 当两根正刃型位错无限靠近时，相当于柏氏矢量为2b的一个大位错的能量 $$ xxxxxxxxxx W=\alpha\cdot G(2b)^{2}=4\alpha G b^{2} $$ 当两根异号刃型位错无限靠近时，相遇相消，其总能量为零。
估算 $1\mathrm{~cm}$ 长的刃位错的应变能（ $r_{0}=1~\mathrm{nm}$ $R=1~{\mathrm{cm}},\mu=5\times10^{10}~{\mathrm{Pa}},b=0.25~{\mathrm{nm}},\nu=1/3)$ ，并且指出占一半能量的区域半径。 | 单位长度刃位错的应变能为 $$ W_{E}=\big(\frac{W}{L}\big)_{E}=\frac{\mu b^{2}}{4\pi\big(1-\nu\big)}\mathrm{ln}\big({R}/{r_{0}}\big) $$ 设 $1\mathrm{{cm}}$ 刃位错的应变能是 $\overline{W}_{I}$ $$ W_{I}=\{{\frac{\mu b^{2}}{4\pi(1-\nu)}}\mathrm{ln}(R/r_{0})\}\cdot L={\frac{5\times10^{10}(0.25\times10^{-9})^{2}}{4\times3.14(1-1/3)}}10^{-2}\times\mathrm{ln}{\frac{1\times10^{-2}}{1\times10^{-9}}}=6\times10^{-11}J $$ 设占位错能量一半区域的半径为r $$ x\frac{W_{r}}{W_{1}}=\frac{\ln\displaystyle\frac{r}{r_{0}}}{\ln\displaystyle\frac{1\times10^{-2}}{r_{0}}}=\frac{\ln\displaystyle\frac{r}{1\times10^{-9}}}{\ln\displaystyle\frac{1\times10^{-2}}{1\times10^{-9}}}=1/2 $$ 由（2）式解得 $$ r=10^{-5.5}=10^{-6}\times10^{1/2}=3.16\times10^{-6}{\mathrm{m}}=3.16~{\mu}{\mathrm{m}} $$
已知单位位错 $\frac{a}{2}$ [101]能与肖克莱不全位错[121]相结合，形成弗兰克不全位错，试说明：（1）新生成的弗兰克不全位错的柏氏矢量；（2）这个位错为什么是固定位错。 | （1）新生成的弗兰克不全位错的柏氏矢量为 $b$ ，则 $$ b=\frac{a}{2}[\overline{{{1}}}01]+\frac{a}{6}[12\overline{{{1}}}]=\frac{a}{3}[\overline{{{1}}}11] $$ （2）新生成的弗兰克不全位错的位错线 $\mathbf{\Phi}_{t}$ 位于（111）面上， $b=\frac{a}{3}$ [111]垂直于（111)面，故 $b$ 与t决定的平面一定不是面心立方的密排面，故该位错不能够滑移，为固定位错。
试分析面心立方晶体中，在（111）面上运动的柏氏矢量为 $b=\frac{a}{2}$ [overline{{1}}10]的螺位错受阻时，能否通过交滑移转移到（111）、（11\overline{1}）、（\overline{1}11）面中的某个面上继续运动？为什么？ | $b=\frac{a}{2}[\overline{{1}}10]$ 的螺位错的位错线 $t=\left[\overline{{1}}10\right]$ ，因为[\overline{{1}}10] $[\overline{{1}}10]=0$ 故[\overline{{1}}10]晶向在（11\oveline{1}）面上，即 $t$ 也在（11\oveline{1}）面上。所以（111）与（11\oveline{1}）面的交线为[\overline{{1}}10]，故 $b=$ $\frac{a}{2}$ [\overline{{1}}10]的螺位错可以交滑移到（11\oveline{1}）面。
直接观察铝试样，在晶粒内部位错密度为 $\rho=5\times10^{13}/\mathrm{m}^{2},$ 如果亚晶间的角度为 $50$ ，试估算界面上的位错间距和亚晶粒的平均尺寸（铝的晶格常数 $a=2.8\times10^{-10}\mathrm{m})$ | （1）由公式 $D\approx\frac{6}{\theta}$ ，其中 $b$ 为位错的柏氏矢量模， $D$ 为位错间距离，柏氏矢量b=[101]，所以b√22.8×10-0x2 $b_{\mathrm{Al}}=\frac{a}{2}\sqrt{2}=2.8\times10^{-10}\times\frac{\sqrt{2}}{2}\approx1.98\times10^{-10}\mathrm{m}$ $\theta={\frac{5}{57.3}}=0.087$ 代人 $D$ 的表达式，得到 $D=2.28\times10^{-9}\mathrm{m}。$ （2）设全部位错都集中在亚晶界上，且每个亚晶粒均为正六边形，正六边形边长为 $a$ 面积为S。$$ S=\frac{1}{2}\cdot a\cdot\frac{\sqrt{3}}{2}a\times6=\frac{3\sqrt{3}}{2}a^{2}=\frac{6}{9}=0 $$ 单位面积中亚晶的数目为 $n={\frac{1}{S}},$ 代人 $D$ 与S的值得到 $$ \frac{1}{2}\cdot6a\cdot\frac{1}{2.28\times10^{-9}}\cdot\frac{1}{\frac{3}{2}\sqrt{3}a^{2}}=5\times10^{13} $$ 最后得到， $a=1.01\times10^{-5}\mathrm{m},$ 故亚晶平均尺寸 $d=2a=2.02\times10^{-5}\mathrm{m}$
α-Fe的晶格常数 $a=0.28664\mathrm{nm},$ 两相邻晶粒为倾角1°的对称倾侧晶界时，求刃型位错的间距 $D$ | 体心立方结构的单位位错的柏氏矢量 $b=\frac{a}{2}\textcircled{111}$ 所以 $b={\frac{\sqrt{3}}{2}}a$ 由公式 $$ D={\frac{b}{\theta}}={\frac{\sqrt{3}}{2}}\times0.28664/0.0175\approx14.183{\mathrm{~nm}} $$
面心立方结构金属 $\mathrm{Cu}$ 的对称倾侧晶界中，两正刃型位错的间距 $D=1000\mathrm{nm},$ 假定刃型位错的多余半原子面为（110）面 $,d_{110}=0.1278\mathrm{~n~}$ m，求该倾侧晶界的倾角 $\theta$ | 面心立方结构的单位位错为 $b=\frac{a}{2}\langle110\rangle$ ，由于{110}面有附加原子面，故$b=2d_{110}=2\times0.1278=0.2556\mathrm{nm}$ 由以下变形公式可求出该倾侧晶界的倾角 $\theta$ $$ \theta\approx\frac{b}{D}=\frac{0.2556}{1000}=2.556\times10^{-4}\times\frac{180}{\pi}\approx0.0146^{\circ} $$
说明过冷度，临界过冷度，动态过冷度等概念的区别。 | 实际结晶温度与理论结晶温度之间的温度差，称为过冷度（ $\Delta T=T_{\mathrm{m}}$ $T_{\mathfrak{n}})$ 。它是相变热力学条件所要求的，只有 $\Delta T>0$ 时，才能造成固相的自由能低于液相自由能的条件，液、固相间的自由能差便是结晶的驱动力。 过冷液体中，能够形成等于临界晶核半径的晶胚时的过冷度，称为临界过冷度$(\Delta T^{*}$ ）。显然，当实际过冷度 $\Delta T<\Delta T^{*}$ 时，过冷液体中最大的晶胚尺寸也小于临界晶核半径，故难于成核；只有当 $\Delta T>\Delta T^{*}$ 时，才能均匀形核。所以，临界过冷度是形核时所要求的。 晶核长大时，要求液/固界面前沿液体中有一定的过冷，才能满足（ $\mathrm{d}N/\mathrm{d}t{})_{\mathrm{F}}>$ (dN/$\mathrm{d}t)_{\mathrm{~M~}},$ 这种过冷称为动态过冷度（ $\Delta T_{\mathrm{c}}=T_{\mathrm{m}}-T_{\mathrm{i}}),$ 它是晶体长大的必要条件。
试述结晶相变的热力学条件，动力学条件，能量及结构条件。 | 分析结晶相变时系统自由能的变化可知，结晶的热力学条件为 $\Delta G<0;$ 由单位体积自由能的变化 $\Delta G_{\mathrm{V}}=-\frac{L_{\mathrm{m}}\Delta T}{T_{\mathrm{m}}}$ 可知，只有 $\Delta T>0$ 才有 $\Delta G_{v}<0$ 。即只有过冷，才能使 $\Delta G_{\mathrm{v}}<0$ 。动力学条件为液相的过冷度大于形核所需的临界过冷度，即 $\Delta T>\Delta T^{*}$ 由临界晶核形成功 $\Delta G_{\mathrm{C}}={\frac{1}{3}}\sigma A$ 可知，当形成一个临界晶核时，还有1/3的表面能必须由液体中的能量起伏来提供。 液体中存在的结构起伏，是结晶时产生晶核的基础，因此，结构起伏是结晶过程必须具备的结构条件。
若在液体中形成一个半径为 $_r$ 的球形晶核时，证明临界形核功 $\Delta G_{\mathrm{c}}$ 与临界晶核体积 $V_{\mathrm{c}}$ 之间的关系为 $\Delta G_{\mathrm{c}}=\mathrm{~-~}\frac{1}{2}V_{\mathrm{c}}\Delta G_{\mathrm{Vc}}$ | 因为临界晶核半径 $r_{\mathrm{c}}=\displaystyle-\frac{2\sigma}{\Delta G_{\mathrm{v}}}$ 临界晶核形成功 $\Delta G_{\mathrm{c}}=\frac{16\pi}{3}\frac{\sigma^{3}}{(\Delta G_{\mathrm{v}})^{2}}$ 故临界晶核的体积 $V_{c}=\frac{4}{3}\pi r_{\mathrm{c}}^{3}=\frac{2\Delta G_{\mathrm{c}}}{\Delta G_{\mathrm{V}}}$ 所以 $\Delta G_{\mathrm{c}}=\frac{1}{2}V_{\mathrm{c}}\Delta G_{\mathrm{V}}$
已知：铝的熔点 $\begin{array}{r}{T_{m}=993\mathrm{~K},}\end{array}$ 单位体积熔化热 $L_{m}=1.836\times10^{9}\mathrm{J/m}^{3},$ 固液界面比表面能 $\sigma=93\mathrm{mJ/m}^{2},$ 原子体积 $V_{0}=1.66\times10^{-29}\mathrm{m}^{3}$ 。考虑在1个大气压下液态铝的凝固，当 $\Delta T=19\mathrm{C}$ 时，试计算： （1）临界晶核尺寸； （2）半径为 $r^{*}$ 的晶核中原子的个数； （3）从液态转变到固态时，单位体积的自由能变化 $\Delta G_{V}$ （4）从液态转变到固态时，临界晶核尺寸 $r^{*}$ 处自由能的变化 $\Delta G_{r}^{*}$ （形核功）。 | （1）临界晶核尺寸 $r^{*}=\frac{2\sigma T_{\mathrm{m}}}{L_{\mathrm{m}}\Delta T}.$ ，因为△T=T-T是正值，所以$r^{*}$ 为正，将过冷度 $\Delta T=1℃$ 代人，得 $$ r^{\ast}=\frac{2\times93\times10^{-3}\times933}{1.836\times10^{9}\times1}=9.45\times10^{-8}(\mathrm{m})=94.5(\mathrm{nm}) $$ （2）半径为 $r^{*}$ 的球状晶核中原子的个数 $$ N_{r}\cdot=\frac{4}{3}\pi r^{\ast3}\times\frac{1}{V_{0}}=\frac{\frac{4}{3}\pi\times(94.5\times10^{-9})^{3}}{1.66\times10^{-29}}=2.12\times10^{8}(r) $$ (3)$\Delta G_{V}=\frac{-L_{\mathrm{m}}\Delta T}{T}=\frac{1.836\times10^{9}\times1}{0.22}=-1.97\times10^{6}(\mathrm{J/m^{3}})$ （4）处于临界尺寸 $r^{*}$ 晶核的自由能 $\triangle G_{r}\cdot$ $$ \triangle G_{r^{*}}=\frac{16\pi a^{3}}{3(\triangle G_{V})^{2}}=\frac{16\pi(93\times10^{-3})^{3}}{3(-1.97\times10^{6})^{2}}=3.47\times10^{-15}(\mathrm{J}) $$
已知液态纯镍在 $1.013\times10^{5}\mathrm{Pa}($ 1个大气压）过冷度为319 $90$ 时，发生均匀形核。设临界晶核半径为 $1\mathrm{nm}$ ，纯镍的熔点为1726K，熔化热 $\Delta L_{m}=18075\mathrm{J/mol},$ 摩尔体积 $V_{\mathrm{s}}=6.6~\mathrm{cm}^{3}/\mathrm{mol}$ 计算纯镍的液一固界面能和临界形核功。 | $\left(1\right)r^{\ast}=-\frac{2\sigma}{\Delta G_{V}}=\frac{2\sigma T_{\mathrm{m}}V_{\mathrm{s}}}{L_{\mathrm{m}}\Delta T}$ $$ \sigma={\frac{r^{\ast}\cdot L_{\mathrm{m}}\cdot\Delta T}{2T_{\mathrm{m}}V_{\mathrm{s}}}}={\frac{1\times10^{-7}\times18075\times319}{2\times1726\times6.6}}=2.53\times10^{-5}({\mathrm{J}}/{\mathrm{cm}}^{2}) $$ $$ \Delta G^{*}=\frac{16\pi\sigma^{3}T_{\mathrm{m}}^{2}V_{\mathrm{s}}^{2}}{L_{\mathrm{m}}^{2}\Delta T^{2}}=\frac{16\times3.14\times(2.53\times10^{-5})^{3}\times1726^{2}\times6.6^{2}}{3\times18075^{2}\times319^{2}}=1.06\times10^{-18}(\mathrm{J}) $$
在同样的负温度梯度下，为什么Pb结晶出树枝状晶，而Si的结晶界面却是平整的？ | 在相同的负温度梯度下，因为Pb是具有粗糙界面的金属元素。故以连续的垂直于液固界面方向长成树枝晶体。而Si为具有光滑界面的非金属元素，Si以不连续的侧向生长成界面平整的晶体。
简述晶体长大的机制。 | 晶体长大机制是指晶体微观长大方式，它与液/固界面结构有关。 具有粗糙界面的物质，因界面上约有 $50\%$ 的原子位置空着，这些空位都可接受原子，故液体原子可以单个进人空位，与晶体相连接，界面沿其法线方向垂直推移，呈连续式长大。 具有光滑界面的晶体长大，不是单个原子的附着，而是以均匀形核的方式，在晶体学小平面界面上形成一个原子层厚的二维晶核与原界面间形成台阶，单个原子可以在台阶上填充，使二维晶核侧向长大，当该层填满后，则在新的界面上形成新的二维晶核，继续填满，如此反复进行。 若晶体的光滑界面存在有螺型位错的露头，则该界面成为螺旋面，并形成永不消失的台阶，原子附着到台阶上使晶体长大。
试分析单晶体形成的基本条件。 | 形成单晶体的基本条件是使液体金属结晶时只产生一个核心（或只有一个核心能够长大）并长大成单晶体。
铸锭组织有何特点？ | 在铸锭组织中，一般有3层晶区。 （1）最外层为细小等晶区。其形成是由于模壁的温度较低，液体的过冷度较大，因而 形核率较高所致。 （2）中间为柱状晶区。其形成主要是模壁的温度升高，晶核的成长率大于晶核的形成率，且沿垂直于模壁方向的散热较为有利。在细晶区中取向有利的晶粒优先生长为柱状晶。 （3）中心为等轴晶区。其形成是由于模壁温度进一步升高，液体过冷度进一步降低，剩余液体的散热方向性已不明显，处于均匀冷却状态；同时，未熔杂质、破断枝晶等易集中于剩余液体中，这些都促使等轴晶的形成。 应该指出，铸锭的组织并不是都具有3层晶区。由于凝固条件的不同，也会形成在铸锭中只有某一种晶区，或只有某两种晶区。
根据凝固理论，试述细化晶粒的基本途径。 | 由凝固理论可知，结晶时单位体积中的晶粒数目 $z$ 取决于形核率 $N$ 和晶体长大速率 $V_{{_{\mathrm{{g}}}}}$ 两个因素，即 $z\propto N/V_{\mathrm{g}}$ 。基本途径： （1）增加过冷度 $\Delta T_{\circ}\triangle T$ 增加， $N$ 和 ${V_{_{8}}}$ 都随之增加，但是 $N$ 的增长率大于 $V_{\mathrm{g}}$ 的增长率。因而， $N/V_{\mathrm{g}}$ 的值增加，即 $z$ 增多。 （2）加人形核剂，即变质处理。加入形核剂后，可以促使过冷液体发生非均匀形核。它不但使非均匀形核所需要的基底增多，而且使临界晶核体积减小，这都将使晶核数目增加，从而细化晶粒。 （3）振动结晶。振动，一方面提供了形核所需要的能量，另一方面可以使正在生长的晶体破断，可增加更多的结晶核心，从而使晶粒细化。
欲获得金属玻璃，为什么一般是选用液相线很陡，从而有较低共晶温度的二元 | 金属玻璃是通过超快速冷却的方法，抑制液－固结晶过程，获得性能异常的非晶态结构。 玻璃是过冷的液体。这种液体的粘度大，原子迁移性小，因而难于结晶，如高分子材料（硅酸盐、塑料等）在一般的冷却条件下，便可获得玻璃态。金属则不然。由于液态金属的粘度低，冷到液相线以下便迅速结晶，因而需要很大的冷却速度（估计 $>10^{10}9(\%)$ 才能获得玻璃态。为了在较低的冷速下获得金属玻璃，就应增加液态的稳定性，使其能在较宽的温度范围存在。实验证明，当液相线很陡从而有较低共晶温度时，就能增加液态的稳定性，故选用这样的二元系（如 $\mathrm{\Delta\mathrm{\cdot{e-B,Fe-C,Fe-P,Fe-Si}}}$ 等）。为了改善性能，可以加人一些其他元素（如 $\mathrm{Ni},\mathrm{Mo},\mathrm{Cr},\mathrm{Co}$ 等）。这类金属玻璃可以在 $10^{5}\sim10^{6}9\mathrm{C}/\mathrm{s}$ 的冷速下获得。
将一根长 $20\mathrm{m},$ 直径 $14.0~\mathrm{mm}$ 铝棒，通过孔径 $12.7\mathrm{mm}$ 的模具拉拔，求：（1）这根铝棒拉拔后的尺寸；（2）这个铝棒承受的工程线应变和真应变。 | （1）由于拉拔前后体积不变，即 $F_{0}\cdot L_{0}=F\cdot L$ ，故 $$ \frac{\pi(14.0)^{2}}{4}\cdot20\times10^{3}=\frac{\pi(12.7)^{2}}{4}. $$ 所以 $$ L=24.3\times10^{3}\mathrm{mm}=24.3\mathrm{m} $$ (2）工程应变 $$ \varepsilon=\frac{L-L_{0}}{L_{0}}=21.5\% $$ 真应变 $$ e=\ln{\frac{L}{L_{0}}}=\ln{\frac{24.3}{20}}=19.47\% $$
有一 $\mathrm{Cu}-30\%\mathrm{Zn}$ 黄铜冷轧板经 $25\%$ 冷变形后，厚度变为1cm，接着再将其厚度减少到 $0.6\mathrm{cm}$ ，试求总的工程应变与真实线应变。 | 原始厚度为Lo，先压至L=1m，由 $\frac{L_{0}-L}{L_{0}}=25\%$ =25%，解得Lo=cm； 接着再压至 $0.6~\mathrm{cm}$ ，设总的工程应变为 $\boldsymbol{\epsilon}$ ，真实线应变为 $e$ 则 $$ \epsilon=\frac{L-L_{0}}{L_{0}}=\frac{0.6-\frac{4}{3}}{\frac{4}{3}}\approx-55\% $$ $$ e=\ln{\frac{L}{L_{0}}}=\ln(1+\varepsilon)=\ln(1-0.55)\approx-80\% $$
将一标距为 $L_{0}$ 的试样先拉伸至 $L$ ，再压缩至 $L_{0}$ ，试求两过程的工程线应变与真实线应变。 | 设由 $L_{0}$ 拉伸至 $L$ 时，工程应变为e，真实线应变为 $e$ ，则 $$ \epsilon=\frac{L-L_{0}}{L_{0}};\e=\ln\frac{L}{L_{0}} $$ 若再由 $L$ 压缩至 $L_{0}$ 时，其工程应变与真实线应变为 $$ \epsilon=\frac{L_{0}-L}{L};\e=\ln\frac{L_{0}}{L} $$
密排六方金属镁能否产生交滑移？滑移方向如何？ | 镁的滑移系除（0001） $<11$ $\overline{2}0>$ 以外，尚有$¦10\overline{{1}}1\}<11\overline{{2}}0$ >，滑移方向均为 $<11\overline{{2}}0:$ ，故可以交滑移。
体心立方晶体可能的滑移面是{110}、{112}、{123}，若滑移方向为[111]，具体的滑移系是那些？ | 具体的滑移系是：（110）[1\overline{1}1];（overline{1}12)[1\overline{1}1];和（132）[1\overline{1}1]。
铜单晶其外表面平行于{001}，若施加拉力，力轴方向为[001]。测得 $\overline{{\tau_{c}}}=0.7$ MPa，求多大应力下材料屈服。 | 力轴方向[001]，处于软位向的等效滑移系有8个，取其中之一，(111)[overline{1}01]。$$ \cos\lambda={\frac{1}{\sqrt{2}}};\cos\varphi={\frac{1}{\sqrt{3}}} $$ $$ \sigma_{S}={\frac{\tau_{c}}{\cos\lambda\cdot\cos\varphi}}={\frac{0.7}{{\frac{1}{\sqrt{2}}}\cdot{\frac{1}{\sqrt{3}}}}}=1.715~{\mathrm{MPa}} $$
已知纯铝 $\tau_{c}=0.79$ MPa,问： 使（\overline{1}11）面产生[110]方向的滑移，则在[001]方向上应该施多大的力？ | 滑移面为（\overline{1}11），滑移方向为[110]，力轴为是[001]，则 $$ \cos\phi={\frac{1}{\sqrt{3}}};\quad\cos\lambda={\frac{0}{\sqrt{2}}}=0 $$ 由于 $\lambda=90^{\circ}$ ，所以 $$ \sigma_{S}=\frac{\tau_{c}}{\cos\lambda\cdot\cos\phi}=\infty $$ 故在力轴方向为[001]的时候，（111）[110]滑移系不会开动。
面心立方单晶以[131]为力轴，进行拉伸。当拉应力为 $1\times10^{7}\mathrm{Pa}$ 的时候，试确定（111）[0\overline{1}1]，（111）[10\overline{1}]和（111）[1\overline{1}0]滑移系上的分切应力。 | 由公式 $\tau=\sigma^{*}$ cos入cos可以计算出，各滑移系上的分切应力。对于（111）[0\overline{1}1]滑移系 $$ \cos\phi={\frac{1+1+3}{\sqrt{3}\cdot\sqrt{11}}}={\frac{5\sqrt{33}}{33}};\cos\lambda={\frac{-2}{\sqrt{2}\sqrt{11}}}=-{\frac{\sqrt{22}}{11}} $$ 故 $$ \tau_{1}=1\times10^{7}\times\frac{5\sqrt{33}}{33}\times\left(\frac{\sqrt{22}}{11}\right)=3.7\times10^{6}\mathrm{Pa} $$ 对于（111）[10\overline{1}]滑移系，由于 $\cos\lambda=0$ ，故 $\tau_{2}=0$ 对于（111）[1\overline{1}0]滑移系 $$ \cos\phi={\frac{5{\sqrt{33}}}{33}};\cos\lambda={\frac{-{\sqrt{22}}}{11}} $$ 故 $\tau_{3}=3.7\times10^{6}$ Pa。
试述面心立方（111）面上的扩展位错交滑移到（111）面的过程。 | （111）面上的扩展位错在滑移的时候受阻，可以发生束集形成螺型全位错，其位错反应为 $$ \frac{a}{6}[\bar{1}2\bar{1}]+\frac{a}{6}[\bar{2}11]-\frac{a}{2}[\bar{1}10] $$ 形成的螺位错 $b=\frac{a}{2}$ [overline{1}10]，位错线 $t=[\overline{{1}}10]$ ，可以交滑移到（11\overline{1}）面上，并且扩展开，在（11)面上形成扩展位错，即 $\frac{a}{2}[\overline{{{110}}}]\rightarrow\frac{a}{6}[\overline{{{21}}}\overline{{{1}}}]+\frac{a}{6}[\overline{{{1}}}21]$ 该扩展位错可以在（11\overline{1}）面上继续运动，也可以发生束集，再交滑移到（111）面上，再扩展开。
拉伸铜单晶，拉力轴方向为[001]， $\sigma=10^{6}~\mathrm{Pa},$ 求（111）面上，柏氏矢量 $b=$ $\frac{a}{2}[overline{{1}}01]$的螺位错线，以及刃位错线上所受的力。其中 $a_{\mathrm{Cu}}=0.36~\mathrm{nn}$ | 外加拉应力的力轴为[001]，在（111）滑移面上，沿着[\overline{{1}}01]晶向的分切应力为指 $$ \tau=\sigma\cos\phi\cos\lambda $$ 其中 $$ \cos\phi=\frac{1}{\sqrt{3}},\quad\cos\lambda=\frac{1}{\sqrt{2}},\quad\sigma=10^{6}\mathrm{Pa} $$ $$ \tau=10^{6}{\frac{1}{\sqrt{3}}}\cdot{\frac{1}{\sqrt{2}}}\approx4.08\times10^{5}{\mathrm{Pa}} $$ 设单位位错线上受的力 $$ F_{\mathrm{d}}=\tau b=4.08\times10^{5}\times\frac{\sqrt{2}}{2}\times0.36\times10^{-9}\approx1.04\times10^{-4}\mathrm{N}\mathrm{m} $$ 对于螺位错与刃位错，只要 $b$ 相同，位错线受力也相同。
究镁单晶在室温的压缩试验，其[0001]方向与压缩轴重合，假定在（10\overline{1}2）面上，产生孪晶的临界切应力为在（0001）面上产生滑移的临界分切应力 $\tau_{\mathrm{e}}$ 的10倍，当压缩应力足够大时，试确定晶体是产生孪晶还是产生滑移，为什么？ | 若压缩轴与[0001]方向重合，由于镁的不同滑移系的滑移方向相同，均为<11 $\overline{{{2}}}0>$ 方向。滑移方向均与[0001]方向垂直，故 $\cos\lambda=0$ 所以 $\sigma_{S}=\frac{\sigma_{C}}{\cos\lambda\cos\phi}=\infty$ cos入cos三。无论多大的压力都不能产生滑移。 但孪晶面为{10\overline{{{1}}}2}，孪生方向 {10\overline{{{1}}}2} ，[0001]方向压缩的时候，有分切应力，当外力达到一定的数值的时候，将沿着 ${10\overline{{{1}}}2}<\Bar{1}011> {10\overline{{{1}}}2}$产生李晶。本例子中产生孪晶的分切应力已达到 $\tau_{C}$ 的10倍，故可发生孪生变形。
试述孪晶与滑移的异同，比较它们在塑变过程中的作用。 | 滑移与孪生的相同点，两者都是晶体塑变的基本方式，都是在切应力作用下，沿着一定晶面、晶向发生的切变。变形前后，晶体结构类型不变。 不同点，孪生使一部分晶体发生了均匀切变，而滑移只是集中在一些滑移面上。滑移时，晶体的已滑移与未滑移部分晶体位相相同，而孪生部分与基体位相不同，是具有特殊的镜面对称关系。孪生变形原子变形位移小于孪生方向原子间距，为其原子间距的分数倍；滑移变形时，原子移动的距离是滑移方向上原子间距的整数倍。与滑移类似，孪生要素也与晶体结构有关，但是同一结构的孪晶面、孪生方向可以与滑移面、滑移方向不同。孪生的临界分切应力比滑移的临界分切应力大很多。孪生变形的应力-应变曲线与滑移不同，呈现锯齿状的波动，主要是孪晶“形核”时，所需要的切应力大于孪晶界面扩展的应力所至。一般情况下，先发生滑移，当滑移难以进行的时候，才发生孪生变形。孪生对于塑变的直接贡献比滑移小得多，但是孪生改变了晶体位相，使硬位向的滑移系转到软位向，激发了晶体的进一步滑移。
测得10号钢的屈服强度与晶粒大小的关系如下，当晶粒直径为 $400\mu m$ 时， $\partial_{\mathfrak{s}}=86$ MPa，当晶粒直径为 $5\mu\mathrm{m}$ 时， $\sigma_{\mathrm{s}}=242$ MPa，求晶粒平均直径为 $50~\mu\mathrm{m}$ 时的屈服强度。 | 由Hall-Petch公式 $\sigma_{S}=\sigma_{0}+k d^{-\frac{1}{2}}$ 得到方程组 $$ 186=\sigma_{0}+k(400\times10^{-6})^{-\frac{1}{2}} $$ $$ 1242=\sigma_{0}+k(5\times10^{-6})^{-\frac{1}{2}} $$ 解得 $$ k=0.393;\sigma_{0}=66.25\mathrm{MPa} $$ 将 $d=50\times10^{-6}(\mathrm{m})$ 代人Hall-Petch公式 $$ \sigma_{S}=66.25+0.393(50\times10^{-6})^{-\frac{1}{2}}\approx121.83~\mathrm{MPa} $$
什么叫做断裂韧度 $K_{\mathrm{IC}}?$ 在机械设计中有什么实际应用。 | $\kappa_{\mathrm{rc}}$ 是I型裂纹的应力场强度因子的临界值，线弹性状态下，以应力场强度因子形式表示的断裂韧性，单位MPa\*m2。 $Y\sigma{\sqrt{a}}\geq K_{\mathrm{IC}}$ 被称作断裂的 $\kappa$ 判据，即当应力场强度因子大于等于 $K_{\mathrm{IC}}$ 的时候，裂纹失稳，材料发生断裂，已知工作应力 $\bar{\sigma}$ 和材料的断裂韧度 $K_{\mathrm{IC}}$ 可以估算出工件中允许存在的最大裂纹尺寸 $a_{c}$ 。已知裂纹尺寸 $a$ 和工作应力 $\sigma$ ，可以求出工作时候的应力场强度因子$K_{1}$ 为合理选材做出理论依据。已知 $K_{\mathrm{IC}}$ 和存在的裂纹尺寸 $a$ ，可以求出最大许用应力 $\sigma$ 若工作应力小于此应力，裂纹不扩展，反之，裂纹失稳。
利用派-纳力公式解释为什么晶体滑移通常发生在原子最密排面和最密排方向。 | 室温变形的时候，由于晶界强度高于晶内，所以晶粒越细，单位体积所包含的晶界越多，其强化效果也就越好。由Hall-Petch公式， $\sigma_{s}=\sigma_{0}+k d^{-\frac{1}{2}},$ 晶粒直径 $d$ 越小， $\sigma_{S}$ 就越高，这就是细晶强化。多晶体的每个晶粒都处在其他晶粒的包围之中，变形不是孤立的，要求邻近晶粒互相配合，协调已经发生塑变的晶粒的形状的改变。塑变一开始就必须是多系滑移。晶粒越细小，变形协调性越好，塑性也就越好。此外，晶粒越细小，位错塞积所引起的应力集中越不严重，可以减缓裂纹的萌生，曲折的晶界不利于裂纹扩展，有利于提高强度与塑性。
有些具有一定原子比的固溶体在高温时是无序固溶体，当降温到某一临界温度以下，可能转变为有序固溶体，一旦发生有序化转变会导致某些性能的突变。 | √
实际金属结晶过程中，形核有均匀形核与非均匀形核两种方式，由于均匀形核所需形核功较高，所以主要是以非均匀形核为主。 | √
采用三轴制对密排六方结构进行晶面指数和晶向指数的标定，标定结果同族晶面或晶向的指数不同。 | √
液态金属结晶时，在过冷液体中，能够形成等于临界晶核半径的晶胚所需的过冷度叫临界过冷度。 | √
常温下，金属多晶体的塑变方式为（1）。A.滑移、孪生、蠕变 B.滑移、孪生、扭折 C.滑移、攀移、交滑移 D.滑移、孪生、晶界滑移 | （1）B
高温回复的主要机制为（1）。A.位错的滑移与交滑移 B.位错的攀移与多边化C.多边化与亚晶合并 D.弓出形核与亚晶合并 | （1）B
以下合金相结构中高熔点、高硬度、脆性大、晶体结构简单的是（1）。A.拓扑密堆相 B.复杂晶格结构间隙化合物 C.电子化合物 D.间隙相 | （1）D
在立方系中，晶面（hkl）与晶向[hkl]关系为（1）。A.[hkl]//(hkl) B.[hkl]垂直于(hkl)C.无确定关系 | （1）B
将多晶体金属加热到较高温度保温，晶粒要发生长大，晶粒长大方式是（1）。A.亚晶合并长大 B.晶界向外弓出长大C.晶界向曲率中心移动 D.Y结点的移动 | （1）C
下列关于位错环的说法正确的是（1）。A.位错环不可能处处都是刃位错 B.位错环可以处处都是刃位错 C.一个位错环上必定同时存在有刃位错和螺位错 D.一个位错环上必定同时存在有刃位错、螺位错和混合位错 | （1）B
原子扩散的驱动力是（1）。A.组元的浓度梯度 B.温度梯度C.组元的化学势梯度 | （1）C
下列关于区域熔炼的提法正确的是（1）。A.对于 $K_{0}<1$ 的合金，溶质富集于末端，始端得到提纯；对于 $K_{0}>1$ 的合金，溶质富集于始端，末端得到的提纯为 B.对于 $K_{0}<1$ 的合金，溶质富集于始端，末端得到提纯；对于 $K_{0}>1$ 的合金溶质富集于末端，始端得到的提纯 C.不论 $K_{0}<1$ 或 $K_{0}>1$ 的溶质富集于始端 D.不论 $K_{0}<1$ 或 $K_{0}>1$ 的溶质富集于末端 | （1）A
下列合金相的配位数由小到大排列正确的是（1）。A.SiC、NaCl、a-Fe、Cu B.a-Fe、SiC、Cu、NaClC.a-Fe、Cu、SiC、NaCl D.SiC、a=Fe、NaCl、Cu | （1）A
将工业纯铁在 $920℃$ 渗碳，如果工件表面的碳浓度一直保持恒定，即 $w_{\mathrm{C}}=1.2\%$ 扩散系数 $D=1.5\times10^{-11}\mathrm{m}^{2}/\mathrm{s}$ 渗碳$10\mathrm{~h~}$ 。（1）求表层碳浓度分布；（2）如果规定渗碳层深为表面至碳的质量分数为 $0.2\%$ 处，求渗层深度？ | 设渗层深度为 $x$ ，将 $C_{0}=0,C_{s}=1.2,D=1.5\times10^{-11}\mathrm{m^{2}/s}$ 及 $t=36000s$ 代人公式 $$ {\frac{C_{s}-C_{x}}{C_{s}-C_{0}}}=\operatorname{erf}\left({\frac{x}{2{\sqrt{D t}}}}\right) $$ （1）解得表层碳浓度分布为 $$ C_{x}=1.2[1-\mathrm{erf}(6.8\times10^{2}x)] $$ （2）将 $C_{x}=0.2$ 代人上式，查误差函数表 $$ Z\approx6.8\times10^{2}x=0.9784 $$ 层深： $$ x=0.00144\mathrm{m}=1.44\mathrm{mm} $$
请设计一实验方案，测定某冷轧 $75\%$ 的金属板材的再结晶激活能。 | 将冷轧试样在不同温度下等温再结晶，对于不同再结晶温度下可找出产生某一再结晶体积分数 $x_{V}$ 所需要的时间t。 由于冷变形金属再结晶的速度 $V_{\overrightarrow{\mathrm{~f~i~f~}}}\propto\frac{1}{t}=A^{\prime}\mathrm{~e~}^{-Q_{R}/R T}$ 两边取对数 $$ \ln{\frac{1}{t}}=\ln A^{\prime}-Q_{R}/R T $$ $ln{\frac{1}{t}}$与1/T呈线性关系，可由实验数据做出该直线，由直线的斜率可求出再结晶激活能$Q_{R}$ 。